## sheet1
工序名称 | 工序编码 | 新卷号 | 批号 | 机组编码 | 机组名称 | 工序状态 | 班组 | 参与人 | 来料重量 | 出料重量 | 成品率 | 出料长度 | 出料厚度 | 出料宽度 | 工序要求 | 备注 | 来料编码 | 来料名称 | 来料规格 | 产品编码 | 产品名称 | 产品规格 | 膜名称 | 排序 | 主计划号 | 子计划号 | 工序流程编码 | 工序流程名称 | 工单需求 | 计划开始时间 | 计划结束时间 | 工单状态 | 实际开始时间 | 实际结束时间 | 组织名称 | 卷号ID | 操作工人 | 报工人 | 检验 | 来料厚度 | 来料长度 | 来料宽度 | 是否分卷 | 原卷号 | 工单要求 | 是否成品 | 检验结果 | 不良现象 | 入库审核
铬钝化 | 09001 | JG1224060189 | JG1224060189 | DG2 | 东方铬钝化950 | 合格 | 乙 | 李志祥 | 5690 | 5687 | 0.9995 | 7070 | 0.15 | 710 | / | 辊印 色差 条印 | 30210011 | 光亮卷 | 0.15-SPCC | 30110011 | 铬钝化卷 | 0.15-SPCC |  | 10 | MO001004 | MO001004-003 | GDH001 | 铬钝化模板 | 5690 | 2024-06-27 | 2024-06-27 | 2 | 2024-07-01 21:08:11 | 2024-07-01 22:29:16 | 江苏东方九天新能源材料有限公司 | 194381 | 5657 |  |  | 0.15 | 7080 | 710 | 1 | JG1224060189 |  | 1 | 2 | 辊印 色差 条印 | 1
铬钝化 | 09001 | JG122406010011 | JG122406010011 | DG2 | 东方铬钝化950 | 合格 | 乙 | 李志祥 | 3400 | 3391 | 0.9974 | 6220 | 0.1 | 710 | / | 色差 辊印 条印 | 30210015 | 光亮卷 | 0.1-SPCC | 30110014 | 铬钝化卷 | 0.1-SPCC |  | 10 | MO001020 | MO001020-001 | GDH001 | 铬钝化模板 | 3400 | 2024-06-28 | 2024-06-28 | 2 | 2024-07-01 23:33:02 | 2024-07-02 00:14:27 | 江苏东方九天新能源材料有限公司 | 196304 | 5657 |  |  | 0.1 | 6200 | 710 | 1 | JG122406010011 |  | 1 | 2 | 色差 辊印 条印 | 1
铬钝化 | 09001 | JG12240601071 | JG12240601071 | DG2 | 东方铬钝化950 | 合格 | 乙 | 李志祥 | 6594 | 6577 | 0.9974 | 12040 | 0.1 | 710 | / | 色差，辊印，条印，3865米操293mm2个孔洞1.33平方毫米 | 30210015 | 光亮卷 | 0.1-SPCC | 30110014 | 铬钝化卷 | 0.1-SPCC |  | 10 | MO001020 | MO001020-009 | GDH001 | 铬钝化模板 | 6594 | 2024-06-28 | 2024-06-28 | 2 | 2024-07-02 04:11:52 | 2024-07-02 04:12:58 | 江苏东方九天新能源材料有限公司 | 196317 | 5657 |  |  | 0.1 | 12080 | 710 | 1 | JG12240601071 |  | 1 | 2 | 色差 辊印 条印 3865米2个孔洞大小1.33操293 | 1
铬钝化 | 09001 | JG122406010012 | JG122406010012 | DG2 | 东方铬钝化950 | 合格 | 乙 | 李志祥 | 2300 | 2295 | 0.9978 | 4170 | 0.1 | 710 | / | 辊印 色差 条印 | 30210015 | 光亮卷 | 0.1-SPCC | 30110014 | 铬钝化卷 | 0.1-SPCC |  | 10 | MO001020 | MO001020-010 | GDH001 | 铬钝化模板 | 2300 | 2024-06-28 | 2024-06-28 | 2 | 2024-07-01 23:03:55 | 2024-07-01 23:32:39 | 江苏东方九天新能源材料有限公司 | 196302 | 5657 |  |  | 0.1 | 4180 | 710 | 1 | JG122406010012 |  | 1 | 2 | 色差 辊印 条印 | 1
铬钝化 | 09001 | JG12240502371 | JG12240502371 | DG2 | 东方铬钝化950 | 合格 | 甲 | 韩康 | 6120 | 6107 | 0.9979 | 10700 | 0.1 | 760 | / | S色差(色差 亮斑) | 30210015 | 光亮卷 | 0.1-SPCC | 30110014 | 铬钝化卷 | 0.1*760*10700 |  | 10 | MO001021 | MO001021-004 | GDH001 | 铬钝化模板 | 6120 | 2024-06-28 | 2024-06-28 | 2 | 2024-07-01 12:52:28 | 2024-07-01 14:27:44 | 江苏东方九天新能源材料有限公司 | 196321 | 5660 |  |  | 0.1 | 10770 | 760 | 1 | JG12240502371 |  | 1 | 4 | S色差(色差 亮斑) | 1
铬钝化 | 09001 | JG122405501811 | JG12240550181 | DG2 | 东方铬钝化950 | 合格 | 乙 | 李志祥 | 7200 | 2409 | 0.3346 | 4200 | 0.1 | 760 | / |  | 30210015 | 光亮卷 | 0.1-SPCC | 30110014 | 铬钝化卷 | 0.1-SPCC |  | 10 | MO001021 | MO001021-020-01 | GDH001 | 铬钝化模板 | 7200 | 2024-06-28 | 2024-06-28 | 2 | 2024-07-02 07:56:53 | 2024-07-02 08:04:57 | 江苏东方九天新能源材料有限公司 |  | 5657 |  | 1 | 0.1 | 12600 | 760 | 1 | JG122405501811 |  | 1 | 4
铬钝化 | 09001 | JG122405501812 | JG12240550181 | DG2 | 东方铬钝化950 | 合格 | 乙 | 李志祥 | 7200 | 2409 | 0.3346 | 4200 | 0.1 | 760 | / |  | 30210015 | 光亮卷 | 0.1-SPCC | 30110014 | 铬钝化卷 | 0.1-SPCC |  | 10 | MO001021 | MO001021-020-02 | GDH001 | 铬钝化模板 | 7200 | 2024-06-28 | 2024-06-28 | 2 | 2024-07-02 07:56:53 | 2024-07-02 08:04:57 | 江苏东方九天新能源材料有限公司 |  | 5657 |  | 1 | 0.1 | 12600 | 760 | 1 | JG122405501812 |  | 1 | 4
铬钝化 | 09001 | JG122405501813 | JG12240550181 | DG2 | 东方铬钝化950 | 合格 | 乙 | 李志祥 | 7200 | 2343 | 0.3254 | 4090 | 0.1 | 760 | / |  | 30210015 | 光亮卷 | 0.1-SPCC | 30110014 | 铬钝化卷 | 0.1-SPCC |  | 10 | MO001021 | MO001021-020-03 | GDH001 | 铬钝化模板 | 7200 | 2024-06-28 | 2024-06-28 | 2 | 2024-07-02 07:56:53 | 2024-07-02 08:04:57 | 江苏东方九天新能源材料有限公司 |  | 5657 |  | 1 | 0.1 | 12600 | 760 | 1 | JG122405501813 |  | 1 | 4
铬钝化 | 09001 | JG1224060190 | JG1224060190 | DG2 | 东方铬钝化950 | 合格 | 甲 | 夏亚军 | 5750 | 5751 | 1.0002 | 7150 | 0.15 | 710 | / |  | 30210011 | 光亮卷 | 0.15-SPCC | 30110011 | 铬钝化卷 | 0.15-SPCC |  | 10 | MO001022 | MO001022-001 | GDH001 | 铬钝化模板 | 5750 | 2024-06-28 | 2024-06-28 | 2 | 2024-07-01 17:11:22 | 2024-07-01 17:11:58 | 江苏东方九天新能源材料有限公司 | 196376 | 5660 |  |  | 0.15 | 0 | 710 | 1 | JG1224060190 |  | 1 | 4 |  | 1
铬钝化 | 09001 | JG12240601921 | JG12240601921 | DG2 | 东方铬钝化950 | 合格 | 甲 | 夏亚军 | 3810 | 3819 | 1.0024 | 4810 | 0.15 | 710 | / |  | 30210011 | 光亮卷 | 0.15-SPCC | 30110011 | 铬钝化卷 | 0.15-SPCC |  | 10 | MO001022 | MO001022-002 | GDH001 | 铬钝化模板 | 3810 | 2024-06-28 | 2024-06-28 | 2 | 2024-07-01 17:42:38 | 2024-07-01 17:43:17 | 江苏东方九天新能源材料有限公司 | 196377 | 5660 |  |  | 0.15 | 0 | 710 | 1 | JG12240601921 |  | 1 | 4 |  | 1
铬钝化 | 09001 | JG12240502511 | JG12240502511 | DG2 | 东方铬钝化950 | 合格 | 甲 | 韩康 | 5520 | 5485 | 0.9937 | 9610 | 0.1 | 760 | / | 色差 碱液斑 4970米1个孔洞 横向108.7 大小0.35 | 30210015 | 光亮卷 | 0.1-SPCC | 30110014 | 铬钝化卷 | 0.1*760*9610 |  | 10 | MO001048 | MO001048-001 | GDH001 | 铬钝化模板 | 5520 | 2024-06-30 | 2024-06-30 | 2 | 2024-07-01 11:52:34 | 2024-07-01 11:55:26 | 江苏东方九天新能源材料有限公司 | 197241 | 5660 |  |  | 0.1 | 9700 | 760 | 1 | JG12240502511 |  | 1 | 4 | S色差(色差 碱液斑 4970米1个孔洞 横向108.7 大小0.35) | 1
铬钝化 | 09001 | JG122405504511 | JG12240550451 | DG2 | 东方铬钝化950 | 合格 | 甲 | 韩康 | 7470 | 2495 | 0.334 | 4350 | 0.1 | 760 | / |  | 30210015 | 光亮卷 | 0.1-SPCC | 30110014 | 铬钝化卷 | 0.1*760*4350 |  | 10 | MO001048 | MO001048-002-01 | GDH001 | 铬钝化模板 | 7470 | 2024-06-30 | 2024-06-30 | 2 | 2024-07-01 14:28:11 | 2024-07-01 14:30:11 | 江苏东方九天新能源材料有限公司 |  | 5660 |  | 1 | 0.1 | 13100 | 760 | 1 | JG122405504511 |  | 1 | 4 |  | 1
铬钝化 | 09001 | JG122405504512 | JG12240550451 | DG2 | 东方铬钝化950 | 合格 | 甲 | 韩康 | 7470 | 2505 | 0.3353 | 4350 | 0.1 | 760 | / |  | 30210015 | 光亮卷 | 0.1-SPCC | 30110014 | 铬钝化卷 | 0.1*760*4350 |  | 10 | MO001048 | MO001048-002-02 | GDH001 | 铬钝化模板 | 7470 | 2024-06-30 | 2024-06-30 | 2 | 2024-07-01 14:28:11 | 2024-07-01 14:30:11 | 江苏东方九天新能源材料有限公司 |  | 5660 |  | 1 | 0.1 | 13100 | 760 | 1 | JG122405504512 |  | 1 | 4 |  | 1
铬钝化 | 09001 | JG122405504513 | JG12240550451 | DG2 | 东方铬钝化950 | 合格 | 甲 | 韩康 | 7470 | 2447 | 0.3276 | 4270 | 0.1 | 760 | / |  | 30210015 | 光亮卷 | 0.1-SPCC | 30110014 | 铬钝化卷 | 0.1*760*4270 |  | 10 | MO001048 | MO001048-002-03 | GDH001 | 铬钝化模板 | 7470 | 2024-06-30 | 2024-06-30 | 2 | 2024-07-01 14:28:11 | 2024-07-01 14:30:11 | 江苏东方九天新能源材料有限公司 |  | 5660 |  | 1 | 0.1 | 13100 | 760 | 1 | JG122405504513 |  | 1 | 4 |  | 1
铬钝化 | 09001 | JG122405024811 | JG12240502481 | DG2 | 东方铬钝化950 | 合格 | 甲 | 韩康 | 7550 | 2515 | 0.3331 | 4400 | 0.1 | 760 | / |  | 30210015 | 光亮卷 | 0.1-SPCC | 30110014 | 铬钝化卷 | 0.1*760*4400 |  | 10 | MO001048 | MO001048-004-01 | GDH001 | 铬钝化模板 | 7550 | 2024-06-30 | 2024-06-30 | 2 | 2024-07-01 14:30:40 | 2024-07-01 15:53:50 | 江苏东方九天新能源材料有限公司 |  | 5660 |  | 1 | 0.1 | 13260 | 760 | 1 | JG122405024811 |  | 1 | 4 |  | 1
铬钝化 | 09001 | JG122405024812 | JG12240502481 | DG2 | 东方铬钝化950 | 合格 | 甲 | 韩康 | 7550 | 2513 | 0.3328 | 4400 | 0.1 | 760 | / |  | 30210015 | 光亮卷 | 0.1-SPCC | 30110014 | 铬钝化卷 | 0.1*760*4400 |  | 10 | MO001048 | MO001048-004-02 | GDH001 | 铬钝化模板 | 7550 | 2024-06-30 | 2024-06-30 | 2 | 2024-07-01 14:30:40 | 2024-07-01 15:53:50 | 江苏东方九天新能源材料有限公司 |  | 5660 |  | 1 | 0.1 | 13260 | 760 | 1 | JG122405024812 |  | 1 | 4 |  | 1
铬钝化 | 09001 | JG122405024813 | JG12240502481 | DG2 | 东方铬钝化950 | 合格 | 甲 | 韩康 | 7550 | 2491 | 0.3299 | 4360 | 0.1 | 760 | / |  | 30210015 | 光亮卷 | 0.1-SPCC | 30110014 | 铬钝化卷 | 0.1*760*4360 |  | 10 | MO001048 | MO001048-004-03 | GDH001 | 铬钝化模板 | 7550 | 2024-06-30 | 2024-06-30 | 2 | 2024-07-01 14:30:40 | 2024-07-01 15:53:50 | 江苏东方九天新能源材料有限公司 |  | 5660 |  | 1 | 0.1 | 13260 | 760 | 1 | JG122405024813 |  | 1 | 4 |  | 1
铬钝化 | 09001 | JG122405505911 | JG12240550591 | DG2 | 东方铬钝化950 | 合格 | 甲 | 韩康 | 7110 | 2325 | 0.327 | 4050 | 0.1 | 760 | / |  | 30210015 | 光亮卷 | 0.1-SPCC | 30110014 | 铬钝化卷 | 0.1*760*4050 |  | 10 | MO001048 | MO001048-018-01 | GDH001 | 铬钝化模板 | 7110 | 2024-06-30 | 2024-06-30 | 2 | 2024-07-01 10:49:04 | 2024-07-01 10:50:16 | 江苏东方九天新能源材料有限公司 |  | 5660 |  | 1 | 0.1 | 12260 | 760 | 1 | JG122405505911 |  | 1 | 4 |  | 1
铬钝化 | 09001 | JG122405505912 | JG12240550591 | DG2 | 东方铬钝化950 | 合格 | 甲 | 韩康 | 7110 | 2323 | 0.3267 | 4050 | 0.1 | 760 | / |  | 30210015 | 光亮卷 | 0.1-SPCC | 30110014 | 铬钝化卷 | 0.1*760*4050 |  | 10 | MO001048 | MO001048-018-02 | GDH001 | 铬钝化模板 | 7110 | 2024-06-30 | 2024-06-30 | 2 | 2024-07-01 10:49:04 | 2024-07-01 10:50:16 | 江苏东方九天新能源材料有限公司 |  | 5660 |  | 1 | 0.1 | 12260 | 760 | 1 | JG122405505912 |  | 1 | 4 |  | 1
铬钝化 | 09001 | JG122405505913 | JG12240550591 | DG2 | 东方铬钝化950 | 合格 | 甲 | 韩康 | 7110 | 2435 | 0.3425 | 4270 | 0.1 | 760 | / |  | 30210015 | 光亮卷 | 0.1-SPCC | 30110014 | 铬钝化卷 | 0.1*760*4270 |  | 10 | MO001048 | MO001048-018-03 | GDH001 | 铬钝化模板 | 7110 | 2024-06-30 | 2024-06-30 | 2 | 2024-07-01 10:49:04 | 2024-07-01 10:50:16 | 江苏东方九天新能源材料有限公司 |  | 5660 |  | 1 | 0.1 | 12260 | 760 | 1 | JG122405505913 |  | 1 | 4 |  | 1
铬钝化 | 09001 | JG1224060172 | JG1224060172 | DG2 | 东方铬钝化950 | 合格 | 甲 | 夏亚军 | 7532 | 7517 | 0.998 | 9280 | 0.15 | 710 | / | 色差 条印 辊印 碱液斑 | 30210011 | 光亮卷 | 0.15-SPCC | 30110011 | 铬钝化卷 | 0.15-SPCC |  | 10 | MO001049 | MO001049-001 | GDH001 | 铬钝化模板 | 7532 | 2024-06-30 | 2024-06-30 | 2 | 2024-07-01 20:06:13 | 2024-07-01 21:05:43 | 江苏东方九天新能源材料有限公司 | 197291 | 5660 |  |  | 0.15 | 9290 | 710 | 1 | JG1224060172 |  | 1 | 4 | 色差 条印 辊印)碱液斑 | 1
铬钝化 | 09001 | JG1224060179 | JG1224060179 | DG2 | 东方铬钝化950 | 合格 | 甲 | 夏亚军 | 6710 | 6695 | 0.9978 | 8170 | 0.15 | 710 | / | 碎边 色差 条印 辊印 | 30210011 | 光亮卷 | 0.15-SPCC | 30110011 | 铬钝化卷 | 0.15-SPCC |  | 10 | MO001049 | MO001049-002 | GDH001 | 铬钝化模板 | 6710 | 2024-06-30 | 2024-06-30 | 2 | 2024-07-01 19:59:08 | 2024-07-01 20:05:25 | 江苏东方九天新能源材料有限公司 | 197292 | 5660 |  |  | 0.15 | 8170 | 710 | 1 | JG1224060179 |  | 1 | 2 | S碎边(碎边 色差 条印 辊印) | 1
铬钝化 | 09001 | JG1224060170 | JG1224060170 | DG2 | 东方铬钝化950 | 合格 | 甲 | 夏亚军 | 5610 | 5599 | 0.998 | 7030 | 0.15 | 710 | / | 色差 条印 辊印 | 30210011 | 光亮卷 | 0.15-SPCC | 30110011 | 铬钝化卷 | 0.15-SPCC |  | 10 | MO001049 | MO001049-003 | GDH001 | 铬钝化模板 | 5610 | 2024-06-30 | 2024-06-30 | 2 | 2024-07-01 18:30:05 | 2024-07-01 18:31:02 | 江苏东方九天新能源材料有限公司 | 197293 | 5660 |  |  | 0.15 | 7050 | 710 | 1 | JG1224060170 |  | 1 | 2 | S色差(色差 条印 辊印) | 1
铬钝化 | 09001 | JG122405503011 | JG12240550301 | DG2 | 东方铬钝化950 | 合格 | 乙 | 李志祥 | 6830 | 2275 | 0.3331 | 4200 | 0.1 | 710 | / | 300米内水锈斑，100米内折印，辊印，色差，乳化斑 | 30210015 | 光亮卷 | 0.1-SPCC | 30110014 | 铬钝化卷 | 0.1-SPCC |  | 10 | MO001050 | MO001050-001-01 | GDH001 | 铬钝化模板 | 6830 | 2024-06-30 | 2024-06-30 | 2 | 2024-07-02 00:18:58 | 2024-07-02 04:10:16 | 江苏东方九天新能源材料有限公司 |  | 5657 |  | 1 | 0.1 | 12620 | 710 | 1 | JG122405503011 |  | 1 | 2 | S水锈斑(300米内水锈斑 100米内折印 辊印 色差 乳化斑) | 1
铬钝化 | 09001 | JG122405503012 | JG12240550301 | DG2 | 东方铬钝化950 | 合格 | 乙 | 李志祥 | 6830 | 2275 | 0.3331 | 4200 | 0.1 | 710 | / |  | 30210015 | 光亮卷 | 0.1-SPCC | 30110014 | 铬钝化卷 | 0.1-SPCC |  | 10 | MO001050 | MO001050-001-02 | GDH001 | 铬钝化模板 | 6830 | 2024-06-30 | 2024-06-30 | 2 | 2024-07-02 00:18:58 | 2024-07-02 04:10:16 | 江苏东方九天新能源材料有限公司 |  | 5657 |  | 1 | 0.1 | 12620 | 710 | 1 | JG122405503012 |  | 1 | 4 |  | 1
铬钝化 | 09001 | JG122405503013 | JG12240550301 | DG2 | 东方铬钝化950 | 合格 | 乙 | 李志祥 | 6830 | 2255 | 0.3302 | 4180 | 0.1 | 710 | / | 2926米操222mm孔洞0.97平方毫米，色差，辊印 | 30210015 | 光亮卷 | 0.1-SPCC | 30110014 | 铬钝化卷 | 0.1-SPCC |  | 10 | MO001050 | MO001050-001-03 | GDH001 | 铬钝化模板 | 6830 | 2024-06-30 | 2024-06-30 | 2 | 2024-07-02 00:18:58 | 2024-07-02 04:10:16 | 江苏东方九天新能源材料有限公司 |  | 5657 |  | 1 | 0.1 | 12620 | 710 | 1 | JG122405503013 |  | 1 | 2 | K孔洞(2926米孔洞大小0.97操222 色差 辊印) | 1
铬钝化 | 09001 | JG122405506822 | JG122405506822 | DG2 | 东方铬钝化950 | 合格 | 乙 | 李志祥 | 2462 | 2455 | 0.9972 | 4300 | 0.1 | 760 | / |  | 30210015 | 光亮卷 | 0.1-SPCC | 30110014 | 铬钝化卷 | 0.1-SPCC |  | 10 | MO001063 | MO001063-004 | GDH001 | 铬钝化模板 | 2462 | 2024-06-30 | 2024-06-30 | 2 | 2024-07-02 05:56:02 | 2024-07-02 05:58:00 | 江苏东方九天新能源材料有限公司 | 197696 | 5657 |  |  | 0.1 | 4300 | 760 | 1 | JG122405506822 |  | 1 | 4 | 色差 条印 来料黄条印 辊印
铬钝化 | 09001 | JG12240601911 | JG12240601911 | DG2 | 东方铬钝化950 | 合格 | 乙 | 李志祥 | 4782 | 4767 | 0.9969 | 5940 | 0.15 | 710 | / | 辊印 色差 条印 | 30210011 | 光亮卷 | 0.15-SPCC | 30110011 | 铬钝化卷 | 0.15-SPCC |  | 10 | MO001064 | MO001064-003 | GDH001 | 铬钝化模板 | 4782 | 2024-06-30 | 2024-06-30 | 2 | 2024-07-01 23:03:16 | 2024-07-01 23:03:43 | 江苏东方九天新能源材料有限公司 | 197701 | 5657 |  |  | 0.15 | 0 | 710 | 1 | JG12240601911 |  | 1 | 2 | 色差 辊印 条印 | 1
铬钝化 | 09001 | JG12240601112 | JG12240601112 | DG2 | 东方铬钝化950 | 合格 | 乙 | 李志祥 | 6630 | 6611 | 0.9971 | 12250 | 0.1 | 710 | / | 色差 条印 | 30210015 | 光亮卷 | 0.1-SPCC | 30110014 | 铬钝化卷 | 0.1-SPCC |  | 10 | MO001065 | MO001065-005 | GDH001 | 铬钝化模板 | 6630 | 2024-06-30 | 2024-06-30 | 2 | 2024-07-02 04:13:37 | 2024-07-02 04:15:33 | 江苏东方九天新能源材料有限公司 | 197707 | 5657 |  |  | 0.1 | 0 | 710 | 1 | JG12240601112 |  | 1 | 2 | 色差 条印 | 1
铬钝化 | 09001 | JG12240602082 | JG12240602082 | DG2 | 东方铬钝化950 | 合格 | 甲 | 韩康 | 2346 | 2333 | 0.9945 | 4240 | 0.1 | 710 | / | 色差 326米1个孔洞 横向95.4 大小0.18 尾撞伤印 | 30210015 | 光亮卷 | 0.1-SPCC | 30110014 | 铬钝化卷 | 0.1*710*4240 |  | 10 | MO001082 | MO001082-004 | GDH001 | 铬钝化模板 | 2346 | 2024-07-01 | 2024-07-01 | 2 | 2024-07-01 15:54:51 | 2024-07-01 16:21:43 | 江苏东方九天新能源材料有限公司 | 198554 | 5660 |  |  | 0.1 | 4270 | 710 | 1 | JG12240602082 |  | 1 | 4 | S色差(色差 326米1个孔洞 横向95.4 大小0.18 尾撞伤印) | 1
铬钝化 | 09001 | JG12240601912 | JG12240601912 | DG2 | 东方铬钝化950 | 合格 | 甲 | 夏亚军 | 2592 | 2591 | 0.9996 | 3250 | 0.15 | 710 | / | 色差 条印 辊印 | 30210011 | 光亮卷 | 0.15-SPCC | 30110011 | 铬钝化卷 | 0.15-SPCC |  | 10 | MO001084 | MO001084-001 | GDH001 | 铬钝化模板 | 2592 | 2024-07-01 | 2024-07-01 | 2 | 2024-07-01 18:59:38 | 2024-07-01 19:00:44 | 江苏东方九天新能源材料有限公司 | 198560 | 5660 |  |  | 0.15 | 0 | 710 | 1 | JG12240601912 |  | 1 | 2 | S色差(色差 条印 辊印) | 1
铬钝化 | 09001 | JG0024060038 | JG0024060038 | DG1 | 东方铬钝化750 | 合格 | 甲 | 孙锋 | 4974 | 4967 | 0.9986 | 7170 | 0.15 | 610 | / | 板面辊印，亮斑点，白条印 | 30210011 | 光亮卷 | 0.15-SPCC | 30110011 | 铬钝化卷 | 0.15*610*7170 |  | 10 | MO001085 | MO001085-001 | GDH001 | 铬钝化模板 | 4974 | 2024-07-01 | 2024-07-01 | 2 | 2024-07-01 15:04:46 | 2024-07-01 15:20:42 | 江苏东方九天新能源材料有限公司 | 198561 | 5658 |  |  | 0.15 | 0 | 610 | 1 | JG0024060038 |  | 1 | 4 | 来料板面，辊印，亮斑点，白条印， | 1
铬钝化 | 09001 | JG0024060037 | JG0024060037 | DG1 | 东方铬钝化750 | 合格 | 甲 | 周建锋 | 4940 | 4925 | 0.997 | 7110 | 0.15 | 610 | / | 板面辊印，亮斑点，白条印，白斑 | 30210011 | 光亮卷 | 0.15-SPCC | 30110011 | 铬钝化卷 | 0.15*610*7110 |  | 10 | MO001085 | MO001085-002 | GDH001 | 铬钝化模板 | 4940 | 2024-07-01 | 2024-07-01 | 2 | 2024-07-01 15:21:11 | 2024-07-01 16:05:24 | 江苏东方九天新能源材料有限公司 | 198562 | 5658 |  |  | 0.15 | 0 | 610 | 1 | JG0024060037 |  | 1 | 4 | 来料板面辊印，亮斑点，白条印，白斑 | 1
铬钝化 | 09001 | JG0024060050 | JG0024060050 | DG1 | 东方铬钝化750 | 合格 | 甲 | 孙锋 | 4974 | 4965 | 0.9982 | 7100 | 0.15 | 610 | / | 板面辊印，亮斑点，白条印，白斑 | 30210011 | 光亮卷 | 0.15-SPCC | 30110011 | 铬钝化卷 | 0.15*610*7100 |  | 10 | MO001085 | MO001085-003 | GDH001 | 铬钝化模板 | 4974 | 2024-07-01 | 2024-07-01 | 2 | 2024-07-01 16:05:46 | 2024-07-01 16:49:02 | 江苏东方九天新能源材料有限公司 | 198563 | 5658 |  |  | 0.15 | 0 | 610 | 1 | JG0024060050 |  | 1 | 4 | 来料板面辊印，亮斑点，白条印，白斑 | 1
铬钝化 | 09001 | JG122405502021 | JG12240550202 | DG2 | 东方铬钝化950 | 合格 | 乙 | 李志祥 | 6710 | 2471 | 0.3683 | 4300 | 0.1 | 760 | / |  | 30210015 | 光亮卷 | 0.1-SPCC | 30110014 | 铬钝化卷 | 0.1-SPCC |  | 10 | MO001092 | MO001092-001-01 | GDH001 | 铬钝化模板 | 6710 | 2024-07-01 | 2024-07-01 | 2 | 2024-07-01 15:12:59 | 2024-07-01 15:13:47 | 江苏东方九天新能源材料有限公司 |  | 5653 |  | 1 | 0.1 | 0 | 760 | 1 | JG122405502021 |  | 1 | 4 |  | 1
铬钝化 | 09001 | JG122405502022 | JG12240550202 | DG2 | 东方铬钝化950 | 合格 | 乙 | 李志祥 | 6710 | 42190 | 6.2876 | 73730 | 0.1 | 760 | / |  | 30210015 | 光亮卷 | 0.1-SPCC | 30110014 | 铬钝化卷 | 0.1-SPCC |  | 10 | MO001092 | MO001092-001-02 | GDH001 | 铬钝化模板 | 6710 | 2024-07-01 | 2024-07-01 | 2 | 2024-07-01 15:12:59 | 2024-07-01 15:13:47 | 江苏东方九天新能源材料有限公司 |  | 5653 |  | 1 | 0.1 | 0 | 760 | 1 | JG122405502022 |  | 1 | 4