## sheet1
工序名称 | 工序编码 | 新卷号 | 批号 | 机组编码 | 机组名称 | 工序状态 | 班组 | 参与人 | 来料重量 | 出料重量 | 成品率 | 出料长度 | 出料厚度 | 出料宽度 | 工序要求 | 备注 | 来料编码 | 来料名称 | 来料规格 | 产品编码 | 产品名称 | 产品规格 | 膜名称 | 排序 | 主计划号 | 子计划号 | 工序流程编码 | 工序流程名称 | 工单需求 | 计划开始时间 | 计划结束时间 | 工单状态 | 实际开始时间 | 实际结束时间 | 组织名称 | 卷号ID | 操作工人 | 报工人 | 检验 | 来料厚度 | 来料长度 | 来料宽度 | 是否分卷 | 原卷号 | 工单要求 | 是否成品 | 检验结果 | 不良现象 | 入库审核
覆膜 | 07001 | JG93240600032 | JG93240600032 | JF5 | 九天覆膜-9 | 合格 | 乙 | 黄宏涛,李其华 | 2017 | 2108 | 1.0451 | 4110 | 0.15 | 630 | / | 缩芯折印(尾部有缩芯折印),Z撞伤(卷芯500米内操作侧来料轻微撞伤宽2-3毫米) | 30110014 | 铬钝化卷 | 0.1-SPCC | 30311002 | 单面钢塑复合卷 | 0.15-SPCC | 明绿改性膜-1 | 10 | MO000934 | MO000934-001 | FM001 | 覆膜模板 | 2017 | 2024-06-24 | 2024-06-24 | 2 | 2024-07-02 15:45:06 | 2024-07-02 15:51:50 | 江苏九天光电科技有限公司 | 192965 | 5740 |  |  | 0.1 | 0 | 630 | 1 | JG93240600032 |  | 1 | 2 | 缩芯折印(尾部有缩芯折印),Z撞伤(卷芯500米内操作侧来料轻微撞伤宽2-3毫米) | 1
覆膜 | 07001 | JG12240602001 | JG1224060200 | JF5 | 九天覆膜-9 | 合格 | 乙 | 黄宏涛,李其华 | 7467 | 4016 | 0.5378 | 4610 | 0.25 | 710 | / | 卷芯10米内板面操作侧15公分左右有亮斑，卷芯65米内操作侧33公分处有1公分的顶伤 | 30110011 | 铬钝化卷 | 0.15-SPCC | 30312017 | 双面钢塑复合卷 | 0.25-SPCC | 明绿CJB膜-1 | 10 | MO000954 | MO000954-004-01 | FM001 | 覆膜模板 | 7467 | 2024-06-25 | 2024-06-25 | 2 | 2024-07-02 13:55:24 | 2024-07-02 15:38:57 | 江苏九天光电科技有限公司 |  | 5740 |  | 1 | 0.15 | 0 | 710 | 1 | JG12240602001 |  | 1 | 2 | L亮斑(卷芯10米内板面操作侧15公分左右有亮斑),D顶伤印(卷芯65米内操作侧33公分处有1公分的顶伤) | 1
覆膜 | 07001 | JG12240602003 | JG1224060200 | JF5 | 九天覆膜-9 | 合格 | 乙 | 黄宏涛,李其华 | 7467 | 2034 | 0.2724 | 2335 | 0.25 | 710 | / | 尾部150米内操作侧边部20公分宽有横向重辊印，尾部400米内操作侧边部10公分内有松花印 | 30110011 | 铬钝化卷 | 0.15-SPCC | 30312017 | 双面钢塑复合卷 | 0.25-SPCC | 明绿CJB膜-1 | 10 | MO000954 | MO000954-004-01 | FM001 | 覆膜模板 | 7467 | 2024-06-25 | 2024-06-25 | 2 | 2024-07-02 13:55:24 | 2024-07-02 15:38:57 | 江苏九天光电科技有限公司 |  | 5740 |  | 1 | 0.15 | 0 | 710 | 1 | JG12240602003 |  | 1 | 2 | H横辊印(尾部150米内操作侧边部20公分宽有横向重辊印),S松花印(尾部400米内操作侧边部10公分内有松花印) | 1
覆膜 | 07001 | JG12240602002 | JG1224060200 | JF5 | 九天覆膜-9 | 合格 | 乙 | 黄宏涛,李其华 | 7467 | 2006 | 0.2686 | 2305 | 0.25 | 710 | / |  | 30110011 | 铬钝化卷 | 0.15-SPCC | 30312017 | 双面钢塑复合卷 | 0.25-SPCC | 明绿CJB膜-1 | 10 | MO000954 | MO000954-004-02 | FM001 | 覆膜模板 | 7467 | 2024-06-25 | 2024-06-25 | 2 | 2024-07-02 13:55:24 | 2024-07-02 15:38:57 | 江苏九天光电科技有限公司 |  | 5740 |  | 1 | 0.15 | 0 | 710 | 1 | JG12240602002 |  | 1 | 4 |  | 1
覆膜 | 07001 | JG00240600261 | JG0024060026 | JF3 | 九天覆膜-5 | 合格 | 乙 | 何志宏,桑永辉 | 5123 | 3660 | 0.7144 | 4760 | 0.25 | 610 | / | 1550米左右下膜传动侧膜起筋约20公分宽 | 30110010 | 铬钝化卷 | 0.155-SPCC | 30312017 | 双面钢塑复合卷 | 0.25-SPCC | 明绿CJB膜-1 | 10 | MO001074 | MO001074-008-01 | FM001 | 覆膜模板 | 5123 | 2024-07-01 | 2024-07-01 | 2 | 2024-07-02 11:42:14 | 2024-07-02 11:51:07 | 江苏九天光电科技有限公司 |  | 5732 |  | 1 | 0.155 | 7190 | 610 | 1 | JG00240600261 |  | 1 | 4 | Q起筋(1550米左右下膜传动侧膜起筋约20公分宽) | 1
覆膜 | 07001 | JG00240600262 | JG0024060026 | JF3 | 九天覆膜-5 | 合格 | 乙 | 何志宏,桑永辉 | 5123 | 1790 | 0.3494 | 2330 | 0.25 | 610 | / |  | 30110010 | 铬钝化卷 | 0.155-SPCC | 30312017 | 双面钢塑复合卷 | 0.25-SPCC | 明绿CJB膜-1 | 10 | MO001074 | MO001074-008-02 | FM001 | 覆膜模板 | 5123 | 2024-07-01 | 2024-07-01 | 2 | 2024-07-02 11:42:14 | 2024-07-02 11:51:07 | 江苏九天光电科技有限公司 |  | 5732 |  | 1 | 0.155 | 7190 | 610 | 1 | JG00240600262 |  | 1 | 4 |  | 1
覆膜 | 07001 | JG00240600251 | JG0024060025 | JF3 | 九天覆膜-5 | 合格 | 乙 | 何志宏,桑永辉 | 5081 | 3650 | 0.7184 | 4740 | 0.25 | 610 | / |  | 30110010 | 铬钝化卷 | 0.155-SPCC | 30312017 | 双面钢塑复合卷 | 0.25-SPCC | 明绿CJB膜-1 | 10 | MO001074 | MO001074-009-01 | FM001 | 覆膜模板 | 5081 | 2024-07-01 | 2024-07-01 | 2 | 2024-07-02 11:31:14 | 2024-07-02 11:39:04 | 江苏九天光电科技有限公司 |  | 5732 |  | 1 | 0.155 | 7150 | 610 | 1 | JG00240600251 |  | 1 | 4 |  | 1
覆膜 | 07001 | JG00240600252 | JG0024060025 | JF3 | 九天覆膜-5 | 合格 | 乙 | 何志宏,桑永辉 | 5081 | 1854 | 0.3649 | 2400 | 0.25 | 610 | / | 1370米操作侧12公分处塑粒子多，起筋，操作侧有黄条印) | 30110010 | 铬钝化卷 | 0.155-SPCC | 30312017 | 双面钢塑复合卷 | 0.25-SPCC | 明绿CJB膜-1 | 10 | MO001074 | MO001074-009-02 | FM001 | 覆膜模板 | 5081 | 2024-07-01 | 2024-07-01 | 2 | 2024-07-02 11:31:14 | 2024-07-02 11:39:04 | 江苏九天光电科技有限公司 |  | 5732 |  | 1 | 0.155 | 7150 | 610 | 1 | JG00240600252 |  | 1 | 2 | Q起筋(1370米操作侧塑粒子多，起筋，操作侧有黄条印) | 1
覆膜 | 07001 | JG12240600721 | JG1224060072 | JF3 | 九天覆膜-5 | 合格 | 乙 | 何志宏,桑永辉 | 6739 | 3634 | 0.5392 | 4710 | 0.25 | 610 | / |  | 30110010 | 铬钝化卷 | 0.155-SPCC | 30312017 | 双面钢塑复合卷 | 0.25-SPCC | 明绿CJB膜-1 | 10 | MO001074 | MO001074-011-01 | FM001 | 覆膜模板 | 6739 | 2024-07-01 | 2024-07-01 | 2 | 2024-07-02 13:30:09 | 2024-07-02 13:34:45 | 江苏九天光电科技有限公司 |  | 5732 |  | 1 | 0.155 | 9430 | 610 | 1 | JG12240600721 |  | 1 | 4 |  | 1
覆膜 | 07001 | JG12240600722 | JG1224060072 | JF3 | 九天覆膜-5 | 合格 | 乙 | 何志宏,桑永辉 | 6739 | 3624 | 0.5378 | 4700 | 0.25 | 610 | / | Z振纹(板面有振纹) | 30110010 | 铬钝化卷 | 0.155-SPCC | 30312017 | 双面钢塑复合卷 | 0.25-SPCC | 明绿CJB膜-1 | 10 | MO001074 | MO001074-011-02 | FM001 | 覆膜模板 | 6739 | 2024-07-01 | 2024-07-01 | 2 | 2024-07-02 13:30:09 | 2024-07-02 13:34:45 | 江苏九天光电科技有限公司 |  | 5732 |  | 1 | 0.155 | 9430 | 610 | 1 | JG12240600722 |  | 1 | 4 | Z振纹(板面有振纹) | 1
覆膜 | 07001 | JG00240600611 | JG0024060061 | JF3 | 九天覆膜-5 | 合格 | 甲 | 成防萍,徐新圣 | 4887 | 1740 | 0.356 | 2310 | 0.25 | 610 | / | Q起筋(2270米上膜传动侧1条膜起筋，塑粒子) | 30110011 | 铬钝化卷 | 0.15-SPCC | 30312017 | 双面钢塑复合卷 | 0.25-SPCC | 明绿CJB膜-1 | 10 | MO001074 | MO001074-013-01 | FM001 | 覆膜模板 | 4887 | 2024-07-01 | 2024-07-01 | 2 | 2024-07-02 17:16:34 | 2024-07-02 18:06:06 | 江苏九天光电科技有限公司 |  | 5728 |  | 1 | 0.15 | 7020 | 610 | 1 | JG00240600611 |  | 1 | 2 | Q起筋(2270米上膜传动侧1条膜起筋，塑粒子) | 1
覆膜 | 07001 | JG00240600612 | JG0024060061 | JF3 | 九天覆膜-5 | 合格 | 甲 | 成防萍,徐新圣 | 4887 | 1744 | 0.3569 | 2320 | 0.25 | 610 | / | Q起筋(1400米上膜中部大塑粒子造成膜起筋，已拍照。) | 30110011 | 铬钝化卷 | 0.15-SPCC | 30312017 | 双面钢塑复合卷 | 0.25-SPCC | 明绿CJB膜-1 | 10 | MO001074 | MO001074-013-02 | FM001 | 覆膜模板 | 4887 | 2024-07-01 | 2024-07-01 | 2 | 2024-07-02 17:16:34 | 2024-07-02 18:06:06 | 江苏九天光电科技有限公司 |  | 5728 |  | 1 | 0.15 | 7020 | 610 | 1 | JG00240600612 |  | 1 | 2 | Q起筋(1400米上膜中部大塑粒子造成膜起筋，已拍照。) | 1
覆膜 | 07001 | JG00240600613 | JG0024060061 | JF3 | 九天覆膜-5 | 合格 | 甲 | 成防萍,徐新圣 | 4887 | 1770 | 0.3622 | 2340 | 0.25 | 610 | / |  | 30110011 | 铬钝化卷 | 0.15-SPCC | 30312017 | 双面钢塑复合卷 | 0.25-SPCC | 明绿CJB膜-1 | 10 | MO001074 | MO001074-013-03 | FM001 | 覆膜模板 | 4887 | 2024-07-01 | 2024-07-01 | 2 | 2024-07-02 17:16:34 | 2024-07-02 18:06:06 | 江苏九天光电科技有限公司 |  | 5728 |  | 1 | 0.15 | 7020 | 610 | 1 | JG00240600613 |  | 1 | 4 |  | 1
覆膜 | 07001 | JG122405500111 | JG12240550011 | JF5 | 九天覆膜-9 | 合格 | 乙 | 黄宏涛,桑永辉,李其华 | 6663 | 1800 | 0.2701 | 3030 | 0.19 | 710 | / |  | 30110014 | 铬钝化卷 | 0.1-SPCC | 30312002 | 双面钢塑复合卷 | 0.19-SPCC | 明绿改性膜-1 | 10 | MO001104 | MO001104-004-01 | FM001 | 覆膜模板 | 6663 | 2024-07-02 | 2024-07-02 | 2 | 2024-07-02 15:03:21 | 2024-07-02 16:51:57 | 江苏九天光电科技有限公司 |  | 5740 |  | 1 | 0.1 | 0 | 710 | 1 | JG122405500111 |  | 1 | 4 |  | 1
覆膜 | 07001 | JG122405500112 | JG12240550011 | JF5 | 九天覆膜-9 | 合格 | 乙 | 黄宏涛,桑永辉,李其华 | 6663 | 1900 | 0.2852 | 3090 | 0.19 | 710 | / | S色差(来膜头尾有色差 来膜卷芯颜色偏浅发白) | 30110014 | 铬钝化卷 | 0.1-SPCC | 30312002 | 双面钢塑复合卷 | 0.19-SPCC | 明绿改性膜-1 | 10 | MO001104 | MO001104-004-02 | FM001 | 覆膜模板 | 6663 | 2024-07-02 | 2024-07-02 | 2 | 2024-07-02 15:03:21 | 2024-07-02 16:51:57 | 江苏九天光电科技有限公司 |  | 5740 |  | 1 | 0.1 | 0 | 710 | 1 | JG122405500112 |  | 1 | 2 | S色差(来膜头尾有色差 来膜卷芯颜色偏浅发白) | 1
覆膜 | 07001 | JG122405500113 | JG12240550011 | JF5 | 九天覆膜-9 | 合格 | 乙 | 黄宏涛,桑永辉,李其华 | 6663 | 1820 | 0.2732 | 3070 | 0.19 | 710 | / |  | 30110014 | 铬钝化卷 | 0.1-SPCC | 30312002 | 双面钢塑复合卷 | 0.19-SPCC | 明绿改性膜-1 | 10 | MO001104 | MO001104-004-03 | FM001 | 覆膜模板 | 6663 | 2024-07-02 | 2024-07-02 | 2 | 2024-07-02 15:03:21 | 2024-07-02 16:51:57 | 江苏九天光电科技有限公司 |  | 5740 |  | 1 | 0.1 | 0 | 710 | 1 | JG122405500113 |  | 1 | 4 |  | 1
覆膜 | 07001 | JG122405500114 | JG12240550011 | JF5 | 九天覆膜-9 | 合格 | 乙 | 黄宏涛,桑永辉,李其华 | 6663 | 1906 | 0.2861 | 3210 | 0.19 | 710 | / |  | 30110014 | 铬钝化卷 | 0.1-SPCC | 30312002 | 双面钢塑复合卷 | 0.19-SPCC | 明绿改性膜-1 | 10 | MO001104 | MO001104-004-04 | FM001 | 覆膜模板 | 6663 | 2024-07-02 | 2024-07-02 | 2 | 2024-07-02 15:03:21 | 2024-07-02 16:51:57 | 江苏九天光电科技有限公司 |  | 5740 |  | 1 | 0.1 | 0 | 710 | 1 | JG122405500114 |  | 1 | 4 |  | 1
覆膜 | 07001 | JG00240600381 | JG0024060038 | JF3 | 九天覆膜-5 | 合格 | 甲 | 成防萍,徐刚 | 4967 | 1786 | 0.3596 | 2380 | 0.25 | 610 | / | Q起筋(120米，160米上膜中部塑粒子未化开，造成膜起筋),S色差条印(白条印，辊印) | 30110011 | 铬钝化卷 | 0.15-SPCC | 30312017 | 双面钢塑复合卷 | 0.25-SPCC | 明绿CJB膜-1 | 10 | MO001118 | MO001118-002-01 | FM001 | 覆膜模板 | 4967 | 2024-07-02 | 2024-07-02 | 2 | 2024-07-03 06:02:35 | 2024-07-03 07:26:06 | 江苏九天光电科技有限公司 |  | 5728 |  | 1 | 0.15 | 0 | 610 | 1 | JG00240600381 |  | 1 | 2 | Q起筋(120米，160米上膜中部塑粒子未化开，造成膜起筋),S色差条印(白条印，辊印) | 1
覆膜 | 07001 | JG00240600382 | JG0024060038 | JF3 | 九天覆膜-5 | 合格 | 甲 | 成防萍,徐刚 | 4967 | 3564 | 0.7175 | 4750 | 0.25 | 610 | / | S色差(1240米下膜塑粒子未化开，约占整个板面，整卷白条印，色差，亮斑，辊印)Q起筋(undefined)Q起筋(2890米传动侧上膜约20公分处塑粒子，膜起筋) | 30110011 | 铬钝化卷 | 0.15-SPCC | 30312017 | 双面钢塑复合卷 | 0.25-SPCC | 明绿CJB膜-1 | 10 | MO001118 | MO001118-002-02 | FM001 | 覆膜模板 | 4967 | 2024-07-02 | 2024-07-02 | 2 | 2024-07-03 06:02:35 | 2024-07-03 07:26:06 | 江苏九天光电科技有限公司 |  | 5728 |  | 1 | 0.15 | 0 | 610 | 1 | JG00240600382 |  | 1 | 2 | S色差(1240米下膜塑粒子未化开，约占整个板面，整卷白条印，色差，亮斑，辊印)Q起筋(undefined)Q起筋(2890米传动侧上膜约20公分处塑粒子，膜起筋) | 1