## sheet1
工序名称 | 工序编码 | 新卷号 | 批号 | 机组编码 | 机组名称 | 工序状态 | 班组 | 参与人 | 来料重量 | 出料重量 | 成品率 | 出料长度 | 出料厚度 | 出料宽度 | 工序要求 | 备注 | 来料编码 | 来料名称 | 来料规格 | 产品编码 | 产品名称 | 产品规格 | 膜名称 | 排序 | 主计划号 | 子计划号 | 工序流程编码 | 工序流程名称 | 工单需求 | 计划开始时间 | 计划结束时间 | 工单状态 | 实际开始时间 | 实际结束时间 | 组织名称 | 卷号ID | 操作工人 | 报工人 | 检验 | 来料厚度 | 来料长度 | 来料宽度 | 是否分卷 | 原卷号 | 工单要求 | 是否成品 | 检验结果 | 不良现象 | 入库审核
铬钝化 | 09001 | JG12240551362 | JG12240551362 | DG2 | 东方铬钝化950 | 合格 | 甲 | 周建锋 | 6085 | 5995 | 0.9852 | 10450 | 0.1 | 760 | / | 9457米横向15mm孔洞（大小1.77mm2） | 30210015 | 光亮卷 | 0.1-SPCC | 30110014 | 铬钝化卷 | 0.1-SPCC |  | 10 | MO001048 | MO001048-005 | GDH001 | 铬钝化模板 | 6085 | 2024-06-30 | 2024-06-30 | 2 | 2024-07-03 12:31:22 | 2024-07-03 13:30:14 | 江苏东方九天新能源材料有限公司 | 197245 | 5658 |  |  | 0.1 | 10590 | 760 | 1 | JG12240551362 |  | 1 | 4 | 9470米横向15MM大小1077MM孔洞，色差，辊印 | 1
铬钝化 | 09001 | JG12240550692 | JG12240550692 | DG2 | 东方铬钝化950 | 合格 | 甲 | 周建锋 | 6120 | 6101 | 0.9969 | 10690 | 0.1 | 760 | / |  | 30210015 | 光亮卷 | 0.1-SPCC | 30110014 | 铬钝化卷 | 0.1-SPCC |  | 10 | MO001048 | MO001048-006 | GDH001 | 铬钝化模板 | 6120 | 2024-06-30 | 2024-06-30 | 2 | 2024-07-03 13:31:30 | 2024-07-03 14:38:16 | 江苏东方九天新能源材料有限公司 | 197246 | 5658 |  |  | 0.1 | 10700 | 760 | 1 | JG12240550692 |  | 1 | 4 | S色差(色差 条印 辊印 亮斑 | 1
铬钝化 | 09001 | JG122405513611 | JG122405513611 | DG2 | 东方铬钝化950 | 合格 | 甲 | 孙锋 | 5615 | 5585 | 0.9947 | 9710 | 0.1 | 760 | / | 905米横向544mm处一个孔洞（3.98mm2） | 30210015 | 光亮卷 | 0.1-SPCC | 30110014 | 铬钝化卷 | 0.1-SPCC |  | 10 | MO001048 | MO001048-008 | GDH001 | 铬钝化模板 | 5615 | 2024-06-30 | 2024-06-30 | 2 | 2024-07-03 09:03:45 | 2024-07-03 10:03:49 | 江苏东方九天新能源材料有限公司 | 197248 | 5658 |  |  | 0.1 | 9750 | 760 | 1 | JG122405513611 |  | 1 | 4 | 来料板面辊印，白斑，线条印，振纹 | 1
铬钝化 | 09001 | JG122405025021 | JG12240502502 | DG2 | 东方铬钝化950 | 合格 | 乙 | 李志祥 | 6130 | 2369 | 0.3865 | 4120 | 0.1 | 760 | / |  | 30210015 | 光亮卷 | 0.1-SPCC | 30110014 | 铬钝化卷 | 0.1-SPCC |  | 10 | MO001048 | MO001048-021-01 | GDH001 | 铬钝化模板 | 6130 | 2024-06-30 | 2024-06-30 | 2 | 2024-07-03 07:51:41 | 2024-07-03 09:02:48 | 江苏东方九天新能源材料有限公司 |  | 5657 |  | 1 | 0.1 | 10720 | 760 | 1 | JG122405025021 |  | 1 | 4 | 白条印 乳化斑 辊印 | 1
铬钝化 | 09001 | JG122405025022 | JG12240502502 | DG2 | 东方铬钝化950 | 合格 | 乙 | 李志祥 | 6130 | 3733 | 0.609 | 6520 | 0.1 | 760 | / | 5030米横向554mm孔洞（大小1.41mm2） | 30210015 | 光亮卷 | 0.1-SPCC | 30110014 | 铬钝化卷 | 0.1-SPCC |  | 10 | MO001048 | MO001048-021-02 | GDH001 | 铬钝化模板 | 6130 | 2024-06-30 | 2024-06-30 | 2 | 2024-07-03 07:51:41 | 2024-07-03 09:02:48 | 江苏东方九天新能源材料有限公司 |  | 5657 |  | 1 | 0.1 | 10720 | 760 | 1 | JG122405025022 |  | 1 | 4 | 白条印 乳化斑 辊印K孔洞(5030米横向554，大小1.41) | 1
铬钝化 | 09001 | JG122405513922 | JG122405513922 | DG2 | 东方铬钝化950 | 合格 | 甲 | 周建锋 | 2490 | 2467 | 0.9908 | 4210 | 0.1 | 760 | / | 内150米板面顶伤重 | 30210015 | 光亮卷 | 0.1-SPCC | 30110014 | 铬钝化卷 | 0.1-SPCC |  | 10 | MO001063 | MO001063-002 | GDH001 | 铬钝化模板 | 2490 | 2024-06-30 | 2024-06-30 | 2 | 2024-07-03 10:04:46 | 2024-07-03 10:34:35 | 江苏东方九天新能源材料有限公司 | 197694 | 5658 |  |  | 0.1 | 4240 | 760 | 1 | JG122405513922 |  | 1 | 4 | 内150米来料板面顶伤重 | 1
铬钝化 | 09001 | JG12240601091 | JG12240601091 | DG2 | 东方铬钝化950 | 合格 | 乙 | 李志祥 | 5564 | 5547 | 0.9969 | 10090 | 0.1 | 710 | / | 色差 条印 4376米操80cm孔洞7.43平方毫米 | 30210015 | 光亮卷 | 0.1-SPCC | 30110014 | 铬钝化卷 | 0.1-SPCC |  | 10 | MO001065 | MO001065-004 | GDH001 | 铬钝化模板 | 5564 | 2024-06-30 | 2024-06-30 | 2 | 2024-07-03 03:56:57 | 2024-07-03 03:57:19 | 江苏东方九天新能源材料有限公司 | 197705 | 5657 |  |  | 0.1 | 0 | 710 | 1 | JG12240601091 |  | 1 | 2 | 色差 条印 | 1
铬钝化 | 09001 | JG12240601141 | JG12240601141 | DG2 | 东方铬钝化950 | 合格 | 乙 | 李志祥 | 5480 | 5467 | 0.9976 | 9950 | 0.1 | 710 | / | 色差 条印 | 30210015 | 光亮卷 | 0.1-SPCC | 30110014 | 铬钝化卷 | 0.1-SPCC |  | 10 | MO001082 | MO001082-002 | GDH001 | 铬钝化模板 | 5480 | 2024-07-01 | 2024-07-01 | 2 | 2024-07-03 01:02:43 | 2024-07-03 03:56:40 | 江苏东方九天新能源材料有限公司 | 198552 | 5657 |  |  | 0.1 | 9970 | 710 | 1 | JG12240601141 |  | 1 | 2 | 色差 条印 | 1
铬钝化 | 09001 | JG12240602241 | JG1224060224 | DG2 | 东方铬钝化950 | 合格 | 乙 | 李志祥 | 6550 | 2437 | 0.3721 | 4440 | 0.1 | 710 | / |  | 30210015 | 光亮卷 | 0.1-SPCC | 30110014 | 铬钝化卷 | 0.1-SPCC |  | 10 | MO001082 | MO001082-008-01 | GDH001 | 铬钝化模板 | 6550 | 2024-07-01 | 2024-07-01 | 2 | 2024-07-02 23:18:26 | 2024-07-03 01:02:27 | 江苏东方九天新能源材料有限公司 |  | 5657 |  | 1 | 0.1 | 0 | 710 | 1 | JG12240602241 |  | 1 | 4 |  | 1
铬钝化 | 09001 | JG12240602242 | JG1224060224 | DG2 | 东方铬钝化950 | 合格 | 乙 | 李志祥 | 6550 | 4111 | 0.6276 | 7480 | 0.1 | 710 | / |  | 30210015 | 光亮卷 | 0.1-SPCC | 30110014 | 铬钝化卷 | 0.1-SPCC |  | 10 | MO001082 | MO001082-008-02 | GDH001 | 铬钝化模板 | 6550 | 2024-07-01 | 2024-07-01 | 2 | 2024-07-02 23:18:26 | 2024-07-03 01:02:27 | 江苏东方九天新能源材料有限公司 |  | 5657 |  | 1 | 0.1 | 0 | 710 | 1 | JG12240602242 |  | 1 | 4
铬钝化 | 09001 | JG122405515021 | JG12240551502 | DG2 | 东方铬钝化950 | 合格 | 甲 | 孙锋 | 8420 | 2811 | 0.3338 | 4910 | 0.1 | 760 | / |  | 30210015 | 光亮卷 | 0.1-SPCC | 30110014 | 铬钝化卷 | 0.1-SPCC |  | 10 | MO001107 | MO001107-002-01 | GDH001 | 铬钝化模板 | 8420 | 2024-07-02 | 2024-07-02 | 2 | 2024-07-03 10:35:02 | 2024-07-03 12:30:51 | 江苏东方九天新能源材料有限公司 |  | 5658 |  | 1 | 0.1 | 14750 | 760 | 1 | JG122405515021 |  | 1 | 4 |  | 1
铬钝化 | 09001 | JG122405515023 | JG12240551502 | DG2 | 东方铬钝化950 | 合格 | 甲 | 孙锋 | 8420 | 2669 | 0.317 | 4670 | 0.1 | 760 | / | 1994米横向320mm，大小0.18mm2 | 30210015 | 光亮卷 | 0.1-SPCC | 30110014 | 铬钝化卷 | 0.1-SPCC |  | 10 | MO001107 | MO001107-002-03 | GDH001 | 铬钝化模板 | 8420 | 2024-07-02 | 2024-07-02 | 2 | 2024-07-03 10:35:02 | 2024-07-03 12:30:51 | 江苏东方九天新能源材料有限公司 |  | 5658 |  | 1 | 0.1 | 14750 | 760 | 1 | JG122405515023 |  | 1 | 2 | K孔洞(1994米横向320，大小0.18) | 1
铬钝化 | 09001 | JG12240551262 | JG12240551262 | DG2 | 东方铬钝化950 | 合格 | 乙 | 李志祥 | 5780 | 5751 | 0.995 | 10130 | 0.1 | 760 | / | 色差 条印 4000米内黄条印 | 30210015 | 光亮卷 | 0.1-SPCC | 30110014 | 铬钝化卷 | 0.1-SPCC |  | 10 | MO001107 | MO001107-008 | GDH001 | 铬钝化模板 | 5780 | 2024-07-02 | 2024-07-02 | 2 | 2024-07-03 03:59:15 | 2024-07-03 04:09:19 | 江苏东方九天新能源材料有限公司 | 201033 | 5657 |  |  | 0.1 | 10200 | 760 | 1 | JG12240551262 |  | 1 | 2 | 色差 条印 4000米内黄条印 | 1
铬钝化 | 09001 | JG122405505111 | JG12240550511 | DG2 | 东方铬钝化950 | 合格 | 乙 | 李志祥 | 7140 | 2379 | 0.3332 | 4060 | 0.1 | 760 | / |  | 30210015 | 光亮卷 | 0.1-SPCC | 30110014 | 铬钝化卷 | 0.1-SPCC |  | 10 | MO001107 | MO001107-011-01 | GDH001 | 铬钝化模板 | 7140 | 2024-07-02 | 2024-07-02 | 2 | 2024-07-03 06:56:18 | 2024-07-03 07:51:06 | 江苏东方九天新能源材料有限公司 |  | 5657 |  | 1 | 0.1 | 12200 | 760 | 1 | JG122405505111 |  | 1 | 4 | 白条印 乳化斑 辊印 | 1
铬钝化 | 09001 | JG122405505112 | JG12240550511 | DG2 | 东方铬钝化950 | 合格 | 乙 | 李志祥 | 7140 | 2381 | 0.3335 | 4060 | 0.1 | 760 | / |  | 30210015 | 光亮卷 | 0.1-SPCC | 30110014 | 铬钝化卷 | 0.1-SPCC |  | 10 | MO001107 | MO001107-011-02 | GDH001 | 铬钝化模板 | 7140 | 2024-07-02 | 2024-07-02 | 2 | 2024-07-03 06:56:18 | 2024-07-03 07:51:06 | 江苏东方九天新能源材料有限公司 |  | 5657 |  | 1 | 0.1 | 12200 | 760 | 1 | JG122405505112 |  | 1 | 4 | 白条印 乳化斑 辊印 | 1
铬钝化 | 09001 | JG122405505113 | JG12240550511 | DG2 | 东方铬钝化950 | 合格 | 乙 | 李志祥 | 7140 | 2355 | 0.3298 | 4020 | 0.1 | 760 | / |  | 30210015 | 光亮卷 | 0.1-SPCC | 30110014 | 铬钝化卷 | 0.1-SPCC |  | 10 | MO001107 | MO001107-011-03 | GDH001 | 铬钝化模板 | 7140 | 2024-07-02 | 2024-07-02 | 2 | 2024-07-03 06:56:18 | 2024-07-03 07:51:06 | 江苏东方九天新能源材料有限公司 |  | 5657 |  | 1 | 0.1 | 12200 | 760 | 1 | JG122405505113 |  | 1 | 4 | 白条印 乳化斑 辊印 | 1
铬钝化 | 09001 | JG122405503811 | JG12240550381 | DG2 | 东方铬钝化950 | 合格 | 乙 | 李志祥 | 7520 | 2513 | 0.3342 | 4380 | 0.1 | 760 | / |  | 30210015 | 光亮卷 | 0.1-SPCC | 30110014 | 铬钝化卷 | 0.1-SPCC |  | 10 | MO001107 | MO001107-012-01 | GDH001 | 铬钝化模板 | 7520 | 2024-07-02 | 2024-07-02 | 2 | 2024-07-03 05:02:36 | 2024-07-03 06:56:03 | 江苏东方九天新能源材料有限公司 |  | 5657 |  | 1 | 0.1 | 13160 | 760 | 1 | JG122405503811 |  | 1 | 4 | 白条印 乳化斑 辊印 | 1
铬钝化 | 09001 | JG122405503812 | JG12240550381 | DG2 | 东方铬钝化950 | 合格 | 乙 | 李志祥 | 7520 | 2513 | 0.3342 | 4380 | 0.1 | 760 | / |  | 30210015 | 光亮卷 | 0.1-SPCC | 30110014 | 铬钝化卷 | 0.1-SPCC |  | 10 | MO001107 | MO001107-012-02 | GDH001 | 铬钝化模板 | 7520 | 2024-07-02 | 2024-07-02 | 2 | 2024-07-03 05:02:36 | 2024-07-03 06:56:03 | 江苏东方九天新能源材料有限公司 |  | 5657 |  | 1 | 0.1 | 13160 | 760 | 1 | JG122405503812 |  | 1 | 4 | 白条印 乳化斑 辊印 | 1
铬钝化 | 09001 | JG122405503813 | JG12240550381 | DG2 | 东方铬钝化950 | 合格 | 乙 | 李志祥 | 7520 | 2495 | 0.3318 | 4360 | 0.1 | 760 | / |  | 30210015 | 光亮卷 | 0.1-SPCC | 30110014 | 铬钝化卷 | 0.1-SPCC |  | 10 | MO001107 | MO001107-012-03 | GDH001 | 铬钝化模板 | 7520 | 2024-07-02 | 2024-07-02 | 2 | 2024-07-03 05:02:36 | 2024-07-03 06:56:03 | 江苏东方九天新能源材料有限公司 |  | 5657 |  | 1 | 0.1 | 13160 | 760 | 1 | JG122405503813 |  | 1 | 4 | 白条印 乳化斑 辊印 | 1
铬钝化 | 09001 | JG12240550382 | JG12240550382 | DG2 | 东方铬钝化950 | 合格 | 乙 | 李志祥 | 6055 | 6031 | 0.996 | 10530 | 0.1 | 760 | / |  | 30210015 | 光亮卷 | 0.1-SPCC | 30110014 | 铬钝化卷 | 0.1-SPCC |  | 10 | MO001107 | MO001107-014 | GDH001 | 铬钝化模板 | 6055 | 2024-07-02 | 2024-07-02 | 2 | 2024-07-03 04:45:27 | 2024-07-03 05:00:59 | 江苏东方九天新能源材料有限公司 | 201039 | 5657 |  |  | 0.1 | 10550 | 760 | 1 | JG12240550382 |  | 1 | 4 | 白条印 乳化斑 辊印 | 1