## sheet1
工序名称 | 工序编码 | 新卷号 | 批号 | 机组编码 | 机组名称 | 工序状态 | 班组 | 参与人 | 来料重量 | 出料重量 | 成品率 | 出料长度 | 出料厚度 | 出料宽度 | 工序要求 | 备注 | 来料编码 | 来料名称 | 来料规格 | 产品编码 | 产品名称 | 产品规格 | 膜名称 | 排序 | 主计划号 | 子计划号 | 工序流程编码 | 工序流程名称 | 工单需求 | 计划开始时间 | 计划结束时间 | 工单状态 | 实际开始时间 | 实际结束时间 | 组织名称 | 卷号ID | 操作工人 | 报工人 | 检验 | 来料厚度 | 来料长度 | 来料宽度 | 是否分卷 | 原卷号 | 工单要求 | 是否成品 | 检验结果 | 不良现象 | 入库审核
铬钝化 | 09001 | JG1224060189 | JG1224060189 | DG2 | 东方铬钝化950 | 合格 | 乙 | 李志祥 | 5690 | 5687 | 0.9995 | 7070 | 0.15 | 710 | / | 辊印 色差 条印 | 30210011 | 光亮卷 | 0.15-SPCC | 30110011 | 铬钝化卷 | 0.15-SPCC |  | 10 | MO001004 | MO001004-003 | GDH001 | 铬钝化模板 | 5690 | 2024-06-27 | 2024-06-27 | 2 | 2024-07-01 21:08:11 | 2024-07-01 22:29:16 | 江苏东方九天新能源材料有限公司 | 194381 | 5657 |  |  | 0.15 | 7080 | 710 | 1 | JG1224060189 |  | 1 | 2 | 辊印 色差 条印 | 1
铬钝化 | 09001 | JG122406010011 | JG122406010011 | DG2 | 东方铬钝化950 | 合格 | 乙 | 李志祥 | 3400 | 3391 | 0.9974 | 6220 | 0.1 | 710 | / | 色差 辊印 条印 | 30210015 | 光亮卷 | 0.1-SPCC | 30110014 | 铬钝化卷 | 0.1-SPCC |  | 10 | MO001020 | MO001020-001 | GDH001 | 铬钝化模板 | 3400 | 2024-06-28 | 2024-06-28 | 2 | 2024-07-01 23:33:02 | 2024-07-02 00:14:27 | 江苏东方九天新能源材料有限公司 | 196304 | 5657 |  |  | 0.1 | 6200 | 710 | 1 | JG122406010011 |  | 1 | 2 | 色差 辊印 条印 | 1
铬钝化 | 09001 | JG12240601071 | JG12240601071 | DG2 | 东方铬钝化950 | 合格 | 乙 | 李志祥 | 6594 | 6577 | 0.9974 | 12040 | 0.1 | 710 | / | 色差，辊印，条印，3865米操293mm2个孔洞1.33平方毫米 | 30210015 | 光亮卷 | 0.1-SPCC | 30110014 | 铬钝化卷 | 0.1-SPCC |  | 10 | MO001020 | MO001020-009 | GDH001 | 铬钝化模板 | 6594 | 2024-06-28 | 2024-06-28 | 2 | 2024-07-02 04:11:52 | 2024-07-02 04:12:58 | 江苏东方九天新能源材料有限公司 | 196317 | 5657 |  |  | 0.1 | 12080 | 710 | 1 | JG12240601071 |  | 1 | 2 | 色差 辊印 条印 3865米2个孔洞大小1.33操293 | 1
铬钝化 | 09001 | JG122406010012 | JG122406010012 | DG2 | 东方铬钝化950 | 合格 | 乙 | 李志祥 | 2300 | 2295 | 0.9978 | 4170 | 0.1 | 710 | / | 辊印 色差 条印 | 30210015 | 光亮卷 | 0.1-SPCC | 30110014 | 铬钝化卷 | 0.1-SPCC |  | 10 | MO001020 | MO001020-010 | GDH001 | 铬钝化模板 | 2300 | 2024-06-28 | 2024-06-28 | 2 | 2024-07-01 23:03:55 | 2024-07-01 23:32:39 | 江苏东方九天新能源材料有限公司 | 196302 | 5657 |  |  | 0.1 | 4180 | 710 | 1 | JG122406010012 |  | 1 | 2 | 色差 辊印 条印 | 1
铬钝化 | 09001 | JG12240502371 | JG12240502371 | DG2 | 东方铬钝化950 | 合格 | 甲 | 韩康 | 6120 | 6107 | 0.9979 | 10700 | 0.1 | 760 | / | S色差(色差 亮斑) | 30210015 | 光亮卷 | 0.1-SPCC | 30110014 | 铬钝化卷 | 0.1*760*10700 |  | 10 | MO001021 | MO001021-004 | GDH001 | 铬钝化模板 | 6120 | 2024-06-28 | 2024-06-28 | 2 | 2024-07-01 12:52:28 | 2024-07-01 14:27:44 | 江苏东方九天新能源材料有限公司 | 196321 | 5660 |  |  | 0.1 | 10770 | 760 | 1 | JG12240502371 |  | 1 | 4 | S色差(色差 亮斑) | 1
铬钝化 | 09001 | JG122405501811 | JG12240550181 | DG2 | 东方铬钝化950 | 合格 | 乙 | 李志祥 | 7200 | 2409 | 0.3346 | 4200 | 0.1 | 760 | / |  | 30210015 | 光亮卷 | 0.1-SPCC | 30110014 | 铬钝化卷 | 0.1-SPCC |  | 10 | MO001021 | MO001021-020-01 | GDH001 | 铬钝化模板 | 7200 | 2024-06-28 | 2024-06-28 | 2 | 2024-07-02 07:56:53 | 2024-07-02 08:04:57 | 江苏东方九天新能源材料有限公司 |  | 5657 |  | 1 | 0.1 | 12600 | 760 | 1 | JG122405501811 |  | 1 | 4 |  | 1
铬钝化 | 09001 | JG122405501812 | JG12240550181 | DG2 | 东方铬钝化950 | 合格 | 乙 | 李志祥 | 7200 | 2409 | 0.3346 | 4200 | 0.1 | 760 | / |  | 30210015 | 光亮卷 | 0.1-SPCC | 30110014 | 铬钝化卷 | 0.1-SPCC |  | 10 | MO001021 | MO001021-020-02 | GDH001 | 铬钝化模板 | 7200 | 2024-06-28 | 2024-06-28 | 2 | 2024-07-02 07:56:53 | 2024-07-02 08:04:57 | 江苏东方九天新能源材料有限公司 |  | 5657 |  | 1 | 0.1 | 12600 | 760 | 1 | JG122405501812 |  | 1 | 4 |  | 1
铬钝化 | 09001 | JG122405501813 | JG12240550181 | DG2 | 东方铬钝化950 | 合格 | 乙 | 李志祥 | 7200 | 2343 | 0.3254 | 4090 | 0.1 | 760 | / |  | 30210015 | 光亮卷 | 0.1-SPCC | 30110014 | 铬钝化卷 | 0.1-SPCC |  | 10 | MO001021 | MO001021-020-03 | GDH001 | 铬钝化模板 | 7200 | 2024-06-28 | 2024-06-28 | 2 | 2024-07-02 07:56:53 | 2024-07-02 08:04:57 | 江苏东方九天新能源材料有限公司 |  | 5657 |  | 1 | 0.1 | 12600 | 760 | 1 | JG122405501813 |  | 1 | 4 |  | 1
铬钝化 | 09001 | JG1224060190 | JG1224060190 | DG2 | 东方铬钝化950 | 合格 | 甲 | 夏亚军 | 5750 | 5751 | 1.0002 | 7150 | 0.15 | 710 | / |  | 30210011 | 光亮卷 | 0.15-SPCC | 30110011 | 铬钝化卷 | 0.15-SPCC |  | 10 | MO001022 | MO001022-001 | GDH001 | 铬钝化模板 | 5750 | 2024-06-28 | 2024-06-28 | 2 | 2024-07-01 17:11:22 | 2024-07-01 17:11:58 | 江苏东方九天新能源材料有限公司 | 196376 | 5660 |  |  | 0.15 | 0 | 710 | 1 | JG1224060190 |  | 1 | 4 |  | 1
铬钝化 | 09001 | JG12240601921 | JG12240601921 | DG2 | 东方铬钝化950 | 合格 | 甲 | 夏亚军 | 3810 | 3819 | 1.0024 | 4810 | 0.15 | 710 | / |  | 30210011 | 光亮卷 | 0.15-SPCC | 30110011 | 铬钝化卷 | 0.15-SPCC |  | 10 | MO001022 | MO001022-002 | GDH001 | 铬钝化模板 | 3810 | 2024-06-28 | 2024-06-28 | 2 | 2024-07-01 17:42:38 | 2024-07-01 17:43:17 | 江苏东方九天新能源材料有限公司 | 196377 | 5660 |  |  | 0.15 | 0 | 710 | 1 | JG12240601921 |  | 1 | 4 |  | 1
铬钝化 | 09001 | JG00240600031 | JG0024060003 | DG1 | 东方铬钝化750 | 合格 | 乙 | 李澍 | 6550 | 2173 | 0.3318 | 3100 | 0.15 | 610 | / |  | 30210011 | 光亮卷 | 0.15-SPCC | 30110011 | 铬钝化卷 | 0.15-SPCC |  | 10 | MO001046 | MO001046-005-01 | GDH001 | 铬钝化模板 | 6550 | 2024-06-30 | 2024-06-30 | 2 | 2024-07-01 03:46:28 | 2024-07-01 04:23:15 | 江苏东方九天新能源材料有限公司 |  | 5656 |  | 1 | 0.15 | 9320 | 610 | 1 | JG00240600031 |  | 1 | 4 |  | 1
铬钝化 | 09001 | JG00240600032 | JG0024060003 | DG1 | 东方铬钝化750 | 合格 | 乙 | 李澍 | 6550 | 4367 | 0.6667 | 6260 | 0.15 | 610 | / |  | 30210011 | 光亮卷 | 0.15-SPCC | 30110011 | 铬钝化卷 | 0.15-SPCC |  | 10 | MO001046 | MO001046-005-02 | GDH001 | 铬钝化模板 | 6550 | 2024-06-30 | 2024-06-30 | 2 | 2024-07-01 03:46:28 | 2024-07-01 04:23:15 | 江苏东方九天新能源材料有限公司 |  | 5656 |  | 1 | 0.15 | 9320 | 610 | 1 | JG00240600032 |  | 1 | 4 |  | 1
铬钝化 | 09001 | JG0024060005 | JG0024060005 | DG1 | 东方铬钝化750 | 合格 | 乙 | 李澍 | 4976 | 4977 | 1.0002 | 7110 | 0.15 | 610 | / |  | 30210011 | 光亮卷 | 0.15-SPCC | 30110011 | 铬钝化卷 | 0.15-SPCC |  | 10 | MO001046 | MO001046-009 | GDH001 | 铬钝化模板 | 4976 | 2024-06-30 | 2024-06-30 | 2 | 2024-07-01 03:44:19 | 2024-07-01 03:44:58 | 江苏东方九天新能源材料有限公司 | 197237 | 5656 |  |  | 0.15 | 7080 | 610 | 1 | JG0024060005 |  | 1 | 4 | 白斑 辊印 条印 白条印 | 1
铬钝化 | 09001 | JG12240502511 | JG12240502511 | DG2 | 东方铬钝化950 | 合格 | 甲 | 韩康 | 5520 | 5485 | 0.9937 | 9610 | 0.1 | 760 | / | 色差 碱液斑 4970米1个孔洞 横向108.7 大小0.35 | 30210015 | 光亮卷 | 0.1-SPCC | 30110014 | 铬钝化卷 | 0.1*760*9610 |  | 10 | MO001048 | MO001048-001 | GDH001 | 铬钝化模板 | 5520 | 2024-06-30 | 2024-06-30 | 2 | 2024-07-01 11:52:34 | 2024-07-01 11:55:26 | 江苏东方九天新能源材料有限公司 | 197241 | 5660 |  |  | 0.1 | 9700 | 760 | 1 | JG12240502511 |  | 1 | 4 | S色差(色差 碱液斑 4970米1个孔洞 横向108.7 大小0.35) | 1
铬钝化 | 09001 | JG122405504511 | JG12240550451 | DG2 | 东方铬钝化950 | 合格 | 甲 | 韩康 | 7470 | 2495 | 0.334 | 4350 | 0.1 | 760 | / |  | 30210015 | 光亮卷 | 0.1-SPCC | 30110014 | 铬钝化卷 | 0.1*760*4350 |  | 10 | MO001048 | MO001048-002-01 | GDH001 | 铬钝化模板 | 7470 | 2024-06-30 | 2024-06-30 | 2 | 2024-07-01 14:28:11 | 2024-07-01 14:30:11 | 江苏东方九天新能源材料有限公司 |  | 5660 |  | 1 | 0.1 | 13100 | 760 | 1 | JG122405504511 |  | 1 | 4 |  | 1
铬钝化 | 09001 | JG122405504512 | JG12240550451 | DG2 | 东方铬钝化950 | 合格 | 甲 | 韩康 | 7470 | 2505 | 0.3353 | 4350 | 0.1 | 760 | / |  | 30210015 | 光亮卷 | 0.1-SPCC | 30110014 | 铬钝化卷 | 0.1*760*4350 |  | 10 | MO001048 | MO001048-002-02 | GDH001 | 铬钝化模板 | 7470 | 2024-06-30 | 2024-06-30 | 2 | 2024-07-01 14:28:11 | 2024-07-01 14:30:11 | 江苏东方九天新能源材料有限公司 |  | 5660 |  | 1 | 0.1 | 13100 | 760 | 1 | JG122405504512 |  | 1 | 4 |  | 1
铬钝化 | 09001 | JG122405504513 | JG12240550451 | DG2 | 东方铬钝化950 | 合格 | 甲 | 韩康 | 7470 | 2447 | 0.3276 | 4270 | 0.1 | 760 | / |  | 30210015 | 光亮卷 | 0.1-SPCC | 30110014 | 铬钝化卷 | 0.1*760*4270 |  | 10 | MO001048 | MO001048-002-03 | GDH001 | 铬钝化模板 | 7470 | 2024-06-30 | 2024-06-30 | 2 | 2024-07-01 14:28:11 | 2024-07-01 14:30:11 | 江苏东方九天新能源材料有限公司 |  | 5660 |  | 1 | 0.1 | 13100 | 760 | 1 | JG122405504513 |  | 1 | 4 |  | 1
铬钝化 | 09001 | JG122405506911 | JG12240550691 | DG2 | 东方铬钝化950 | 合格 | 甲 | 韩康 | 7750 | 4169 | 0.5379 | 7300 | 0.1 | 760 | / | 色差 547米1个孔洞 横向60.7 大小0.53 条印 碱液斑 辊印) | 30210015 | 光亮卷 | 0.1-SPCC | 30110014 | 铬钝化卷 | 0.1-SPCC |  | 10 | MO001048 | MO001048-003-01 | GDH001 | 铬钝化模板 | 7750 | 2024-06-30 | 2024-06-30 | 2 | 2024-07-02 10:42:48 | 2024-07-02 10:47:16 | 江苏东方九天新能源材料有限公司 |  | 5660 |  | 1 | 0.1 | 13620 | 760 | 1 | JG122405506911 |  | 1 | 4 | S色差(色差 547米1个孔洞 横向60.7 大小053 条印 碱液斑 辊印) | 1
铬钝化 | 09001 | JG122405506912 | JG12240550691 | DG2 | 东方铬钝化950 | 合格 | 甲 | 韩康 | 7750 | 3553 | 0.4585 | 6230 | 0.1 | 760 | / | 色差 条印 碱液斑 辊印) | 30210015 | 光亮卷 | 0.1-SPCC | 30110014 | 铬钝化卷 | 0.1-SPCC |  | 10 | MO001048 | MO001048-003-02 | GDH001 | 铬钝化模板 | 7750 | 2024-06-30 | 2024-06-30 | 2 | 2024-07-02 10:42:48 | 2024-07-02 10:47:16 | 江苏东方九天新能源材料有限公司 |  | 5660 |  | 1 | 0.1 | 13620 | 760 | 1 | JG122405506912 |  | 1 | 4 | S色差(色差 条印 碱液斑 辊印) | 1
铬钝化 | 09001 | JG122405024811 | JG12240502481 | DG2 | 东方铬钝化950 | 合格 | 甲 | 韩康 | 7550 | 2515 | 0.3331 | 4400 | 0.1 | 760 | / |  | 30210015 | 光亮卷 | 0.1-SPCC | 30110014 | 铬钝化卷 | 0.1*760*4400 |  | 10 | MO001048 | MO001048-004-01 | GDH001 | 铬钝化模板 | 7550 | 2024-06-30 | 2024-06-30 | 2 | 2024-07-01 14:30:40 | 2024-07-01 15:53:50 | 江苏东方九天新能源材料有限公司 |  | 5660 |  | 1 | 0.1 | 13260 | 760 | 1 | JG122405024811 |  | 1 | 4 |  | 1
铬钝化 | 09001 | JG122405024812 | JG12240502481 | DG2 | 东方铬钝化950 | 合格 | 甲 | 韩康 | 7550 | 2513 | 0.3328 | 4400 | 0.1 | 760 | / |  | 30210015 | 光亮卷 | 0.1-SPCC | 30110014 | 铬钝化卷 | 0.1*760*4400 |  | 10 | MO001048 | MO001048-004-02 | GDH001 | 铬钝化模板 | 7550 | 2024-06-30 | 2024-06-30 | 2 | 2024-07-01 14:30:40 | 2024-07-01 15:53:50 | 江苏东方九天新能源材料有限公司 |  | 5660 |  | 1 | 0.1 | 13260 | 760 | 1 | JG122405024812 |  | 1 | 4 |  | 1
铬钝化 | 09001 | JG122405024813 | JG12240502481 | DG2 | 东方铬钝化950 | 合格 | 甲 | 韩康 | 7550 | 2491 | 0.3299 | 4360 | 0.1 | 760 | / |  | 30210015 | 光亮卷 | 0.1-SPCC | 30110014 | 铬钝化卷 | 0.1*760*4360 |  | 10 | MO001048 | MO001048-004-03 | GDH001 | 铬钝化模板 | 7550 | 2024-06-30 | 2024-06-30 | 2 | 2024-07-01 14:30:40 | 2024-07-01 15:53:50 | 江苏东方九天新能源材料有限公司 |  | 5660 |  | 1 | 0.1 | 13260 | 760 | 1 | JG122405024813 |  | 1 | 4 |  | 1
铬钝化 | 09001 | JG12240551362 | JG12240551362 | DG2 | 东方铬钝化950 | 合格 | 甲 | 周建锋 | 6085 | 5995 | 0.9852 | 10450 | 0.1 | 760 | / | 9457米横向15mm孔洞（大小1.77mm2） | 30210015 | 光亮卷 | 0.1-SPCC | 30110014 | 铬钝化卷 | 0.1-SPCC |  | 10 | MO001048 | MO001048-005 | GDH001 | 铬钝化模板 | 6085 | 2024-06-30 | 2024-06-30 | 2 | 2024-07-03 12:31:22 | 2024-07-03 13:30:14 | 江苏东方九天新能源材料有限公司 | 197245 | 5658 |  |  | 0.1 | 10590 | 760 | 1 | JG12240551362 |  | 1 | 4 | 9470米横向15MM大小1077MM孔洞，色差，辊印 | 1
铬钝化 | 09001 | JG12240550692 | JG12240550692 | DG2 | 东方铬钝化950 | 合格 | 甲 | 周建锋 | 6120 | 6101 | 0.9969 | 10690 | 0.1 | 760 | / |  | 30210015 | 光亮卷 | 0.1-SPCC | 30110014 | 铬钝化卷 | 0.1-SPCC |  | 10 | MO001048 | MO001048-006 | GDH001 | 铬钝化模板 | 6120 | 2024-06-30 | 2024-06-30 | 2 | 2024-07-03 13:31:30 | 2024-07-03 14:38:16 | 江苏东方九天新能源材料有限公司 | 197246 | 5658 |  |  | 0.1 | 10700 | 760 | 1 | JG12240550692 |  | 1 | 4 | S色差(色差 条印 辊印 亮斑 | 1
铬钝化 | 09001 | JG12240551542 | JG12240551542 | DG2 | 东方铬钝化950 | 合格 | 甲 | 韩康 | 6010 | 5975 | 0.9942 | 10430 | 0.1 | 760 | / | 振纹 色差 振纹 松花印 | 30210015 | 光亮卷 | 0.1-SPCC | 30110014 | 铬钝化卷 | 0.1-SPCC |  | 10 | MO001048 | MO001048-007 | GDH001 | 铬钝化模板 | 6010 | 2024-06-30 | 2024-06-30 | 2 | 2024-07-02 14:06:15 | 2024-07-02 14:07:57 | 江苏东方九天新能源材料有限公司 | 197247 | 5660 |  |  | 0.1 | 10470 | 760 | 1 | JG12240551542 |  | 1 | 4 | Z振纹(色差 振纹 松花印) | 1
铬钝化 | 09001 | JG122405513611 | JG122405513611 | DG2 | 东方铬钝化950 | 合格 | 甲 | 孙锋 | 5615 | 5585 | 0.9947 | 9710 | 0.1 | 760 | / | 905米横向544mm处一个孔洞（3.98mm2） | 30210015 | 光亮卷 | 0.1-SPCC | 30110014 | 铬钝化卷 | 0.1-SPCC |  | 10 | MO001048 | MO001048-008 | GDH001 | 铬钝化模板 | 5615 | 2024-06-30 | 2024-06-30 | 2 | 2024-07-03 09:03:45 | 2024-07-03 10:03:49 | 江苏东方九天新能源材料有限公司 | 197248 | 5658 |  |  | 0.1 | 9750 | 760 | 1 | JG122405513611 |  | 1 | 4 | 来料板面辊印，白斑，线条印，振纹 | 1
铬钝化 | 09001 | JG122405513612 | JG122405513612 | DG2 | 东方铬钝化950 | 合格 | 乙 | 李志祥 | 1650 | 1634 | 0.9903 | 2860 | 0.1 | 760 | / | 1688米操580大小1.86，白斑 辊印 亮斑 碎边 | 30210015 | 光亮卷 | 0.1-SPCC | 30110014 | 铬钝化卷 | 0.1*760*2860 |  | 10 | MO001048 | MO001048-010 | GDH001 | 铬钝化模板 | 1650 | 2024-06-30 | 2024-06-30 | 2 | 2024-07-01 07:41:02 | 2024-07-01 07:58:02 | 江苏东方九天新能源材料有限公司 | 197250 | 5657 |  |  | 0.1 | 2870 | 760 | 1 | JG122405513612 |  | 1 | 4 | 白斑 辊印 亮斑 碎边 1688米操580大小1.86 | 1
铬钝化 | 09001 | JG122405025011 | JG12240502501 | DG2 | 东方铬钝化950 | 合格 | 乙 | 李志祥 | 7510 | 2491 | 0.3317 | 4340 | 0.1 | 760 | / |  | 30210015 | 光亮卷 | 0.1-SPCC | 30110014 | 铬钝化卷 | 0.1*760*4340 |  | 10 | MO001048 | MO001048-011-01 | GDH001 | 铬钝化模板 | 7510 | 2024-06-30 | 2024-06-30 | 2 | 2024-07-01 04:59:22 | 2024-07-01 06:17:48 | 江苏东方九天新能源材料有限公司 |  | 5657 |  | 1 | 0.1 | 13100 | 760 | 1 | JG122405025011 |  | 1 | 4 |  | 1
铬钝化 | 09001 | JG122405025012 | JG12240502501 | DG2 | 东方铬钝化950 | 合格 | 乙 | 李志祥 | 7510 | 2491 | 0.3317 | 4340 | 0.1 | 760 | / |  | 30210015 | 光亮卷 | 0.1-SPCC | 30110014 | 铬钝化卷 | 0.1*760*4340 |  | 10 | MO001048 | MO001048-011-02 | GDH001 | 铬钝化模板 | 7510 | 2024-06-30 | 2024-06-30 | 2 | 2024-07-01 04:59:22 | 2024-07-01 06:17:48 | 江苏东方九天新能源材料有限公司 |  | 5657 |  | 1 | 0.1 | 13100 | 760 | 1 | JG122405025012 |  | 1 | 4 |  | 1
铬钝化 | 09001 | JG122405025013 | JG12240502501 | DG2 | 东方铬钝化950 | 合格 | 乙 | 李志祥 | 7510 | 2397 | 0.3192 | 4180 | 0.1 | 760 | / |  | 30210015 | 光亮卷 | 0.1-SPCC | 30110014 | 铬钝化卷 | 0.1*760*4180 |  | 10 | MO001048 | MO001048-011-03 | GDH001 | 铬钝化模板 | 7510 | 2024-06-30 | 2024-06-30 | 2 | 2024-07-01 04:59:22 | 2024-07-01 06:17:48 | 江苏东方九天新能源材料有限公司 |  | 5657 |  | 1 | 0.1 | 13100 | 760 | 1 | JG122405025013 |  | 1 | 4 |  | 1
铬钝化 | 09001 | JG122405514421 | JG12240551442 | DG2 | 东方铬钝化950 | 合格 | 乙 | 李志祥 | 5950 | 2333 | 0.3921 | 4060 | 0.1 | 760 | / |  | 30210015 | 光亮卷 | 0.1-SPCC | 30110014 | 铬钝化卷 | 0.1-SPCC |  | 10 | MO001048 | MO001048-013-01 | GDH001 | 铬钝化模板 | 5950 | 2024-06-30 | 2024-06-30 | 2 | 2024-07-02 08:05:12 | 2024-07-02 09:19:40 | 江苏东方九天新能源材料有限公司 |  | 5657 |  | 1 | 0.1 | 10360 | 760 | 1 | JG122405514421 |  | 1 | 4 |  | 1
铬钝化 | 09001 | JG122405514422 | JG12240551442 | DG2 | 东方铬钝化950 | 合格 | 乙 | 李志祥 | 5950 | 3593 | 0.6039 | 6280 | 0.1 | 760 | / |  | 30210015 | 光亮卷 | 0.1-SPCC | 30110014 | 铬钝化卷 | 0.1-SPCC |  | 10 | MO001048 | MO001048-013-02 | GDH001 | 铬钝化模板 | 5950 | 2024-06-30 | 2024-06-30 | 2 | 2024-07-02 08:05:12 | 2024-07-02 09:19:40 | 江苏东方九天新能源材料有限公司 |  | 5657 |  | 1 | 0.1 | 10360 | 760 | 1 | JG122405514422 |  | 1 | 4 |  | 1
铬钝化 | 09001 | JG12240502482 | JG12240502482 | DG2 | 东方铬钝化950 | 合格 | 乙 | 李志祥 | 6100 | 6069 | 0.9949 | 10610 | 0.1 | 760 | / |  | 30210015 | 光亮卷 | 0.1-SPCC | 30110014 | 铬钝化卷 | 0.1-SPCC |  | 10 | MO001048 | MO001048-014 | GDH001 | 铬钝化模板 | 6100 | 2024-06-30 | 2024-06-30 | 2 | 2024-07-01 01:48:04 | 2024-07-01 02:31:28 | 江苏东方九天新能源材料有限公司 | 197254 | 5657 |  |  | 0.1 | 10690 | 760 | 1 | JG12240502482 |  | 1 | 4 | 白斑 辊印 乳化斑 色差 | 1
铬钝化 | 09001 | JG122405513511 | JG12240551351 | DG2 | 东方铬钝化950 | 合格 | 乙 | 李志祥 | 7400 | 2479 | 0.335 | 4310 | 0.1 | 760 | / |  | 30210015 | 光亮卷 | 0.1-SPCC | 30110014 | 铬钝化卷 | 0.1*760*4310 |  | 10 | MO001048 | MO001048-015-01 | GDH001 | 铬钝化模板 | 7400 | 2024-06-30 | 2024-06-30 | 2 | 2024-07-01 06:51:32 | 2024-07-01 07:40:32 | 江苏东方九天新能源材料有限公司 |  | 5657 |  | 1 | 0.1 | 12940 | 760 | 1 | JG122405513511 |  | 1 | 4 |  | 1
铬钝化 | 09001 | JG122405513512 | JG12240551351 | DG2 | 东方铬钝化950 | 合格 | 乙 | 李志祥 | 7400 | 2479 | 0.335 | 4310 | 0.1 | 760 | / |  | 30210015 | 光亮卷 | 0.1-SPCC | 30110014 | 铬钝化卷 | 0.1*760*4310 |  | 10 | MO001048 | MO001048-015-02 | GDH001 | 铬钝化模板 | 7400 | 2024-06-30 | 2024-06-30 | 2 | 2024-07-01 06:51:32 | 2024-07-01 07:40:32 | 江苏东方九天新能源材料有限公司 |  | 5657 |  | 1 | 0.1 | 12940 | 760 | 1 | JG122405513512 |  | 1 | 4 |  | 1
铬钝化 | 09001 | JG122405513513 | JG12240551351 | DG2 | 东方铬钝化950 | 合格 | 乙 | 李志祥 | 7400 | 2405 | 0.325 | 4180 | 0.1 | 760 | / |  | 30210015 | 光亮卷 | 0.1-SPCC | 30110014 | 铬钝化卷 | 0.1*760*4180 |  | 10 | MO001048 | MO001048-015-03 | GDH001 | 铬钝化模板 | 7400 | 2024-06-30 | 2024-06-30 | 2 | 2024-07-01 06:51:32 | 2024-07-01 07:40:32 | 江苏东方九天新能源材料有限公司 |  | 5657 |  | 1 | 0.1 | 12940 | 760 | 1 | JG122405513513 |  | 1 | 4 |  | 1
铬钝化 | 09001 | JG12240551352 | JG12240551352 | DG2 | 东方铬钝化950 | 合格 | 乙 | 李志祥 | 6020 | 6003 | 0.9972 | 10470 | 0.1 | 760 | / |  | 30210015 | 光亮卷 | 0.1-SPCC | 30110014 | 铬钝化卷 | 0.1-SPCC |  | 10 | MO001048 | MO001048-016 | GDH001 | 铬钝化模板 | 6020 | 2024-06-30 | 2024-06-30 | 2 | 2024-07-01 02:35:30 | 2024-07-01 03:48:09 | 江苏东方九天新能源材料有限公司 | 197256 | 5657 |  |  | 0.1 | 10540 | 760 | 1 | JG12240551352 |  | 1 | 4 |  | 1
铬钝化 | 09001 | JG12240550892 | JG12240550892 | DG2 | 东方铬钝化950 | 合格 | 乙 | 李志祥 | 5910 | 5883 | 0.9954 | 10280 | 0.1 | 760 | / |  | 30210015 | 光亮卷 | 0.1-SPCC | 30110014 | 铬钝化卷 | 0.1*760*10280 |  | 10 | MO001048 | MO001048-017 | GDH001 | 铬钝化模板 | 5910 | 2024-06-30 | 2024-06-30 | 2 | 2024-07-01 03:50:21 | 2024-07-01 04:54:51 | 江苏东方九天新能源材料有限公司 | 197257 | 5657 |  |  | 0.1 | 10370 | 760 | 1 | JG12240550892 |  | 1 | 4 |  | 1
铬钝化 | 09001 | JG122405505911 | JG12240550591 | DG2 | 东方铬钝化950 | 合格 | 甲 | 韩康 | 7110 | 2325 | 0.327 | 4050 | 0.1 | 760 | / |  | 30210015 | 光亮卷 | 0.1-SPCC | 30110014 | 铬钝化卷 | 0.1*760*4050 |  | 10 | MO001048 | MO001048-018-01 | GDH001 | 铬钝化模板 | 7110 | 2024-06-30 | 2024-06-30 | 2 | 2024-07-01 10:49:04 | 2024-07-01 10:50:16 | 江苏东方九天新能源材料有限公司 |  | 5660 |  | 1 | 0.1 | 12260 | 760 | 1 | JG122405505911 |  | 1 | 4 |  | 1
铬钝化 | 09001 | JG122405505912 | JG12240550591 | DG2 | 东方铬钝化950 | 合格 | 甲 | 韩康 | 7110 | 2323 | 0.3267 | 4050 | 0.1 | 760 | / |  | 30210015 | 光亮卷 | 0.1-SPCC | 30110014 | 铬钝化卷 | 0.1*760*4050 |  | 10 | MO001048 | MO001048-018-02 | GDH001 | 铬钝化模板 | 7110 | 2024-06-30 | 2024-06-30 | 2 | 2024-07-01 10:49:04 | 2024-07-01 10:50:16 | 江苏东方九天新能源材料有限公司 |  | 5660 |  | 1 | 0.1 | 12260 | 760 | 1 | JG122405505912 |  | 1 | 4 |  | 1
铬钝化 | 09001 | JG122405505913 | JG12240550591 | DG2 | 东方铬钝化950 | 合格 | 甲 | 韩康 | 7110 | 2435 | 0.3425 | 4270 | 0.1 | 760 | / |  | 30210015 | 光亮卷 | 0.1-SPCC | 30110014 | 铬钝化卷 | 0.1*760*4270 |  | 10 | MO001048 | MO001048-018-03 | GDH001 | 铬钝化模板 | 7110 | 2024-06-30 | 2024-06-30 | 2 | 2024-07-01 10:49:04 | 2024-07-01 10:50:16 | 江苏东方九天新能源材料有限公司 |  | 5660 |  | 1 | 0.1 | 12260 | 760 | 1 | JG122405505913 |  | 1 | 4 |  | 1
铬钝化 | 09001 | JG12240550592 | JG12240550592 | DG2 | 东方铬钝化950 | 合格 | 甲 | 韩康 | 5930 | 5909 | 0.9965 | 10320 | 0.1 | 760 | / | 色差 线条印 振纹 碱液斑 水锈斑 | 30210015 | 光亮卷 | 0.1-SPCC | 30110014 | 铬钝化卷 | 0.1-SPCC |  | 10 | MO001048 | MO001048-020 | GDH001 | 铬钝化模板 | 5930 | 2024-06-30 | 2024-06-30 | 2 | 2024-07-02 12:52:55 | 2024-07-02 12:54:55 | 江苏东方九天新能源材料有限公司 | 197260 | 5660 |  |  | 0.1 | 10340 | 760 | 1 | JG12240550592 |  | 1 | 4 | S色差(色差 线条印 振纹 碱液斑 水锈斑) | 1
铬钝化 | 09001 | JG122405025021 | JG12240502502 | DG2 | 东方铬钝化950 | 合格 | 乙 | 李志祥 | 6130 | 2369 | 0.3865 | 4120 | 0.1 | 760 | / |  | 30210015 | 光亮卷 | 0.1-SPCC | 30110014 | 铬钝化卷 | 0.1-SPCC |  | 10 | MO001048 | MO001048-021-01 | GDH001 | 铬钝化模板 | 6130 | 2024-06-30 | 2024-06-30 | 2 | 2024-07-03 07:51:41 | 2024-07-03 09:02:48 | 江苏东方九天新能源材料有限公司 |  | 5657 |  | 1 | 0.1 | 10720 | 760 | 1 | JG122405025021 |  | 1 | 4 | 白条印 乳化斑 辊印 | 1
铬钝化 | 09001 | JG122405025022 | JG12240502502 | DG2 | 东方铬钝化950 | 合格 | 乙 | 李志祥 | 6130 | 3733 | 0.609 | 6520 | 0.1 | 760 | / | 5030米横向554mm孔洞（大小1.41mm2） | 30210015 | 光亮卷 | 0.1-SPCC | 30110014 | 铬钝化卷 | 0.1-SPCC |  | 10 | MO001048 | MO001048-021-02 | GDH001 | 铬钝化模板 | 6130 | 2024-06-30 | 2024-06-30 | 2 | 2024-07-03 07:51:41 | 2024-07-03 09:02:48 | 江苏东方九天新能源材料有限公司 |  | 5657 |  | 1 | 0.1 | 10720 | 760 | 1 | JG122405025022 |  | 1 | 4 | 白条印 乳化斑 辊印K孔洞(5030米横向554，大小1.41) | 1
铬钝化 | 09001 | JG122405512212 | JG12240551221 | DG2 | 东方铬钝化950 | 合格 | 乙 | 李志祥 | 6850 | 2473 | 0.361 | 4330 | 0.1 | 760 | / | 2183/2932/3769/4155米操336/83/28/429大小0.44/0.8/2.12/0.18 | 30210015 | 光亮卷 | 0.1-SPCC | 30110014 | 铬钝化卷 | 0.1-SPCC |  | 10 | MO001048 | MO001048-023-01 | GDH001 | 铬钝化模板 | 6850 | 2024-06-30 | 2024-06-30 | 2 | 2024-06-30 23:51:39 | 2024-07-01 01:47:43 | 江苏东方九天新能源材料有限公司 |  | 5657 |  | 1 | 0.1 | 11960 | 760 | 1 | JG122405512212 |  | 1 | 4 | A暗线印(2183/2932/3769/4155米操336/83/28/429大小0.44/0.8/2.12/0.18) | 1
铬钝化 | 09001 | JG122405512211 | JG12240551221 | DG2 | 东方铬钝化950 | 合格 | 乙 | 李志祥 | 6850 | 4355 | 0.6358 | 7600 | 0.1 | 760 | / |  | 30210015 | 光亮卷 | 0.1-SPCC | 30110014 | 铬钝化卷 | 0.1-SPCC |  | 10 | MO001048 | MO001048-023-02 | GDH001 | 铬钝化模板 | 6850 | 2024-06-30 | 2024-06-30 | 2 | 2024-06-30 23:51:39 | 2024-07-01 01:47:43 | 江苏东方九天新能源材料有限公司 |  | 5657 |  | 1 | 0.1 | 11960 | 760 | 1 | JG122405512211 |  | 1 | 4 | 白斑 辊印 乳化斑 色差 | 1
铬钝化 | 09001 | JG1224060172 | JG1224060172 | DG2 | 东方铬钝化950 | 合格 | 甲 | 夏亚军 | 7532 | 7517 | 0.998 | 9280 | 0.15 | 710 | / | 色差 条印 辊印 碱液斑 | 30210011 | 光亮卷 | 0.15-SPCC | 30110011 | 铬钝化卷 | 0.15-SPCC |  | 10 | MO001049 | MO001049-001 | GDH001 | 铬钝化模板 | 7532 | 2024-06-30 | 2024-06-30 | 2 | 2024-07-01 20:06:13 | 2024-07-01 21:05:43 | 江苏东方九天新能源材料有限公司 | 197291 | 5660 |  |  | 0.15 | 9290 | 710 | 1 | JG1224060172 |  | 1 | 4 | 色差 条印 辊印)碱液斑 | 1
铬钝化 | 09001 | JG1224060179 | JG1224060179 | DG2 | 东方铬钝化950 | 合格 | 甲 | 夏亚军 | 6710 | 6695 | 0.9978 | 8170 | 0.15 | 710 | / | 碎边 色差 条印 辊印 | 30210011 | 光亮卷 | 0.15-SPCC | 30110011 | 铬钝化卷 | 0.15-SPCC |  | 10 | MO001049 | MO001049-002 | GDH001 | 铬钝化模板 | 6710 | 2024-06-30 | 2024-06-30 | 2 | 2024-07-01 19:59:08 | 2024-07-01 20:05:25 | 江苏东方九天新能源材料有限公司 | 197292 | 5660 |  |  | 0.15 | 8170 | 710 | 1 | JG1224060179 |  | 1 | 2 | S碎边(碎边 色差 条印 辊印) | 1
铬钝化 | 09001 | JG1224060170 | JG1224060170 | DG2 | 东方铬钝化950 | 合格 | 甲 | 夏亚军 | 5610 | 5599 | 0.998 | 7030 | 0.15 | 710 | / | 色差 条印 辊印 | 30210011 | 光亮卷 | 0.15-SPCC | 30110011 | 铬钝化卷 | 0.15-SPCC |  | 10 | MO001049 | MO001049-003 | GDH001 | 铬钝化模板 | 5610 | 2024-06-30 | 2024-06-30 | 2 | 2024-07-01 18:30:05 | 2024-07-01 18:31:02 | 江苏东方九天新能源材料有限公司 | 197293 | 5660 |  |  | 0.15 | 7050 | 710 | 1 | JG1224060170 |  | 1 | 2 | S色差(色差 条印 辊印) | 1
铬钝化 | 09001 | JG122405503011 | JG12240550301 | DG2 | 东方铬钝化950 | 合格 | 乙 | 李志祥 | 6830 | 2275 | 0.3331 | 4200 | 0.1 | 710 | / | 300米内水锈斑，100米内折印，辊印，色差，乳化斑 | 30210015 | 光亮卷 | 0.1-SPCC | 30110014 | 铬钝化卷 | 0.1-SPCC |  | 10 | MO001050 | MO001050-001-01 | GDH001 | 铬钝化模板 | 6830 | 2024-06-30 | 2024-06-30 | 2 | 2024-07-02 00:18:58 | 2024-07-02 04:10:16 | 江苏东方九天新能源材料有限公司 |  | 5657 |  | 1 | 0.1 | 12620 | 710 | 1 | JG122405503011 |  | 1 | 2 | S水锈斑(300米内水锈斑 100米内折印 辊印 色差 乳化斑) | 1
铬钝化 | 09001 | JG122405503012 | JG12240550301 | DG2 | 东方铬钝化950 | 合格 | 乙 | 李志祥 | 6830 | 2275 | 0.3331 | 4200 | 0.1 | 710 | / |  | 30210015 | 光亮卷 | 0.1-SPCC | 30110014 | 铬钝化卷 | 0.1-SPCC |  | 10 | MO001050 | MO001050-001-02 | GDH001 | 铬钝化模板 | 6830 | 2024-06-30 | 2024-06-30 | 2 | 2024-07-02 00:18:58 | 2024-07-02 04:10:16 | 江苏东方九天新能源材料有限公司 |  | 5657 |  | 1 | 0.1 | 12620 | 710 | 1 | JG122405503012 |  | 1 | 4 |  | 1
铬钝化 | 09001 | JG122405503013 | JG12240550301 | DG2 | 东方铬钝化950 | 合格 | 乙 | 李志祥 | 6830 | 2255 | 0.3302 | 4180 | 0.1 | 710 | / | 2926米操222mm孔洞0.97平方毫米，色差，辊印 | 30210015 | 光亮卷 | 0.1-SPCC | 30110014 | 铬钝化卷 | 0.1-SPCC |  | 10 | MO001050 | MO001050-001-03 | GDH001 | 铬钝化模板 | 6830 | 2024-06-30 | 2024-06-30 | 2 | 2024-07-02 00:18:58 | 2024-07-02 04:10:16 | 江苏东方九天新能源材料有限公司 |  | 5657 |  | 1 | 0.1 | 12620 | 710 | 1 | JG122405503013 |  | 1 | 2 | K孔洞(2926米孔洞大小0.97操222 色差 辊印) | 1
铬钝化 | 09001 | JG0024060061 | JG0024060061 | DG1 | 东方铬钝化750 | 合格 | 乙 | 李澍 | 4960 | 4887 | 0.9853 | 7020 | 0.15 | 610 | / |  | 30210011 | 光亮卷 | 0.15-SPCC | 30110011 | 铬钝化卷 | 0.15-SPCC |  | 10 | MO001062 | MO001062-002 | GDH001 | 铬钝化模板 | 4960 | 2024-06-30 | 2024-06-30 | 2 | 2024-06-30 23:50:04 | 2024-07-01 01:26:18 | 江苏东方九天新能源材料有限公司 | 197688 | 5656 |  |  | 0.15 | 7030 | 610 | 1 | JG0024060061 |  | 1 | 4 | 白斑 辊印 条印 亮斑 | 1
铬钝化 | 09001 | JG122405513421 | JG122405513421 | DG2 | 东方铬钝化950 | 合格 | 甲 | 韩康 | 2446 | 2433 | 0.9947 | 4270 | 0.1 | 760 | / | 色差 操轻微起筋 花辊印重 | 30210015 | 光亮卷 | 0.1-SPCC | 30110014 | 铬钝化卷 | 0.1-SPCC |  | 10 | MO001063 | MO001063-001 | GDH001 | 铬钝化模板 | 2446 | 2024-06-30 | 2024-06-30 | 2 | 2024-07-02 11:14:59 | 2024-07-02 11:19:57 | 江苏东方九天新能源材料有限公司 | 197693 | 5660 |  |  | 0.1 | 4300 | 760 | 1 | JG122405513421 |  | 1 | 4 | S色差(色差 操轻微起筋 花辊印重) | 1
铬钝化 | 09001 | JG122405513922 | JG122405513922 | DG2 | 东方铬钝化950 | 合格 | 甲 | 周建锋 | 2490 | 2467 | 0.9908 | 4210 | 0.1 | 760 | / | 内150米板面顶伤重 | 30210015 | 光亮卷 | 0.1-SPCC | 30110014 | 铬钝化卷 | 0.1-SPCC |  | 10 | MO001063 | MO001063-002 | GDH001 | 铬钝化模板 | 2490 | 2024-06-30 | 2024-06-30 | 2 | 2024-07-03 10:04:46 | 2024-07-03 10:34:35 | 江苏东方九天新能源材料有限公司 | 197694 | 5658 |  |  | 0.1 | 4240 | 760 | 1 | JG122405513922 |  | 1 | 4 | 内150米来料板面顶伤重 | 1
铬钝化 | 09001 | JG122405506812 | JG122405506812 | DG2 | 东方铬钝化950 | 合格 | 甲 | 韩康 | 2424 | 2417 | 0.9971 | 4230 | 0.1 | 760 | / | 色差 內150米板面撞伤重 条印 辊印 | 30210015 | 光亮卷 | 0.1-SPCC | 30110014 | 铬钝化卷 | 0.1-SPCC |  | 10 | MO001063 | MO001063-003 | GDH001 | 铬钝化模板 | 2424 | 2024-06-30 | 2024-06-30 | 2 | 2024-07-02 11:20:25 | 2024-07-02 11:51:46 | 江苏东方九天新能源材料有限公司 | 197695 | 5660 |  |  | 0.1 | 4250 | 760 | 1 | JG122405506812 |  | 1 | 4 | S色差(色差 內150米板面撞伤重 条印 辊印) | 1
铬钝化 | 09001 | JG122405506822 | JG122405506822 | DG2 | 东方铬钝化950 | 合格 | 乙 | 李志祥 | 2462 | 2455 | 0.9972 | 4300 | 0.1 | 760 | / |  | 30210015 | 光亮卷 | 0.1-SPCC | 30110014 | 铬钝化卷 | 0.1-SPCC |  | 10 | MO001063 | MO001063-004 | GDH001 | 铬钝化模板 | 2462 | 2024-06-30 | 2024-06-30 | 2 | 2024-07-02 05:56:02 | 2024-07-02 05:58:00 | 江苏东方九天新能源材料有限公司 | 197696 | 5657 |  |  | 0.1 | 4300 | 760 | 1 | JG122405506822 |  | 1 | 4 | 色差 条印 来料黄条印 辊印 | 1
铬钝化 | 09001 | JG1224060186 | JG1224060186 | DG2 | 东方铬钝化950 | 合格 | 甲 | 韩康 | 5680 | 5659 | 0.9963 | 7030 | 0.15 | 710 | / | 色差 辊印 尾顶伤印 条印 | 30210011 | 光亮卷 | 0.15-SPCC | 30110011 | 铬钝化卷 | 0.15-SPCC |  | 10 | MO001064 | MO001064-002 | GDH001 | 铬钝化模板 | 5680 | 2024-06-30 | 2024-06-30 | 2 | 2024-07-02 19:44:29 | 2024-07-02 20:16:51 | 江苏东方九天新能源材料有限公司 | 197700 | 5660 |  |  | 0.15 | 7060 | 710 | 1 | JG1224060186 |  | 1 | 2 | S色差(色差 辊印 尾顶伤印 条印) | 1
铬钝化 | 09001 | JG12240601911 | JG12240601911 | DG2 | 东方铬钝化950 | 合格 | 乙 | 李志祥 | 4782 | 4767 | 0.9969 | 5940 | 0.15 | 710 | / | 辊印 色差 条印 | 30210011 | 光亮卷 | 0.15-SPCC | 30110011 | 铬钝化卷 | 0.15-SPCC |  | 10 | MO001064 | MO001064-003 | GDH001 | 铬钝化模板 | 4782 | 2024-06-30 | 2024-06-30 | 2 | 2024-07-01 23:03:16 | 2024-07-01 23:03:43 | 江苏东方九天新能源材料有限公司 | 197701 | 5657 |  |  | 0.15 | 0 | 710 | 1 | JG12240601911 |  | 1 | 2 | 色差 辊印 条印 | 1
铬钝化 | 09001 | JG12240601072 | JG12240601072 | DG2 | 东方铬钝化950 | 合格 | 甲 | 韩康 | 6610 | 6615 | 1.0008 | 12110 | 0.1 | 710 | / | 撞伤 碱液斑 辊印 尾撞伤 顶伤印 黄斑 | 30210015 | 光亮卷 | 0.1-SPCC | 30110014 | 铬钝化卷 | 0.1-SPCC |  | 10 | MO001065 | MO001065-002 | GDH001 | 铬钝化模板 | 6610 | 2024-06-30 | 2024-06-30 | 2 | 2024-07-02 15:26:31 | 2024-07-02 15:28:16 | 江苏东方九天新能源材料有限公司 | 197703 | 5660 |  |  | 0.1 | 0 | 710 | 1 | JG12240601072 |  | 1 | 4 | Z撞伤(碱液斑 辊印 尾撞伤 顶伤印) | 1
铬钝化 | 09001 | JG12240602141 | JG12240602141 | DG2 | 东方铬钝化950 | 合格 | 乙 | 李志祥 | 4500 | 4493 | 0.9984 | 8170 | 0.1 | 710 | / | 色差 辊印 条印 来料孔洞钝化未发现 | 30210015 | 光亮卷 | 0.1-SPCC | 30110014 | 铬钝化卷 | 0.1-SPCC |  | 10 | MO001065 | MO001065-003 | GDH001 | 铬钝化模板 | 4500 | 2024-06-30 | 2024-06-30 | 2 | 2024-07-02 22:29:57 | 2024-07-02 22:30:42 | 江苏东方九天新能源材料有限公司 | 197704 | 5657 |  |  | 0.1 | 0 | 710 | 1 | JG12240602141 |  | 1 | 2 | 色差 辊印 条印 来料孔洞钝化未发现 | 1
铬钝化 | 09001 | JG12240601091 | JG12240601091 | DG2 | 东方铬钝化950 | 合格 | 乙 | 李志祥 | 5564 | 5547 | 0.9969 | 10090 | 0.1 | 710 | / | 色差 条印 4376米操80cm孔洞7.43平方毫米 | 30210015 | 光亮卷 | 0.1-SPCC | 30110014 | 铬钝化卷 | 0.1-SPCC |  | 10 | MO001065 | MO001065-004 | GDH001 | 铬钝化模板 | 5564 | 2024-06-30 | 2024-06-30 | 2 | 2024-07-03 03:56:57 | 2024-07-03 03:57:19 | 江苏东方九天新能源材料有限公司 | 197705 | 5657 |  |  | 0.1 | 0 | 710 | 1 | JG12240601091 |  | 1 | 2 | 色差 条印 | 1
铬钝化 | 09001 | JG12240601112 | JG12240601112 | DG2 | 东方铬钝化950 | 合格 | 乙 | 李志祥 | 6630 | 6611 | 0.9971 | 12250 | 0.1 | 710 | / | 色差 条印 | 30210015 | 光亮卷 | 0.1-SPCC | 30110014 | 铬钝化卷 | 0.1-SPCC |  | 10 | MO001065 | MO001065-005 | GDH001 | 铬钝化模板 | 6630 | 2024-06-30 | 2024-06-30 | 2 | 2024-07-02 04:13:37 | 2024-07-02 04:15:33 | 江苏东方九天新能源材料有限公司 | 197707 | 5657 |  |  | 0.1 | 0 | 710 | 1 | JG12240601112 |  | 1 | 2 | 色差 条印 | 1
铬钝化 | 09001 | JG12240601941 | JG1224060194 | DG2 | 东方铬钝化950 | 合格 | 甲 | 韩康 | 6654 | 891 | 0.1339 | 1660 | 0.1 | 710 | / | 色差 条印 辊印 板面发黄 黄斑 短带 | 30210015 | 光亮卷 | 0.1-SPCC | 30110014 | 铬钝化卷 | 0.1-SPCC |  | 10 | MO001065 | MO001065-006-01 | GDH001 | 铬钝化模板 | 6654 | 2024-06-30 | 2024-06-30 | 2 | 2024-07-02 17:33:17 | 2024-07-02 18:29:47 | 江苏东方九天新能源材料有限公司 |  | 5660 |  | 1 | 0.1 | 0 | 710 | 1 | JG12240601941 |  | 1 | 1 | S色差(S色差(色差 条印 辊印 板面发黄 黄斑)) | 1
铬钝化 | 09001 | JG12240601942 | JG1224060194 | DG2 | 东方铬钝化950 | 合格 | 甲 | 韩康 | 6654 | 5343 | 0.803 | 9830 | 0.1 | 710 | / | 色差 条印 碱液斑 辊印 | 30210015 | 光亮卷 | 0.1-SPCC | 30110014 | 铬钝化卷 | 0.1-SPCC |  | 10 | MO001065 | MO001065-006-02 | GDH001 | 铬钝化模板 | 6654 | 2024-06-30 | 2024-06-30 | 2 | 2024-07-02 17:33:17 | 2024-07-02 18:29:47 | 江苏东方九天新能源材料有限公司 |  | 5660 |  | 1 | 0.1 | 0 | 710 | 1 | JG12240601942 |  | 1 | 2 | S色差(色差 条印 碱液斑 辊印) | 1
铬钝化 | 09001 | JG122406010821 | JG12240601082 | DG2 | 东方铬钝化950 | 合格 | 甲 | 韩康 | 6510 | 2359 | 0.3624 | 4300 | 0.1 | 710 | / |  | 30210015 | 光亮卷 | 0.1-SPCC | 30110014 | 铬钝化卷 | 0.1-SPCC |  | 10 | MO001082 | MO001082-001-01 | GDH001 | 铬钝化模板 | 6510 | 2024-07-01 | 2024-07-01 | 2 | 2024-07-02 20:17:13 | 2024-07-02 21:35:30 | 江苏东方九天新能源材料有限公司 |  | 5660 |  | 1 | 0.1 | 11880 | 710 | 1 | JG122406010821 |  | 1 | 4 |  | 1
铬钝化 | 09001 | JG122406010822 | JG12240601082 | DG2 | 东方铬钝化950 | 合格 | 甲 | 韩康 | 6510 | 4149 | 0.6373 | 7560 | 0.1 | 710 | / |  | 30210015 | 光亮卷 | 0.1-SPCC | 30110014 | 铬钝化卷 | 0.1-SPCC |  | 10 | MO001082 | MO001082-001-02 | GDH001 | 铬钝化模板 | 6510 | 2024-07-01 | 2024-07-01 | 2 | 2024-07-02 20:17:13 | 2024-07-02 21:35:30 | 江苏东方九天新能源材料有限公司 |  | 5660 |  | 1 | 0.1 | 11880 | 710 | 1 | JG122406010822 |  | 1 | 4 |  | 1
铬钝化 | 09001 | JG12240601141 | JG12240601141 | DG2 | 东方铬钝化950 | 合格 | 乙 | 李志祥 | 5480 | 5467 | 0.9976 | 9950 | 0.1 | 710 | / | 色差 条印 | 30210015 | 光亮卷 | 0.1-SPCC | 30110014 | 铬钝化卷 | 0.1-SPCC |  | 10 | MO001082 | MO001082-002 | GDH001 | 铬钝化模板 | 5480 | 2024-07-01 | 2024-07-01 | 2 | 2024-07-03 01:02:43 | 2024-07-03 03:56:40 | 江苏东方九天新能源材料有限公司 | 198552 | 5657 |  |  | 0.1 | 9970 | 710 | 1 | JG12240601141 |  | 1 | 2 | 色差 条印 | 1
铬钝化 | 09001 | JG12240601231 | JG12240601231 | DG2 | 东方铬钝化950 | 合格 | 甲 | 韩康 | 5540 | 5489 | 0.9908 | 10000 | 0.1 | 710 | / |  | 30210015 | 光亮卷 | 0.1-SPCC | 30110014 | 铬钝化卷 | 0.1-SPCC |  | 10 | MO001082 | MO001082-003 | GDH001 | 铬钝化模板 | 5540 | 2024-07-01 | 2024-07-01 | 2 | 2024-07-02 19:27:57 | 2024-07-02 19:36:05 | 江苏东方九天新能源材料有限公司 | 198553 | 5660 |  |  | 0.1 | 10100 | 710 | 1 | JG12240601231 |  | 1 | 4 |  | 1
铬钝化 | 09001 | JG12240602082 | JG12240602082 | DG2 | 东方铬钝化950 | 合格 | 甲 | 韩康 | 2346 | 2333 | 0.9945 | 4240 | 0.1 | 710 | / | 色差 326米1个孔洞 横向95.4 大小0.18 尾撞伤印 | 30210015 | 光亮卷 | 0.1-SPCC | 30110014 | 铬钝化卷 | 0.1*710*4240 |  | 10 | MO001082 | MO001082-004 | GDH001 | 铬钝化模板 | 2346 | 2024-07-01 | 2024-07-01 | 2 | 2024-07-01 15:54:51 | 2024-07-01 16:21:43 | 江苏东方九天新能源材料有限公司 | 198554 | 5660 |  |  | 0.1 | 4270 | 710 | 1 | JG12240602082 |  | 1 | 4 | S色差(色差 326米1个孔洞 横向95.4 大小0.18 尾撞伤印) | 1
铬钝化 | 09001 | JG12240601151 | JG12240601151 | DG2 | 东方铬钝化950 | 合格 | 甲 | 韩康 | 5590 | 5547 | 0.9923 | 10120 | 0.1 | 710 | / | 色差 条印 辊印 板面发黄 黄斑 | 30210015 | 光亮卷 | 0.1-SPCC | 30110014 | 铬钝化卷 | 0.1-SPCC |  | 10 | MO001082 | MO001082-005 | GDH001 | 铬钝化模板 | 5590 | 2024-07-01 | 2024-07-01 | 2 | 2024-07-02 17:00:25 | 2024-07-02 17:02:39 | 江苏东方九天新能源材料有限公司 | 198555 | 5660 |  |  | 0.1 | 10180 | 710 | 1 | JG12240601151 |  | 1 | 4 | S色差(色差 条印 辊印 板面发黄 黄斑) | 1
铬钝化 | 09001 | JG122406020811 | JG12240602081 | DG2 | 东方铬钝化950 | 合格 | 乙 | 李志祥 | 4710 | 2363 | 0.5017 | 4300 | 0.1 | 710 | / |  | 30210015 | 光亮卷 | 0.1-SPCC | 30110014 | 铬钝化卷 | 0.1-SPCC |  | 10 | MO001082 | MO001082-006-01 | GDH001 | 铬钝化模板 | 4710 | 2024-07-01 | 2024-07-01 | 2 | 2024-07-02 22:31:04 | 2024-07-02 23:18:02 | 江苏东方九天新能源材料有限公司 |  | 5657 |  | 1 | 0.1 | 0 | 710 | 1 | JG122406020811 |  | 1 | 4 |  | 1
铬钝化 | 09001 | JG122406020812 | JG12240602081 | DG2 | 东方铬钝化950 | 合格 | 乙 | 李志祥 | 4710 | 2345 | 0.4979 | 4270 | 0.1 | 710 | / |  | 30210015 | 光亮卷 | 0.1-SPCC | 30110014 | 铬钝化卷 | 0.1-SPCC |  | 10 | MO001082 | MO001082-006-02 | GDH001 | 铬钝化模板 | 4710 | 2024-07-01 | 2024-07-01 | 2 | 2024-07-02 22:31:04 | 2024-07-02 23:18:02 | 江苏东方九天新能源材料有限公司 |  | 5657 |  | 1 | 0.1 | 0 | 710 | 1 | JG122406020812 |  | 1 | 4 |  | 1
铬钝化 | 09001 | JG12240602241 | JG1224060224 | DG2 | 东方铬钝化950 | 合格 | 乙 | 李志祥 | 6550 | 2437 | 0.3721 | 4440 | 0.1 | 710 | / |  | 30210015 | 光亮卷 | 0.1-SPCC | 30110014 | 铬钝化卷 | 0.1-SPCC |  | 10 | MO001082 | MO001082-008-01 | GDH001 | 铬钝化模板 | 6550 | 2024-07-01 | 2024-07-01 | 2 | 2024-07-02 23:18:26 | 2024-07-03 01:02:27 | 江苏东方九天新能源材料有限公司 |  | 5657 |  | 1 | 0.1 | 0 | 710 | 1 | JG12240602241 |  | 1 | 4 |  | 1
铬钝化 | 09001 | JG12240602242 | JG1224060224 | DG2 | 东方铬钝化950 | 合格 | 乙 | 李志祥 | 6550 | 4111 | 0.6276 | 7480 | 0.1 | 710 | / |  | 30210015 | 光亮卷 | 0.1-SPCC | 30110014 | 铬钝化卷 | 0.1-SPCC |  | 10 | MO001082 | MO001082-008-02 | GDH001 | 铬钝化模板 | 6550 | 2024-07-01 | 2024-07-01 | 2 | 2024-07-02 23:18:26 | 2024-07-03 01:02:27 | 江苏东方九天新能源材料有限公司 |  | 5657 |  | 1 | 0.1 | 0 | 710 | 1 | JG12240602242 |  | 1 | 4
铬钝化 | 09001 | JG12240601912 | JG12240601912 | DG2 | 东方铬钝化950 | 合格 | 甲 | 夏亚军 | 2592 | 2591 | 0.9996 | 3250 | 0.15 | 710 | / | 色差 条印 辊印 | 30210011 | 光亮卷 | 0.15-SPCC | 30110011 | 铬钝化卷 | 0.15-SPCC |  | 10 | MO001084 | MO001084-001 | GDH001 | 铬钝化模板 | 2592 | 2024-07-01 | 2024-07-01 | 2 | 2024-07-01 18:59:38 | 2024-07-01 19:00:44 | 江苏东方九天新能源材料有限公司 | 198560 | 5660 |  |  | 0.15 | 0 | 710 | 1 | JG12240601912 |  | 1 | 2 | S色差(色差 条印 辊印) | 1
铬钝化 | 09001 | JG0024060038 | JG0024060038 | DG1 | 东方铬钝化750 | 合格 | 甲 | 孙锋 | 4974 | 4967 | 0.9986 | 7170 | 0.15 | 610 | / | 板面辊印，亮斑点，白条印 | 30210011 | 光亮卷 | 0.15-SPCC | 30110011 | 铬钝化卷 | 0.15*610*7170 |  | 10 | MO001085 | MO001085-001 | GDH001 | 铬钝化模板 | 4974 | 2024-07-01 | 2024-07-01 | 2 | 2024-07-01 15:04:46 | 2024-07-01 15:20:42 | 江苏东方九天新能源材料有限公司 | 198561 | 5658 |  |  | 0.15 | 0 | 610 | 1 | JG0024060038 |  | 1 | 4 | 来料板面，辊印，亮斑点，白条印， | 1
铬钝化 | 09001 | JG0024060037 | JG0024060037 | DG1 | 东方铬钝化750 | 合格 | 甲 | 周建锋 | 4940 | 4925 | 0.997 | 7110 | 0.15 | 610 | / | 板面辊印，亮斑点，白条印，白斑 | 30210011 | 光亮卷 | 0.15-SPCC | 30110011 | 铬钝化卷 | 0.15*610*7110 |  | 10 | MO001085 | MO001085-002 | GDH001 | 铬钝化模板 | 4940 | 2024-07-01 | 2024-07-01 | 2 | 2024-07-01 15:21:11 | 2024-07-01 16:05:24 | 江苏东方九天新能源材料有限公司 | 198562 | 5658 |  |  | 0.15 | 0 | 610 | 1 | JG0024060037 |  | 1 | 4 | 来料板面辊印，亮斑点，白条印，白斑 | 1
铬钝化 | 09001 | JG0024060050 | JG0024060050 | DG1 | 东方铬钝化750 | 合格 | 甲 | 孙锋 | 4974 | 4965 | 0.9982 | 7100 | 0.15 | 610 | / | 板面辊印，亮斑点，白条印，白斑 | 30210011 | 光亮卷 | 0.15-SPCC | 30110011 | 铬钝化卷 | 0.15*610*7100 |  | 10 | MO001085 | MO001085-003 | GDH001 | 铬钝化模板 | 4974 | 2024-07-01 | 2024-07-01 | 2 | 2024-07-01 16:05:46 | 2024-07-01 16:49:02 | 江苏东方九天新能源材料有限公司 | 198563 | 5658 |  |  | 0.15 | 0 | 610 | 1 | JG0024060050 |  | 1 | 4 | 来料板面辊印，亮斑点，白条印，白斑 | 1
铬钝化 | 09001 | JG122405502021 | JG12240550202 | DG2 | 东方铬钝化950 | 合格 | 乙 | 李志祥 | 6710 | 2471 | 0.3683 | 4300 | 0.1 | 760 | / |  | 30210015 | 光亮卷 | 0.1-SPCC | 30110014 | 铬钝化卷 | 0.1-SPCC |  | 10 | MO001092 | MO001092-001-01 | GDH001 | 铬钝化模板 | 6710 | 2024-07-01 | 2024-07-01 | 2 | 2024-07-01 15:12:59 | 2024-07-01 15:13:47 | 江苏东方九天新能源材料有限公司 |  | 5653 |  | 1 | 0.1 | 0 | 760 | 1 | JG122405502021 |  | 1 | 4 |  | 1
铬钝化 | 09001 | JG122405502022 | JG12240550202 | DG2 | 东方铬钝化950 | 合格 | 乙 | 李志祥 | 6710 | 42190 | 6.2876 | 73730 | 0.1 | 760 | / |  | 30210015 | 光亮卷 | 0.1-SPCC | 30110014 | 铬钝化卷 | 0.1-SPCC |  | 10 | MO001092 | MO001092-001-02 | GDH001 | 铬钝化模板 | 6710 | 2024-07-01 | 2024-07-01 | 2 | 2024-07-01 15:12:59 | 2024-07-01 15:13:47 | 江苏东方九天新能源材料有限公司 |  | 5653 |  | 1 | 0.1 | 0 | 760 | 1 | JG122405502022 |  | 1 | 4
铬钝化 | 09001 | JG12240601922 | JG12240601922 | DG2 | 东方铬钝化950 | 合格 | 乙 | 李志祥 | 3610 | 3609 | 0.9997 | 4550 | 0.15 | 710 | / | 色差 辊印 条印 | 30210011 | 光亮卷 | 0.15-SPCC | 30110011 | 铬钝化卷 | 0.15-SPCC |  | 10 | MO001102 | MO001102-001 | GDH001 | 铬钝化模板 | 3610 | 2024-07-02 | 2024-07-02 | 2 | 2024-07-02 21:36:31 | 2024-07-02 21:37:04 | 江苏东方九天新能源材料有限公司 | 200685 | 5657 |  |  | 0.15 | 0 | 710 | 1 | JG12240601922 |  | 1 | 2 | 色差 辊印 条印 | 1
铬钝化 | 09001 | JG122405515021 | JG12240551502 | DG2 | 东方铬钝化950 | 合格 | 甲 | 孙锋 | 8420 | 2811 | 0.3338 | 4910 | 0.1 | 760 | / |  | 30210015 | 光亮卷 | 0.1-SPCC | 30110014 | 铬钝化卷 | 0.1-SPCC |  | 10 | MO001107 | MO001107-002-01 | GDH001 | 铬钝化模板 | 8420 | 2024-07-02 | 2024-07-02 | 2 | 2024-07-03 10:35:02 | 2024-07-03 12:30:51 | 江苏东方九天新能源材料有限公司 |  | 5658 |  | 1 | 0.1 | 14750 | 760 | 1 | JG122405515021 |  | 1 | 4 |  | 1
铬钝化 | 09001 | JG122405515023 | JG12240551502 | DG2 | 东方铬钝化950 | 合格 | 甲 | 孙锋 | 8420 | 2669 | 0.317 | 4670 | 0.1 | 760 | / | 1994米横向320mm，大小0.18mm2 | 30210015 | 光亮卷 | 0.1-SPCC | 30110014 | 铬钝化卷 | 0.1-SPCC |  | 10 | MO001107 | MO001107-002-03 | GDH001 | 铬钝化模板 | 8420 | 2024-07-02 | 2024-07-02 | 2 | 2024-07-03 10:35:02 | 2024-07-03 12:30:51 | 江苏东方九天新能源材料有限公司 |  | 5658 |  | 1 | 0.1 | 14750 | 760 | 1 | JG122405515023 |  | 1 | 2 | K孔洞(1994米横向320，大小0.18) | 1
铬钝化 | 09001 | JG12240551262 | JG12240551262 | DG2 | 东方铬钝化950 | 合格 | 乙 | 李志祥 | 5780 | 5751 | 0.995 | 10130 | 0.1 | 760 | / | 色差 条印 4000米内黄条印 | 30210015 | 光亮卷 | 0.1-SPCC | 30110014 | 铬钝化卷 | 0.1-SPCC |  | 10 | MO001107 | MO001107-008 | GDH001 | 铬钝化模板 | 5780 | 2024-07-02 | 2024-07-02 | 2 | 2024-07-03 03:59:15 | 2024-07-03 04:09:19 | 江苏东方九天新能源材料有限公司 | 201033 | 5657 |  |  | 0.1 | 10200 | 760 | 1 | JG12240551262 |  | 1 | 2 | 色差 条印 4000米内黄条印 | 1
铬钝化 | 09001 | JG122405505111 | JG12240550511 | DG2 | 东方铬钝化950 | 合格 | 乙 | 李志祥 | 7140 | 2379 | 0.3332 | 4060 | 0.1 | 760 | / |  | 30210015 | 光亮卷 | 0.1-SPCC | 30110014 | 铬钝化卷 | 0.1-SPCC |  | 10 | MO001107 | MO001107-011-01 | GDH001 | 铬钝化模板 | 7140 | 2024-07-02 | 2024-07-02 | 2 | 2024-07-03 06:56:18 | 2024-07-03 07:51:06 | 江苏东方九天新能源材料有限公司 |  | 5657 |  | 1 | 0.1 | 12200 | 760 | 1 | JG122405505111 |  | 1 | 4 | 白条印 乳化斑 辊印 | 1
铬钝化 | 09001 | JG122405505112 | JG12240550511 | DG2 | 东方铬钝化950 | 合格 | 乙 | 李志祥 | 7140 | 2381 | 0.3335 | 4060 | 0.1 | 760 | / |  | 30210015 | 光亮卷 | 0.1-SPCC | 30110014 | 铬钝化卷 | 0.1-SPCC |  | 10 | MO001107 | MO001107-011-02 | GDH001 | 铬钝化模板 | 7140 | 2024-07-02 | 2024-07-02 | 2 | 2024-07-03 06:56:18 | 2024-07-03 07:51:06 | 江苏东方九天新能源材料有限公司 |  | 5657 |  | 1 | 0.1 | 12200 | 760 | 1 | JG122405505112 |  | 1 | 4 | 白条印 乳化斑 辊印 | 1
铬钝化 | 09001 | JG122405505113 | JG12240550511 | DG2 | 东方铬钝化950 | 合格 | 乙 | 李志祥 | 7140 | 2355 | 0.3298 | 4020 | 0.1 | 760 | / |  | 30210015 | 光亮卷 | 0.1-SPCC | 30110014 | 铬钝化卷 | 0.1-SPCC |  | 10 | MO001107 | MO001107-011-03 | GDH001 | 铬钝化模板 | 7140 | 2024-07-02 | 2024-07-02 | 2 | 2024-07-03 06:56:18 | 2024-07-03 07:51:06 | 江苏东方九天新能源材料有限公司 |  | 5657 |  | 1 | 0.1 | 12200 | 760 | 1 | JG122405505113 |  | 1 | 4 | 白条印 乳化斑 辊印 | 1
铬钝化 | 09001 | JG122405503811 | JG12240550381 | DG2 | 东方铬钝化950 | 合格 | 乙 | 李志祥 | 7520 | 2513 | 0.3342 | 4380 | 0.1 | 760 | / |  | 30210015 | 光亮卷 | 0.1-SPCC | 30110014 | 铬钝化卷 | 0.1-SPCC |  | 10 | MO001107 | MO001107-012-01 | GDH001 | 铬钝化模板 | 7520 | 2024-07-02 | 2024-07-02 | 2 | 2024-07-03 05:02:36 | 2024-07-03 06:56:03 | 江苏东方九天新能源材料有限公司 |  | 5657 |  | 1 | 0.1 | 13160 | 760 | 1 | JG122405503811 |  | 1 | 4 | 白条印 乳化斑 辊印 | 1
铬钝化 | 09001 | JG122405503812 | JG12240550381 | DG2 | 东方铬钝化950 | 合格 | 乙 | 李志祥 | 7520 | 2513 | 0.3342 | 4380 | 0.1 | 760 | / |  | 30210015 | 光亮卷 | 0.1-SPCC | 30110014 | 铬钝化卷 | 0.1-SPCC |  | 10 | MO001107 | MO001107-012-02 | GDH001 | 铬钝化模板 | 7520 | 2024-07-02 | 2024-07-02 | 2 | 2024-07-03 05:02:36 | 2024-07-03 06:56:03 | 江苏东方九天新能源材料有限公司 |  | 5657 |  | 1 | 0.1 | 13160 | 760 | 1 | JG122405503812 |  | 1 | 4 | 白条印 乳化斑 辊印 | 1
铬钝化 | 09001 | JG122405503813 | JG12240550381 | DG2 | 东方铬钝化950 | 合格 | 乙 | 李志祥 | 7520 | 2495 | 0.3318 | 4360 | 0.1 | 760 | / |  | 30210015 | 光亮卷 | 0.1-SPCC | 30110014 | 铬钝化卷 | 0.1-SPCC |  | 10 | MO001107 | MO001107-012-03 | GDH001 | 铬钝化模板 | 7520 | 2024-07-02 | 2024-07-02 | 2 | 2024-07-03 05:02:36 | 2024-07-03 06:56:03 | 江苏东方九天新能源材料有限公司 |  | 5657 |  | 1 | 0.1 | 13160 | 760 | 1 | JG122405503813 |  | 1 | 4 | 白条印 乳化斑 辊印 | 1
铬钝化 | 09001 | JG12240550382 | JG12240550382 | DG2 | 东方铬钝化950 | 合格 | 乙 | 李志祥 | 6055 | 6031 | 0.996 | 10530 | 0.1 | 760 | / |  | 30210015 | 光亮卷 | 0.1-SPCC | 30110014 | 铬钝化卷 | 0.1-SPCC |  | 10 | MO001107 | MO001107-014 | GDH001 | 铬钝化模板 | 6055 | 2024-07-02 | 2024-07-02 | 2 | 2024-07-03 04:45:27 | 2024-07-03 05:00:59 | 江苏东方九天新能源材料有限公司 | 201039 | 5657 |  |  | 0.1 | 10550 | 760 | 1 | JG12240550382 |  | 1 | 4 | 白条印 乳化斑 辊印 | 1