## sheet1
工序名称 | 工序编码 | 新卷号 | 批号 | 机组编码 | 机组名称 | 工序状态 | 班组 | 参与人 | 来料重量 | 出料重量 | 成品率 | 出料长度 | 出料厚度 | 出料宽度 | 工序要求 | 备注 | 来料编码 | 来料名称 | 来料规格 | 产品编码 | 产品名称 | 产品规格 | 膜名称 | 排序 | 主计划号 | 子计划号 | 工序流程编码 | 工序流程名称 | 工单需求 | 计划开始时间 | 计划结束时间 | 工单状态 | 实际开始时间 | 实际结束时间 | 组织名称 | 卷号ID | 操作工人 | 报工人 | 检验 | 来料厚度 | 来料长度 | 来料宽度 | 是否分卷 | 原卷号 | 工单要求 | 是否成品 | 检验结果 | 不良现象 | 入库审核
铬钝化 | 09001 | JG12240551362 | JG12240551362 | DG2 | 东方铬钝化950 | 合格 | 甲 | 周建锋 | 6085 | 5995 | 0.9852 | 10450 | 0.1 | 760 | / | 9457米横向15mm孔洞（大小1.77mm2） | 30210015 | 光亮卷 | 0.1-SPCC | 30110014 | 铬钝化卷 | 0.1-SPCC |  | 10 | MO001048 | MO001048-005 | GDH001 | 铬钝化模板 | 6085 | 2024-06-30 | 2024-06-30 | 2 | 2024-07-03 12:31:22 | 2024-07-03 13:30:14 | 江苏东方九天新能源材料有限公司 | 197245 | 5658 |  |  | 0.1 | 10590 | 760 | 1 | JG12240551362 |  | 1 | 4 | 9470米横向15MM大小1077MM孔洞，色差，辊印 | 1
铬钝化 | 09001 | JG12240550692 | JG12240550692 | DG2 | 东方铬钝化950 | 合格 | 甲 | 周建锋 | 6120 | 6101 | 0.9969 | 10690 | 0.1 | 760 | / |  | 30210015 | 光亮卷 | 0.1-SPCC | 30110014 | 铬钝化卷 | 0.1-SPCC |  | 10 | MO001048 | MO001048-006 | GDH001 | 铬钝化模板 | 6120 | 2024-06-30 | 2024-06-30 | 2 | 2024-07-03 13:31:30 | 2024-07-03 14:38:16 | 江苏东方九天新能源材料有限公司 | 197246 | 5658 |  |  | 0.1 | 10700 | 760 | 1 | JG12240550692 |  | 1 | 4 | S色差(色差 条印 辊印 亮斑 | 1
铬钝化 | 09001 | JG122405513611 | JG122405513611 | DG2 | 东方铬钝化950 | 合格 | 甲 | 孙锋 | 5615 | 5585 | 0.9947 | 9710 | 0.1 | 760 | / | 905米横向544mm处一个孔洞（3.98mm2） | 30210015 | 光亮卷 | 0.1-SPCC | 30110014 | 铬钝化卷 | 0.1-SPCC |  | 10 | MO001048 | MO001048-008 | GDH001 | 铬钝化模板 | 5615 | 2024-06-30 | 2024-06-30 | 2 | 2024-07-03 09:03:45 | 2024-07-03 10:03:49 | 江苏东方九天新能源材料有限公司 | 197248 | 5658 |  |  | 0.1 | 9750 | 760 | 1 | JG122405513611 |  | 1 | 4 | 来料板面辊印，白斑，线条印，振纹 | 1
铬钝化 | 09001 | JG122405025021 | JG12240502502 | DG2 | 东方铬钝化950 | 合格 | 乙 | 李志祥 | 6130 | 2369 | 0.3865 | 4120 | 0.1 | 760 | / |  | 30210015 | 光亮卷 | 0.1-SPCC | 30110014 | 铬钝化卷 | 0.1-SPCC |  | 10 | MO001048 | MO001048-021-01 | GDH001 | 铬钝化模板 | 6130 | 2024-06-30 | 2024-06-30 | 2 | 2024-07-03 07:51:41 | 2024-07-03 09:02:48 | 江苏东方九天新能源材料有限公司 |  | 5657 |  | 1 | 0.1 | 10720 | 760 | 1 | JG122405025021 |  | 1 | 4 | 白条印 乳化斑 辊印 | 1
铬钝化 | 09001 | JG122405025022 | JG12240502502 | DG2 | 东方铬钝化950 | 合格 | 乙 | 李志祥 | 6130 | 3733 | 0.609 | 6520 | 0.1 | 760 | / | 5030米横向554mm孔洞（大小1.41mm2） | 30210015 | 光亮卷 | 0.1-SPCC | 30110014 | 铬钝化卷 | 0.1-SPCC |  | 10 | MO001048 | MO001048-021-02 | GDH001 | 铬钝化模板 | 6130 | 2024-06-30 | 2024-06-30 | 2 | 2024-07-03 07:51:41 | 2024-07-03 09:02:48 | 江苏东方九天新能源材料有限公司 |  | 5657 |  | 1 | 0.1 | 10720 | 760 | 1 | JG122405025022 |  | 1 | 4 | 白条印 乳化斑 辊印K孔洞(5030米横向554，大小1.41) | 1
铬钝化 | 09001 | JG122405513922 | JG122405513922 | DG2 | 东方铬钝化950 | 合格 | 甲 | 周建锋 | 2490 | 2467 | 0.9908 | 4210 | 0.1 | 760 | / | 内150米板面顶伤重 | 30210015 | 光亮卷 | 0.1-SPCC | 30110014 | 铬钝化卷 | 0.1-SPCC |  | 10 | MO001063 | MO001063-002 | GDH001 | 铬钝化模板 | 2490 | 2024-06-30 | 2024-06-30 | 2 | 2024-07-03 10:04:46 | 2024-07-03 10:34:35 | 江苏东方九天新能源材料有限公司 | 197694 | 5658 |  |  | 0.1 | 4240 | 760 | 1 | JG122405513922 |  | 1 | 4 | 内150米来料板面顶伤重 | 1
铬钝化 | 09001 | JG122405515021 | JG12240551502 | DG2 | 东方铬钝化950 | 合格 | 甲 | 孙锋 | 8420 | 2811 | 0.3338 | 4910 | 0.1 | 760 | / |  | 30210015 | 光亮卷 | 0.1-SPCC | 30110014 | 铬钝化卷 | 0.1-SPCC |  | 10 | MO001107 | MO001107-002-01 | GDH001 | 铬钝化模板 | 8420 | 2024-07-02 | 2024-07-02 | 2 | 2024-07-03 10:35:02 | 2024-07-03 12:30:51 | 江苏东方九天新能源材料有限公司 |  | 5658 |  | 1 | 0.1 | 14750 | 760 | 1 | JG122405515021 |  | 1 | 4 |  | 1
铬钝化 | 09001 | JG122405515023 | JG12240551502 | DG2 | 东方铬钝化950 | 合格 | 甲 | 孙锋 | 8420 | 2669 | 0.317 | 4670 | 0.1 | 760 | / | 1994米横向320mm，大小0.18mm2 | 30210015 | 光亮卷 | 0.1-SPCC | 30110014 | 铬钝化卷 | 0.1-SPCC |  | 10 | MO001107 | MO001107-002-03 | GDH001 | 铬钝化模板 | 8420 | 2024-07-02 | 2024-07-02 | 2 | 2024-07-03 10:35:02 | 2024-07-03 12:30:51 | 江苏东方九天新能源材料有限公司 |  | 5658 |  | 1 | 0.1 | 14750 | 760 | 1 | JG122405515023 |  | 1 | 2 | K孔洞(1994米横向320，大小0.18) | 1
铬钝化 | 09001 | JG1224055137122 | JG122405513712 | DG2 | 东方铬钝化950 | 合格 | 乙 | 李志祥 | 5220 | 4045 | 0.7749 | 7010 | 0.1 | 760 | / |  | 30210015 | 光亮卷 | 0.1-SPCC | 30110014 | 铬钝化卷 | 0.1-SPCC |  | 10 | MO001107 | MO001107-003-02 | GDH001 | 铬钝化模板 | 5220 | 2024-07-02 | 2024-07-02 | 2 | 2024-07-04 07:14:55 | 2024-07-04 07:18:21 | 江苏东方九天新能源材料有限公司 |  | 5657 |  | 1 | 0.1 | 9000 | 760 | 1 | JG1224055137122 |  | 1 | 4 | 辊印 白斑 碱液斑 锈斑 | 1
铬钝化 | 09001 | JG12240551432 | JG12240551432 | DG2 | 东方铬钝化950 | 合格 | 乙 | 李志祥 | 6110 | 6077 | 0.9946 | 10620 | 0.1 | 760 | / | 3300米左右折印，尾部厚度偏厚 0.111mm | 30210015 | 光亮卷 | 0.1-SPCC | 30110014 | 铬钝化卷 | 0.1-SPCC |  | 10 | MO001107 | MO001107-009 | GDH001 | 铬钝化模板 | 6110 | 2024-07-02 | 2024-07-02 | 2 | 2024-07-04 06:21:35 | 2024-07-04 07:13:56 | 江苏东方九天新能源材料有限公司 | 201034 | 5656 |  |  | 0.1 | 10640 | 760 | 1 | JG12240551432 |  | 1 | 2 | 辊印 白斑 板面轻黄 3300米左右折印 | 1
铬钝化 | 09001 | JG122405510121 | JG12240551012 | DG2 | 东方铬钝化950 | 合格 | 乙 | 李志祥 | 5440 | 2723 | 0.5006 | 4800 | 0.1 | 760 | / |  | 30210015 | 光亮卷 | 0.1-SPCC | 30110014 | 铬钝化卷 | 0.1-SPCC |  | 10 | MO001107 | MO001107-013-01 | GDH001 | 铬钝化模板 | 5440 | 2024-07-02 | 2024-07-02 | 2 | 2024-07-04 07:18:48 | 2024-07-04 08:08:43 | 江苏东方九天新能源材料有限公司 |  | 5657 |  | 1 | 0.1 | 9600 | 760 | 1 | JG122405510121 |  | 1 | 4 |  | 1
铬钝化 | 09001 | JG122405510122 | JG12240551012 | DG2 | 东方铬钝化950 | 合格 | 乙 | 李志祥 | 5440 | 2697 | 0.4958 | 4770 | 0.1 | 760 | / |  | 30210015 | 光亮卷 | 0.1-SPCC | 30110014 | 铬钝化卷 | 0.1-SPCC |  | 10 | MO001107 | MO001107-013-02 | GDH001 | 铬钝化模板 | 5440 | 2024-07-02 | 2024-07-02 | 2 | 2024-07-04 07:18:48 | 2024-07-04 08:08:43 | 江苏东方九天新能源材料有限公司 |  | 5657 |  | 1 | 0.1 | 9600 | 760 | 1 | JG122405510122 |  | 1 | 4 |  | 1