## sheet1
工序名称 | 工序编码 | 新卷号 | 批号 | 机组编码 | 机组名称 | 工序状态 | 班组 | 参与人 | 来料重量 | 出料重量 | 成品率 | 出料长度 | 出料厚度 | 出料宽度 | 工序要求 | 备注 | 来料编码 | 来料名称 | 来料规格 | 产品编码 | 产品名称 | 产品规格 | 膜名称 | 排序 | 主计划号 | 子计划号 | 工序流程编码 | 工序流程名称 | 工单需求 | 计划开始时间 | 计划结束时间 | 工单状态 | 实际开始时间 | 实际结束时间 | 组织名称 | 卷号ID | 操作工人 | 报工人 | 检验 | 来料厚度 | 来料长度 | 来料宽度 | 是否分卷 | 原卷号 | 工单要求 | 是否成品 | 检验结果 | 不良现象 | 入库审核
纵剪 | 00001 | DL0024070001 | 14104133400 | JJ1 | 九天纵剪机 | 合格 | 甲 | 沈严松,杨久明 | 24680 | 14290 | 0.579 | 4340 | 0.6 | 710 | 按+2MM工艺生产 |  | 11010015 | 原钢卷 | 0.6*1230-SPCC | 20100097 | 轧硬 | 0.6*710-SPCC |  | 10 | MO001120 | MO001120-001-01 | ZJ001 | 纵剪模板 | 24680 | 2024-07-02 | 2024-07-02 | 2 | 2024-07-02 20:33:10 | 2024-07-03 15:03:09 | 江苏九天光电科技有限公司 | 0 | 5833 |  | 1 | 0.6 | 0 | 1230 | 1 | DL0024070001 |  | 1 | 4 |  | 1
纵剪 | 00001 | DL0024070002 | 14104133400 | JJ1 | 九天纵剪机 | 合格 | 甲 | 沈严松,杨久明 | 24680 | 10305 | 0.4175 | 4340 | 0.6 | 515 | 按+2MM工艺生产 |  | 11010015 | 原钢卷 | 0.6*1230-SPCC | 20100158 | 轧硬 | 0.6*515-SPCC |  | 10 | MO001120 | MO001120-001-02 | ZJ001 | 纵剪模板 | 24680 | 2024-07-02 | 2024-07-02 | 2 | 2024-07-02 20:33:10 | 2024-07-03 15:03:09 | 江苏九天光电科技有限公司 | 0 | 5833 |  | 1 | 0.6 | 0 | 1230 | 1 | DL0024070002 |  | 1 | 4 |  | 1
纵剪 | 00001 | DL0024070003 | 14104772000 | JJ1 | 九天纵剪机 | 合格 | 甲 | 沈严松,杨久明 | 25200 | 14615 | 0.58 | 4430 | 0.6 | 710 | 按+2MM工艺生产 |  | 11010015 | 原钢卷 | 0.6*1230-SPCC | 20100097 | 轧硬 | 0.6*710-SPCC |  | 10 | MO001120 | MO001120-002-01 | ZJ001 | 纵剪模板 | 25200 | 2024-07-02 | 2024-07-02 | 2 | 2024-07-03 15:03:33 | 2024-07-03 15:05:46 | 江苏九天光电科技有限公司 | 0 | 5833 |  | 1 | 0.6 | 0 | 1230 | 1 | DL0024070003 |  | 1 | 4 |  | 1
纵剪 | 00001 | DL0024070004 | 14104772000 | JJ1 | 九天纵剪机 | 合格 | 甲 | 沈严松,杨久明 | 25200 | 10503 | 0.4168 | 4430 | 0.6 | 515 | 按+2MM工艺生产 |  | 11010015 | 原钢卷 | 0.6*1230-SPCC | 20100158 | 轧硬 | 0.6*515-SPCC |  | 10 | MO001120 | MO001120-002-02 | ZJ001 | 纵剪模板 | 25200 | 2024-07-02 | 2024-07-02 | 2 | 2024-07-03 15:03:33 | 2024-07-03 15:05:46 | 江苏九天光电科技有限公司 | 0 | 5833 |  | 1 | 0.6 | 0 | 1230 | 1 | DL0024070004 |  | 1 | 4 |  | 1
纵剪 | 00001 | DL1224070009 | SB124611109600 | JJ1 | 九天纵剪机 | 合格 | 乙 | 钱康,叶伟 | 25530 | 5910 | 0.2315 | 1115 | 1.2 | 565 | 按+2MM工艺生产，测量同板差，同板差控制在0.01MM以内 |  | 11010026 | 原钢卷 | 1.2*1230-SPCC | 20100125 | 轧硬 | 1.2*565-SPCC |  | 10 | MO001132 | MO001132-001-01 | ZJ001 | 纵剪模板 | 25530 | 2024-07-03 | 2024-07-03 | 2 | 2024-07-03 13:20:28 | 2024-07-03 16:19:23 | 江苏九天光电科技有限公司 | 0 | 5835 |  | 1 | 1.2 | 0 | 1230 | 1 | DL1224070009 |  | 1 | 4 |  | 1
纵剪 | 00001 | DL1224070010 | SB124611109600 | JJ1 | 九天纵剪机 | 合格 | 乙 | 钱康,叶伟 | 25530 | 5905 | 0.2313 | 1115 | 1.2 | 565 | 按+2MM工艺生产，测量同板差，同板差控制在0.01MM以内 |  | 11010026 | 原钢卷 | 1.2*1230-SPCC | 20100125 | 轧硬 | 1.2*565-SPCC |  | 10 | MO001132 | MO001132-001-02 | ZJ001 | 纵剪模板 | 25530 | 2024-07-03 | 2024-07-03 | 2 | 2024-07-03 13:20:28 | 2024-07-03 16:19:23 | 江苏九天光电科技有限公司 | 0 | 5835 |  | 1 | 1.2 | 0 | 1230 | 1 | DL1224070010 |  | 1 | 4 |  | 1
纵剪 | 00001 | DL1224070011 | SB124611109600 | JJ1 | 九天纵剪机 | 合格 | 乙 | 钱康,叶伟 | 25530 | 5865 | 0.2297 | 1110 | 1.2 | 565 | 按+2MM工艺生产，测量同板差，同板差控制在0.01MM以内 |  | 11010026 | 原钢卷 | 1.2*1230-SPCC | 20100125 | 轧硬 | 1.2*565-SPCC |  | 10 | MO001132 | MO001132-001-03 | ZJ001 | 纵剪模板 | 25530 | 2024-07-03 | 2024-07-03 | 2 | 2024-07-03 13:20:28 | 2024-07-03 16:19:23 | 江苏九天光电科技有限公司 | 0 | 5835 |  | 1 | 1.2 | 0 | 1230 | 1 | DL1224070011 |  | 1 | 4 |  | 1
纵剪 | 00001 | DL1224070012 | SB124611109600 | JJ1 | 九天纵剪机 | 合格 | 乙 | 钱康,叶伟 | 25530 | 5860 | 0.2295 | 1110 | 1.2 | 565 | 按+2MM工艺生产，测量同板差，同板差控制在0.01MM以内 |  | 11010026 | 原钢卷 | 1.2*1230-SPCC | 20100125 | 轧硬 | 1.2*565-SPCC |  | 10 | MO001132 | MO001132-001-04 | ZJ001 | 纵剪模板 | 25530 | 2024-07-03 | 2024-07-03 | 2 | 2024-07-03 13:20:28 | 2024-07-03 16:19:23 | 江苏九天光电科技有限公司 | 0 | 5835 |  | 1 | 1.2 | 0 | 1230 | 1 | DL1224070012 |  | 1 | 4 |  | 1
纵剪 | 00001 | JG1224070101 | SA124614100600 | JJ1 | 九天纵剪机 | 合格 | 甲 | 沈严松,杨久明 | 26710 | 13305 | 0.4981 | 5720 | 0.4 | 760 | 按+2MM工艺生产 |  | 11010008 | 原钢卷 | 0.4*1530-SPCC | 20100142 | 轧硬 | 0.4*760-SPCC |  | 10 | MO001161 | MO001161-001-01 | ZJ001 | 纵剪模板 | 26710 | 2024-07-04 | 2024-07-04 | 2 | 2024-07-04 06:42:33 | 2024-07-04 06:45:19 | 江苏九天光电科技有限公司 | 0 | 5833 |  | 1 | 0.4 | 0 | 1530 | 1 | JG1224070101 |  | 1 | 4 |  | 1
纵剪 | 00001 | JG1224070102 | SA124614100600 | JJ1 | 九天纵剪机 | 合格 | 甲 | 沈严松,杨久明 | 26710 | 13320 | 0.4987 | 5720 | 0.4 | 760 | 按+2MM工艺生产 |  | 11010008 | 原钢卷 | 0.4*1530-SPCC | 20100142 | 轧硬 | 0.4*760-SPCC |  | 10 | MO001161 | MO001161-001-02 | ZJ001 | 纵剪模板 | 26710 | 2024-07-04 | 2024-07-04 | 2 | 2024-07-04 06:42:33 | 2024-07-04 06:45:19 | 江苏九天光电科技有限公司 | 0 | 5833 |  | 1 | 0.4 | 0 | 1530 | 1 | JG1224070102 |  | 1 | 4 |  | 1
纵剪 | 00001 | JG1224070103 | SA124614100700 | JJ1 | 九天纵剪机 | 合格 | 甲 | 沈严松,杨久明 | 26520 | 13210 | 0.4981 | 5690 | 0.4 | 760 | 按+2MM工艺生产 |  | 11010008 | 原钢卷 | 0.4*1530-SPCC | 20100142 | 轧硬 | 0.4*760-SPCC |  | 10 | MO001161 | MO001161-002-01 | ZJ001 | 纵剪模板 | 26520 | 2024-07-04 | 2024-07-04 | 2 | 2024-07-04 06:45:45 | 2024-07-04 06:48:10 | 江苏九天光电科技有限公司 | 0 | 5833 |  | 1 | 0.4 | 0 | 1530 | 1 | JG1224070103 |  | 1 | 4 |  | 1
纵剪 | 00001 | JG1224070104 | SA124614100700 | JJ1 | 九天纵剪机 | 合格 | 甲 | 沈严松,杨久明 | 26520 | 13230 | 0.4989 | 5690 | 0.4 | 760 | 按+2MM工艺生产 |  | 11010008 | 原钢卷 | 0.4*1530-SPCC | 20100142 | 轧硬 | 0.4*760-SPCC |  | 10 | MO001161 | MO001161-002-02 | ZJ001 | 纵剪模板 | 26520 | 2024-07-04 | 2024-07-04 | 2 | 2024-07-04 06:45:45 | 2024-07-04 06:48:10 | 江苏九天光电科技有限公司 | 0 | 5833 |  | 1 | 0.4 | 0 | 1530 | 1 | JG1224070104 |  | 1 | 4 |  | 1
纵剪 | 00001 | JG1224070105 | SA124614101000 | JJ1 | 九天纵剪机 | 合格 | 甲 | 沈严松,杨久明 | 26700 | 13300 | 0.4981 | 5710 | 0.4 | 760 | 按+2MM工艺生产 |  | 11010008 | 原钢卷 | 0.4*1530-SPCC | 20100142 | 轧硬 | 0.4*760-SPCC |  | 10 | MO001161 | MO001161-003-01 | ZJ001 | 纵剪模板 | 26700 | 2024-07-04 | 2024-07-04 | 2 | 2024-07-04 06:48:31 | 2024-07-04 06:50:38 | 江苏九天光电科技有限公司 | 0 | 5833 |  | 1 | 0.4 | 0 | 1530 | 1 | JG1224070105 |  | 1 | 4 |  | 1
纵剪 | 00001 | JG1224070106 | SA124614101000 | JJ1 | 九天纵剪机 | 合格 | 甲 | 沈严松,杨久明 | 26700 | 13315 | 0.4987 | 5710 | 0.4 | 760 | 按+2MM工艺生产 |  | 11010008 | 原钢卷 | 0.4*1530-SPCC | 20100142 | 轧硬 | 0.4*760-SPCC |  | 10 | MO001161 | MO001161-003-02 | ZJ001 | 纵剪模板 | 26700 | 2024-07-04 | 2024-07-04 | 2 | 2024-07-04 06:48:31 | 2024-07-04 06:50:38 | 江苏九天光电科技有限公司 | 0 | 5833 |  | 1 | 0.4 | 0 | 1530 | 1 | JG1224070106 |  | 1 | 4 |  | 1
纵剪 | 00001 | JG1224070107 | SA124614100800 | JJ1 | 九天纵剪机 | 合格 | 甲 | 沈严松,杨久明 | 26830 | 13360 | 0.498 | 5740 | 0.4 | 760 | 按+2MM工艺生产 |  | 11010008 | 原钢卷 | 0.4*1530-SPCC | 20100142 | 轧硬 | 0.4*760-SPCC |  | 10 | MO001161 | MO001161-004-01 | ZJ001 | 纵剪模板 | 26830 | 2024-07-04 | 2024-07-04 | 2 | 2024-07-04 07:31:43 | 2024-07-04 07:33:21 | 江苏九天光电科技有限公司 | 0 | 5833 |  | 1 | 0.4 | 0 | 1530 | 1 | JG1224070107 |  | 1 | 4 |  | 1
纵剪 | 00001 | JG1224070108 | SA124614100800 | JJ1 | 九天纵剪机 | 合格 | 甲 | 沈严松,杨久明 | 26830 | 13380 | 0.4987 | 5740 | 0.4 | 760 | 按+2MM工艺生产 |  | 11010008 | 原钢卷 | 0.4*1530-SPCC | 20100142 | 轧硬 | 0.4*760-SPCC |  | 10 | MO001161 | MO001161-004-02 | ZJ001 | 纵剪模板 | 26830 | 2024-07-04 | 2024-07-04 | 2 | 2024-07-04 07:31:43 | 2024-07-04 07:33:21 | 江苏九天光电科技有限公司 | 0 | 5833 |  | 1 | 0.4 | 0 | 1530 | 1 | JG1224070108 |  | 1 | 4 |  | 1