## sheet1
工序名称 | 工序编码 | 新卷号 | 批号 | 机组编码 | 机组名称 | 工序状态 | 班组 | 参与人 | 来料重量 | 出料重量 | 成品率 | 出料长度 | 出料厚度 | 出料宽度 | 工序要求 | 备注 | 来料编码 | 来料名称 | 来料规格 | 产品编码 | 产品名称 | 产品规格 | 膜名称 | 排序 | 主计划号 | 子计划号 | 工序流程编码 | 工序流程名称 | 工单需求 | 计划开始时间 | 计划结束时间 | 工单状态 | 实际开始时间 | 实际结束时间 | 组织名称 | 卷号ID | 操作工人 | 报工人 | 检验 | 来料厚度 | 来料长度 | 来料宽度 | 是否分卷 | 原卷号 | 工单要求 | 是否成品 | 检验结果 | 不良现象 | 入库审核
最终冷轧 | 02004 | JG12240600011 | JG1224060001 | JZ4 | 九天750轧机 | 合格 | 甲 | 张帅 | 5850 | 5830 | 0.9966 | 10380 | 0.1 | 710 | 轧0.1（0.097-0.102）5.85吨卷轧制米数10400-10500米,7.8吨卷轧制米数13900-14000米不超14000米 |  | 20100028 | 轧硬 | 0.4*710-SPCC | 30210015 | 光亮卷 | 0.1-SPCC |  | 30 | MO000633 | MO000633-001-01 | GLJ002 | 东方光亮卷前处理（0.4轧0.1mm) | 13600 | 2024-06-04 | 2024-06-04 | 2 | 2024-07-01 23:36:05 | 2024-07-01 23:36:48 | 江苏九天光电科技有限公司 | 161024 | 5808 |  |  | 0.4 | 2695 | 710 | 1 | JG12240600011 |  |  | 4
最终冷轧 | 02004 | JG12240601191 | JG1224060119 | JZ4 | 九天750轧机 | 合格 | 甲 | 张帅 | 6768 | 6750 | 0.9973 | 12320 | 0.1 | 710 | 轧0.1（0.095-0.1）米数控制在12300-12400米不低于12300米 |  | 20100028 | 轧硬 | 0.4*710-SPCC | 30210015 | 光亮卷 | 0.1-SPCC |  | 30 | MO000677 | MO000677-005-01 | GLJ002 | 东方光亮卷前处理（0.4轧0.1mm) | 13555 | 2024-06-07 | 2024-06-07 | 2 | 2024-07-01 01:00:42 | 2024-07-01 01:01:19 | 江苏九天光电科技有限公司 | 177966 | 5808 |  |  | 0.4 | 3115 | 710 | 1 | JG12240601191 |  |  | 4
最终冷轧 | 02004 | JG12240601202 | JG1224060120 | JZ4 | 九天750轧机 | 合格 | 乙 | 赵遂义 | 6740 | 6730 | 0.9985 | 12100 | 0.1 | 710 | 轧0.1（0.095-0.1）米数控制在12300-12400米不低于12300米 |  | 20100028 | 轧硬 | 0.4*710-SPCC | 30210015 | 光亮卷 | 0.1-SPCC |  | 30 | MO000677 | MO000677-006-02 | GLJ002 | 东方光亮卷前处理（0.4轧0.1mm) | 13555 | 2024-06-07 | 2024-06-07 | 2 | 2024-07-02 17:38:15 | 2024-07-02 17:39:04 | 江苏九天光电科技有限公司 | 177967 | 5809 |  |  | 0.4 | 3115 | 710 | 1 | JG12240601202 |  |  | 4
最终冷轧 | 02004 | JG12240601131 | JG1224060113 | JZ4 | 九天750轧机 | 合格 | 甲 | 张帅 | 5708 | 5690 | 0.9968 | 10440 | 0.1 | 710 | 轧0.1（0.096-0.101）5.7吨卷轧制米数10200-10300米不高于10300米；7.5吨轧制米数13500-13600米不低于13500米不高于13650米 |  | 20100028 | 轧硬 | 0.4*710-SPCC | 30210015 | 光亮卷 | 0.1-SPCC |  | 30 | MO000678 | MO000678-001-01 | GLJ002 | 东方光亮卷前处理（0.4轧0.1mm) | 13230 | 2024-06-07 | 2024-06-07 | 2 | 2024-07-02 02:24:40 | 2024-07-02 02:25:36 | 江苏九天光电科技有限公司 | 177968 | 5808 |  |  | 0.4 | 2622 | 710 | 1 | JG12240601131 |  |  | 4
最终冷轧 | 02004 | JG1224060229 | JG1224060229 | JZ4 | 九天750轧机 | 合格 | 甲 | 蒋小冬 | 5710 | 5700 | 0.9982 | 10180 | 0.1 | 710 | 轧0.1（0.097-0.102）米数控制在10200-10300米不超10300米 |  | 20100028 | 轧硬 | 0.4*710-SPCC | 30210015 | 光亮卷 | 0.1-SPCC |  | 30 | MO000752 | MO000752-001 | GLJ002 | 东方光亮卷前处理（0.4轧0.1mm) | 5710 | 2024-06-16 | 2024-06-16 | 2 | 2024-07-02 00:27:31 | 2024-07-02 00:28:00 | 江苏九天光电科技有限公司 | 187211 | 5801 |  |  | 0.4 | 2610 | 710 | 1 | JG1224060229 |  |  | 4
最终冷轧 | 02004 | JG1224060230 | JG1224060230 | JZ4 | 九天750轧机 | 合格 | 乙 | 赵遂义 | 5714 | 5600 | 0.98 | 10000 | 0.1 | 710 | 轧0.1（0.097-0.102）米数控制在10200-10300米不超10300米 |  | 20100028 | 轧硬 | 0.4*710-SPCC | 30210015 | 光亮卷 | 0.1-SPCC |  | 30 | MO000752 | MO000752-002 | GLJ002 | 东方光亮卷前处理（0.4轧0.1mm) | 5715 | 2024-06-16 | 2024-06-16 | 2 | 2024-07-02 17:36:26 | 2024-07-02 17:37:21 | 江苏九天光电科技有限公司 | 187212 | 5809 |  |  | 0.4 | 2610 | 710 | 1 | JG1224060230 |  |  | 4
最终冷轧 | 02004 | JG1224060225 | JG1224060225 | JZ4 | 九天750轧机 | 合格 | 甲 | 蒋小冬 | 5704 | 5690 | 0.9975 | 10120 | 0.1 | 710 | 轧0.1（0.097-0.102）米数控制在10200-10300米不超10300米 |  | 20100028 | 轧硬 | 0.4*710-SPCC | 30210015 | 光亮卷 | 0.1-SPCC |  | 30 | MO000752 | MO000752-003 | GLJ002 | 东方光亮卷前处理（0.4轧0.1mm) | 5705 | 2024-06-16 | 2024-06-16 | 2 | 2024-07-02 04:40:02 | 2024-07-02 04:40:35 | 江苏九天光电科技有限公司 | 187213 | 5801 |  |  | 0.4 | 2610 | 710 | 1 | JG1224060225 |  |  | 4
最终冷轧 | 02004 | JG1224060226 | JG1224060226 | JZ4 | 九天750轧机 | 合格 | 甲 | 蒋小冬 | 5710 | 5700 | 0.9982 | 10300 | 0.1 | 710 | 轧0.1（0.097-0.102）米数控制在10200-10300米不超10300米 |  | 20100028 | 轧硬 | 0.4*710-SPCC | 30210015 | 光亮卷 | 0.1-SPCC |  | 30 | MO000752 | MO000752-004 | GLJ002 | 东方光亮卷前处理（0.4轧0.1mm) | 5710 | 2024-06-16 | 2024-06-16 | 2 | 2024-07-02 07:52:34 | 2024-07-02 07:53:17 | 江苏九天光电科技有限公司 | 187214 | 5801 |  |  | 0.4 | 2610 | 710 | 1 | JG1224060226 |  |  | 4
最终冷轧 | 02004 | JG1224060205 | JG1224060205 | JZ4 | 九天750轧机 | 合格 | 甲 | 蒋小冬 | 5714 | 5700 | 0.9975 | 10300 | 0.1 | 710 | 轧0.1（0.097-0.102）米数控制在10200-10300米不超10300米 |  | 20100028 | 轧硬 | 0.4*710-SPCC | 30210015 | 光亮卷 | 0.1-SPCC |  | 30 | MO000752 | MO000752-005 | GLJ002 | 东方光亮卷前处理（0.4轧0.1mm) | 5715 | 2024-06-16 | 2024-06-16 | 2 | 2024-07-02 23:39:25 | 2024-07-02 23:40:01 | 江苏九天光电科技有限公司 | 187215 | 5801 |  |  | 0.4 | 2610 | 710 | 1 | JG1224060205 |  |  | 4
最终冷轧 | 02004 | JG1224060206 | JG1224060206 | JZ4 | 九天750轧机 | 合格 | 甲 | 张帅 | 5704 | 5700 | 0.9993 | 10250 | 0.1 | 710 | 轧0.1（0.097-0.102）米数控制在10200-10300米不超10300米 |  | 20100028 | 轧硬 | 0.4*710-SPCC | 30210015 | 光亮卷 | 0.1-SPCC |  | 30 | MO000752 | MO000752-006 | GLJ002 | 东方光亮卷前处理（0.4轧0.1mm) | 5705 | 2024-06-16 | 2024-06-16 | 2 | 2024-07-02 06:01:59 | 2024-07-02 06:02:34 | 江苏九天光电科技有限公司 | 187216 | 5808 |  |  | 0.4 | 2610 | 710 | 1 | JG1224060206 |  |  | 4
最终冷轧 | 02004 | JG1224060217 | JG1224060217 | JZ4 | 九天750轧机 | 合格 | 甲 | 蒋小冬 | 5690 | 5670 | 0.9965 | 10240 | 0.1 | 710 | 轧0.1（0.097-0.102）米数控制在10200-10300米不超10300米 |  | 20100028 | 轧硬 | 0.4*710-SPCC | 30210015 | 光亮卷 | 0.1-SPCC |  | 30 | MO000752 | MO000752-007 | GLJ002 | 东方光亮卷前处理（0.4轧0.1mm) | 5690 | 2024-06-16 | 2024-06-16 | 2 | 2024-07-03 08:28:09 | 2024-07-03 08:28:42 | 江苏九天光电科技有限公司 | 187217 | 5801 |  |  | 0.4 | 2610 | 710 | 1 | JG1224060217 |  |  | 4
最终冷轧 | 02004 | JG1224060218 | JG1224060218 | JZ4 | 九天750轧机 | 合格 | 甲 | 张帅 | 5694 | 5680 | 0.9975 | 10200 | 0.1 | 710 | 轧0.1（0.097-0.102）米数控制在10200-10300米不超10300米 |  | 20100028 | 轧硬 | 0.4*710-SPCC | 30210015 | 光亮卷 | 0.1-SPCC |  | 30 | MO000752 | MO000752-008 | GLJ002 | 东方光亮卷前处理（0.4轧0.1mm) | 5695 | 2024-06-16 | 2024-06-16 | 2 | 2024-07-03 04:57:32 | 2024-07-03 04:58:07 | 江苏九天光电科技有限公司 | 187218 | 5808 |  |  | 0.4 | 2610 | 710 | 1 | JG1224060218 |  |  | 4
最终冷轧 | 02004 | JG1224060210 | JG1224060210 | JZ4 | 九天750轧机 | 合格 | 乙 | 赵遂义 | 5710 | 5700 | 0.9982 | 10200 | 0.1 | 710 | 轧0.1（0.097-0.102）米数控制在10200-10300米不超10300米 |  | 20100028 | 轧硬 | 0.4*710-SPCC | 30210015 | 光亮卷 | 0.1-SPCC |  | 30 | MO000752 | MO000752-010 | GLJ002 | 东方光亮卷前处理（0.4轧0.1mm) | 5710 | 2024-06-16 | 2024-06-16 | 2 | 2024-07-01 14:54:30 | 2024-07-01 14:55:14 | 江苏九天光电科技有限公司 | 187220 | 5809 |  |  | 0.4 | 2610 | 710 | 1 | JG1224060210 |  |  | 4
最终冷轧 | 02004 | JG1224060220 | JG1224060220 | JZ4 | 九天750轧机 | 合格 | 甲 | 张帅 | 7540 | 7520 | 0.9973 | 13455 | 0.1 | 710 | 轧0.1（0.097-0.102）7.6吨卷轧制米数13500-13600米；7.5吨卷轧制米数13400-13500米，7.7吨卷轧制米数13600-13700米；7.25吨卷轧制米数13000-13100米 |  | 20100028 | 轧硬 | 0.4*710-SPCC | 30210015 | 光亮卷 | 0.1-SPCC |  | 30 | MO000754 | MO000754-006 | GLJ002 | 东方光亮卷前处理（0.4轧0.1mm) | 7540 | 2024-06-16 | 2024-06-16 | 2 | 2024-07-01 05:17:48 | 2024-07-01 05:18:21 | 江苏九天光电科技有限公司 | 187271 | 5808 |  |  | 0.4 | 3450 | 710 | 1 | JG1224060220 |  |  | 4
最终冷轧 | 02004 | JG1224060232 | JG1224060232 | JZ4 | 九天750轧机 | 合格 | 乙 | 张彬 | 7254 | 7240 | 0.9981 | 13100 | 0.1 | 710 | 轧0.1（0.097-0.102）7.6吨卷轧制米数13500-13600米；7.5吨卷轧制米数13400-13500米，7.7吨卷轧制米数13600-13700米；7.25吨卷轧制米数13000-13100米 |  | 20100028 | 轧硬 | 0.4*710-SPCC | 30210015 | 光亮卷 | 0.1-SPCC |  | 30 | MO000754 | MO000754-010 | GLJ002 | 东方光亮卷前处理（0.4轧0.1mm) | 7255 | 2024-06-16 | 2024-06-16 | 2 | 2024-07-01 15:40:38 | 2024-07-01 15:41:17 | 江苏九天光电科技有限公司 | 187275 | 5807 |  |  | 0.4 | 3320 | 710 | 1 | JG1224060232 |  |  | 4
最终冷轧 | 02004 | JG0024060063 | JG0024060063 | JZ3 | 九天700轧机 | 合格 | 乙 | 周朋 | 3170 | 3170 | 1 | 6700 | 0.1 | 610 | 轧0.1（0.097-0.102）米数6600-6700米 |  | 20100023 | 轧硬 | 0.4*610-SPCC | 30210015 | 光亮卷 | 0.1-SPCC |  | 30 | MO000829 | MO000829-001 | GLJ002 | 东方光亮卷前处理（0.4轧0.1mm) | 3170 | 2024-06-20 | 2024-06-20 | 2 | 2024-07-02 16:01:36 | 2024-07-02 16:02:18 | 江苏九天光电科技有限公司 | 189258 | 5810 |  |  | 0.4 | 1690 | 610 | 1 | JG0024060063 |  |  | 4
最终冷轧 | 02004 | JG0024060064 | JG0024060064 | JZ3 | 九天700轧机 | 合格 | 甲 | 杨永华 | 3160 | 3160 | 1 | 6650 | 0.1 | 610 | 轧0.1（0.097-0.102）米数6600-6700米 |  | 20100023 | 轧硬 | 0.4*610-SPCC | 30210015 | 光亮卷 | 0.1-SPCC |  | 30 | MO000829 | MO000829-002 | GLJ002 | 东方光亮卷前处理（0.4轧0.1mm) | 3160 | 2024-06-20 | 2024-06-20 | 2 | 2024-07-02 23:19:38 | 2024-07-02 23:20:18 | 江苏九天光电科技有限公司 | 189259 | 5805 |  |  | 0.4 | 1690 | 610 | 1 | JG0024060064 |  |  | 4
最终冷轧 | 02004 | JG1224060178 | JG1224060178 | JZ4 | 九天750轧机 | 合格 | 甲 | 蒋小冬 | 6790 | 6780 | 0.9985 | 12260 | 0.1 | 710 | 轧0.1(0.097-0.102) |  | 20100028 | 轧硬 | 0.4*710-SPCC | 30210015 | 光亮卷 | 0.1-SPCC |  | 30 | MO000917 | MO000917-001 | GLJ003 | 光亮卷前处理 模板 | 6790 | 2024-06-24 | 2024-06-24 | 2 | 2024-07-01 07:05:52 | 2024-07-01 07:06:23 | 江苏九天光电科技有限公司 | 192599 | 5801 |  |  | 0.4 | 3110 | 710 | 1 | JG1224060178 |  |  | 4
最终冷轧 | 02004 | JG12240500841 | JG1224050084 | JZ4 | 九天750轧机 | 合格 | 乙 | 赵遂义 | 5710 | 5700 | 0.9982 | 10300 | 0.1 | 710 | 轧0.1(0.097-0.102) |  | 20100028 | 轧硬 | 0.4*710-SPCC | 30210015 | 光亮卷 | 0.1-SPCC |  | 30 | MO000917 | MO000917-004-01 | GLJ003 | 光亮卷前处理 模板 | 13280 | 2024-06-24 | 2024-06-24 | 2 | 2024-07-03 14:32:06 | 2024-07-03 14:33:31 | 江苏九天光电科技有限公司 | 192602 | 5809 |  |  | 0.4 | 2622 | 710 | 1 | JG12240500841 |  |  | 4
最终冷轧 | 02004 | JG12240500842 | JG1224050084 | JZ4 | 九天750轧机 | 合格 | 甲 | 蒋小冬 | 7514 | 7500 | 0.9981 | 13450 | 0.1 | 710 | 轧0.1(0.097-0.102) |  | 20100028 | 轧硬 | 0.4*710-SPCC | 30210015 | 光亮卷 | 0.1-SPCC |  | 30 | MO000917 | MO000917-004-02 | GLJ003 | 光亮卷前处理 模板 | 13280 | 2024-06-24 | 2024-06-24 | 2 | 2024-07-01 03:17:47 | 2024-07-01 03:18:24 | 江苏九天光电科技有限公司 | 192602 | 5801 |  |  | 0.4 | 3453 | 710 | 1 | JG12240500842 |  |  | 4
最终冷轧 | 02004 | JG0024060065 | JG0024060065 | JZ3 | 九天700轧机 | 合格 | 甲 | 李新峰 | 7104 | 7075 | 0.9959 | 13600 | 0.11 | 610 | 轧0.11（0.105-0.113）米数控制在13500-13600米 |  | 20100082 | 轧硬 | 0.6*610-SPCC | 30210003 | 光亮卷 | 0.11-SPCC |  | 30 | MO000959 | MO000959-001 | GLJ003 | 光亮卷前处理 模板 | 7105 | 2024-06-25 | 2024-06-25 | 2 | 2024-07-02 03:47:22 | 2024-07-02 03:48:00 | 江苏九天光电科技有限公司 | 193302 | 5803 |  |  | 0.6 | 2510 | 610 | 1 | JG0024060065 |  |  | 4
最终冷轧 | 02004 | JG0024060066 | JG0024060066 | JZ3 | 九天700轧机 | 合格 | 甲 | 杨永华 | 7110 | 7080 | 0.9958 | 13530 | 0.11 | 610 | 轧0.11（0.105-0.113）米数控制在13500-13600米 |  | 20100082 | 轧硬 | 0.6*610-SPCC | 30210003 | 光亮卷 | 0.11-SPCC |  | 30 | MO000959 | MO000959-002 | GLJ003 | 光亮卷前处理 模板 | 7110 | 2024-06-25 | 2024-06-25 | 2 | 2024-07-02 06:28:47 | 2024-07-02 06:29:37 | 江苏九天光电科技有限公司 | 193304 | 5805 |  |  | 0.6 | 2510 | 610 | 1 | JG0024060066 |  |  | 4
最终冷轧 | 02004 | JG0024060069 | JG0024060069 | JZ3 | 九天700轧机 | 合格 | 甲 | 杨永华 | 7104 | 7075 | 0.9959 | 13550 | 0.11 | 610 | 轧0.11（0.105-0.113）米数控制在13500-13600米 |  | 20100082 | 轧硬 | 0.6*610-SPCC | 30210003 | 光亮卷 | 0.11-SPCC |  | 30 | MO000959 | MO000959-003 | GLJ003 | 光亮卷前处理 模板 | 7105 | 2024-06-25 | 2024-06-25 | 2 | 2024-07-02 00:41:00 | 2024-07-02 01:07:01 | 江苏九天光电科技有限公司 | 193318 | 5805 |  |  | 0.6 | 2510 | 610 | 1 | JG0024060069 |  |  | 4
最终冷轧 | 02004 | JG0024060072 | JG0024060072 | JZ3 | 九天700轧机 | 合格 | 甲 | 李新峰 | 5114 | 5114 | 1 | 7210 | 0.15 | 610 | 轧0.15（0.147-0.153）米数7100-7200米 |  | 20100082 | 轧硬 | 0.6*610-SPCC | 30210011 | 光亮卷 | 0.15-SPCC |  | 30 | MO000961 | MO000961-004 | GLJ003 | 光亮卷前处理 模板 | 5115 | 2024-06-25 | 2024-06-25 | 2 | 2024-07-01 07:40:51 | 2024-07-01 07:41:29 | 江苏九天光电科技有限公司 | 193345 | 5803 |  |  | 0.6 | 1820 | 610 | 1 | JG0024060072 |  |  | 4
最终冷轧 | 02004 | JG0024060079 | JG0024060079 | JZ3 | 九天700轧机 | 合格 | 甲 | 李新峰 | 6620 | 6620 | 1 | 9420 | 0.15 | 610 | 轧0.15（0.147-0.152） |  | 20100082 | 轧硬 | 0.6*610-SPCC | 30210011 | 光亮卷 | 0.15-SPCC |  | 30 | MO000969 | MO000969-003 | GLJ003 | 光亮卷前处理 模板 | 6620 | 2024-06-25 | 2024-06-25 | 2 | 2024-06-30 23:58:11 | 2024-07-01 00:37:31 | 江苏九天光电科技有限公司 | 193544 | 5803 |  |  | 0.6 | 2350 | 610 | 1 | JG0024060079 |  |  | 4
最终冷轧 | 02004 | JG0024060080 | JG0024060080 | JZ3 | 九天700轧机 | 合格 | 甲 | 杨永华 | 6620 | 6620 | 1 | 9480 | 0.15 | 610 | 轧0.15（0.147-0.152） |  | 20100082 | 轧硬 | 0.6*610-SPCC | 30210011 | 光亮卷 | 0.15-SPCC |  | 30 | MO000969 | MO000969-004 | GLJ003 | 光亮卷前处理 模板 | 6620 | 2024-06-25 | 2024-06-25 | 2 | 2024-07-01 02:23:09 | 2024-07-01 02:24:21 | 江苏九天光电科技有限公司 | 193545 | 5805 |  |  | 0.6 | 2350 | 610 | 1 | JG0024060080 |  |  | 4
最终冷轧 | 02004 | JG0024060075 | JG0024060075 | JZ3 | 九天700轧机 | 合格 | 甲 | 杨永华 | 6624 | 6624 | 1 | 9410 | 0.15 | 610 | 轧0.15（0.147-0.152） |  | 20100082 | 轧硬 | 0.6*610-SPCC | 30210011 | 光亮卷 | 0.15-SPCC |  | 30 | MO000969 | MO000969-007 | GLJ003 | 光亮卷前处理 模板 | 6625 | 2024-06-25 | 2024-06-25 | 2 | 2024-07-01 06:10:34 | 2024-07-01 06:11:16 | 江苏九天光电科技有限公司 | 193548 | 5805 |  |  | 0.6 | 2340 | 610 | 1 | JG0024060075 |  |  | 4
最终冷轧 | 02004 | JG1224060287 | JG1224060287 | JZ3 | 九天700轧机 | 合格 | 甲 | 蒋小冬 | 7150 | 7140 | 0.9986 | 9680 | 0.15 | 610 | 轧0.15（0.152-0.158）米数控制在9500-9600米不低于9500米不高于9650米 |  | 20100023 | 轧硬 | 0.4*610-SPCC | 30210011 | 光亮卷 | 0.15-SPCC |  | 30 | MO001042 | MO001042-010 | GLJ003 | 光亮卷前处理 模板 | 7150 | 2024-06-30 | 2024-06-30 | 2 | 2024-07-04 01:59:34 | 2024-07-04 02:00:10 | 江苏九天光电科技有限公司 | 197023 | 5801 |  |  | 0.4 | 3810 | 610 | 1 | JG1224060287 |  |  | 4
最终冷轧 | 02004 | JG1224060288 | JG1224060288 | JZ3 | 九天700轧机 | 合格 | 甲 | 蒋小冬 | 7144 | 7130 | 0.998 | 9650 | 0.15 | 610 | 轧0.15（0.152-0.158）米数控制在9500-9600米不低于9500米不高于9650米 |  | 20100023 | 轧硬 | 0.4*610-SPCC | 30210011 | 光亮卷 | 0.15-SPCC |  | 30 | MO001042 | MO001042-011 | GLJ003 | 光亮卷前处理 模板 | 7145 | 2024-06-30 | 2024-06-30 | 2 | 2024-07-04 04:36:37 | 2024-07-04 04:37:10 | 江苏九天光电科技有限公司 | 197024 | 5801 |  |  | 0.4 | 3810 | 610 | 1 | JG1224060288 |  |  | 4
最终冷轧 | 02004 | JG1224060311 | JG1224060311 | JZ3 | 九天700轧机 | 合格 | 甲 | 张帅 | 7140 | 7120 | 0.9972 | 9615 | 0.15 | 610 | 轧0.15（0.152-0.158）米数控制在9500-9600米不低于9500米不高于9650米 |  | 20100023 | 轧硬 | 0.4*610-SPCC | 30210011 | 光亮卷 | 0.15-SPCC |  | 30 | MO001042 | MO001042-012 | GLJ003 | 光亮卷前处理 模板 | 7140 | 2024-06-30 | 2024-06-30 | 2 | 2024-07-04 03:14:53 | 2024-07-04 03:15:26 | 江苏九天光电科技有限公司 | 197025 | 5808 |  |  | 0.4 | 3810 | 610 | 1 | JG1224060311 |  |  | 4
最终冷轧 | 02004 | JG1224060295 | JG1224060295 | JZ3 | 九天700轧机 | 合格 | 甲 | 张帅 | 7100 | 7080 | 0.9972 | 9560 | 0.15 | 610 | 轧0.15（0.152-0.158）米数控制在9500-9600米不低于9500米不高于9650米 |  | 20100023 | 轧硬 | 0.4*610-SPCC | 30210011 | 光亮卷 | 0.15-SPCC |  | 30 | MO001042 | MO001042-016 | GLJ003 | 光亮卷前处理 模板 | 7100 | 2024-06-30 | 2024-06-30 | 2 | 2024-07-04 00:37:15 | 2024-07-04 00:37:50 | 江苏九天光电科技有限公司 | 197031 | 5808 |  |  | 0.4 | 3770 | 610 | 1 | JG1224060295 |  |  | 4
最终冷轧 | 02004 | JG1224060303 | JG1224060303 | JZ3 | 九天700轧机 | 合格 | 乙 | 赵遂义 | 7120 | 7110 | 0.9986 | 9650 | 0.15 | 610 | 轧0.15（0.152-0.158）米数控制在9500-9600米不低于9500米不高于9650米 |  | 20100023 | 轧硬 | 0.4*610-SPCC | 30210011 | 光亮卷 | 0.15-SPCC |  | 30 | MO001042 | MO001042-018 | GLJ003 | 光亮卷前处理 模板 | 7120 | 2024-06-30 | 2024-06-30 | 2 | 2024-07-03 14:34:47 | 2024-07-03 14:36:00 | 江苏九天光电科技有限公司 | 197033 | 5809 |  |  | 0.4 | 3800 | 610 | 1 | JG1224060303 |  |  | 4
最终冷轧 | 02004 | JG1224060307 | JG1224060307 | JZ3 | 九天700轧机 | 合格 | 甲 | 蒋小冬 | 7154 | 7140 | 0.998 | 9680 | 0.15 | 610 | 轧0.15（0.152-0.158）米数控制在9500-9600米不低于9500米不高于9650米 |  | 20100023 | 轧硬 | 0.4*610-SPCC | 30210011 | 光亮卷 | 0.15-SPCC |  | 30 | MO001042 | MO001042-020 | GLJ003 | 光亮卷前处理 模板 | 7155 | 2024-06-30 | 2024-06-30 | 2 | 2024-07-04 07:22:18 | 2024-07-04 07:22:51 | 江苏九天光电科技有限公司 | 197035 | 5801 |  |  | 0.4 | 3820 | 610 | 1 | JG1224060307 |  |  | 4
最终冷轧 | 02004 | JG1224060308 | JG1224060308 | JZ3 | 九天700轧机 | 合格 | 甲 | 张帅 | 7144 | 7124 | 0.9972 | 9580 | 0.15 | 610 | 轧0.15（0.152-0.158）米数控制在9500-9600米不低于9500米不高于9650米 |  | 20100023 | 轧硬 | 0.4*610-SPCC | 30210011 | 光亮卷 | 0.15-SPCC |  | 30 | MO001042 | MO001042-021 | GLJ003 | 光亮卷前处理 模板 | 7145 | 2024-06-30 | 2024-06-30 | 2 | 2024-07-04 05:56:42 | 2024-07-04 05:57:11 | 江苏九天光电科技有限公司 | 197036 | 5808 |  |  | 0.4 | 3820 | 610 | 1 | JG1224060308 |  |  | 4
最终冷轧 | 02004 | JG1224060323 | JG1224060323 | JZ3 | 九天700轧机 | 合格 | 乙 | 周朋 | 5920 | 5920 | 1 | 12650 | 0.1 | 610 | 轧0.1(0.097-0.102)5.9吨卷轧制米数12400-12500米，6..3吨轧制米数为13200-13300米不低于13200米 |  | 20100023 | 轧硬 | 0.4*610-SPCC | 30210015 | 光亮卷 | 0.1-SPCC |  | 30 | MO001043 | MO001043-001 | GLJ003 | 光亮卷前处理 模板 | 5920 | 2024-06-30 | 2024-06-30 | 2 | 2024-07-03 17:17:51 | 2024-07-03 17:18:24 | 江苏九天光电科技有限公司 | 197111 | 5810 |  |  | 0.4 | 3150 | 610 | 1 | JG1224060323 |  |  | 4
最终冷轧 | 02004 | JG1224060324 | JG1224060324 | JZ3 | 九天700轧机 | 合格 | 甲 | 李新峰 | 5910 | 5910 | 1 | 12750 | 0.1 | 610 | 轧0.1(0.097-0.102)5.9吨卷轧制米数12400-12500米，6..3吨轧制米数为13200-13300米不低于13200米 |  | 20100023 | 轧硬 | 0.4*610-SPCC | 30210015 | 光亮卷 | 0.1-SPCC |  | 30 | MO001043 | MO001043-002 | GLJ003 | 光亮卷前处理 模板 | 5910 | 2024-06-30 | 2024-06-30 | 2 | 2024-07-03 01:56:03 | 2024-07-03 01:56:41 | 江苏九天光电科技有限公司 | 197112 | 5803 |  |  | 0.4 | 3150 | 610 | 1 | JG1224060324 |  |  | 4
最终冷轧 | 02004 | JG1224060348 | JG1224060348 | JZ3 | 九天700轧机 | 合格 | 乙 | 蒋涛 | 6310 | 6310 | 1 | 13450 | 0.1 | 610 | 轧0.1(0.097-0.102)5.9吨卷轧制米数12400-12500米，6..3吨轧制米数为13200-13300米不低于13200米 |  | 20100023 | 轧硬 | 0.4*610-SPCC | 30210015 | 光亮卷 | 0.1-SPCC |  | 30 | MO001043 | MO001043-012 | GLJ003 | 光亮卷前处理 模板 | 6310 | 2024-06-30 | 2024-06-30 | 2 | 2024-07-03 17:18:44 | 2024-07-03 17:19:07 | 江苏九天光电科技有限公司 | 197122 | 5800 |  |  | 0.4 | 3360 | 610 | 1 | JG1224060348 |  |  | 4
最终冷轧 | 02004 | JG1224060337 | JG1224060337 | JZ3 | 九天700轧机 | 合格 | 乙 | 周朋 | 6314 | 6314 | 1 | 13460 | 0.1 | 610 | 轧0.1(0.097-0.102)5.9吨卷轧制米数12400-12500米，6..3吨轧制米数为13200-13300米不低于13200米 |  | 20100023 | 轧硬 | 0.4*610-SPCC | 30210015 | 光亮卷 | 0.1-SPCC |  | 30 | MO001043 | MO001043-013 | GLJ003 | 光亮卷前处理 模板 | 6315 | 2024-06-30 | 2024-06-30 | 2 | 2024-07-03 17:19:25 | 2024-07-03 17:19:54 | 江苏九天光电科技有限公司 | 197123 | 5810 |  |  | 0.4 | 3360 | 610 | 1 | JG1224060337 |  |  | 4
最终冷轧 | 02004 | JG1224060283 | JG1224060283 | JZ3 | 九天700轧机 | 合格 | 乙 | 周朋 | 7320 | 7320 | 1 | 15720 | 0.1 | 610 | 轧0.1(0.097-0.102)5.9吨卷轧制米数12400-12500米，6..3吨轧制米数为13200-13300米不低于13200米 |  | 20100023 | 轧硬 | 0.4*610-SPCC | 30210015 | 光亮卷 | 0.1-SPCC |  | 30 | MO001043 | MO001043-019 | GLJ003 | 光亮卷前处理 模板 | 7320 | 2024-06-30 | 2024-06-30 | 2 | 2024-07-02 16:03:42 | 2024-07-02 16:50:45 | 江苏九天光电科技有限公司 | 197129 | 5810 |  |  | 0.4 | 3900 | 610 | 1 | JG1224060283 |  |  | 4
最终冷轧 | 02004 | JG1224060284 | JG1224060284 | JZ3 | 九天700轧机 | 合格 | 乙 | 周朋 | 7320 | 7320 | 1 | 15600 | 0.1 | 610 | 轧0.1(0.097-0.102)5.9吨卷轧制米数12400-12500米，6..3吨轧制米数为13200-13300米不低于13200米 |  | 20100023 | 轧硬 | 0.4*610-SPCC | 30210015 | 光亮卷 | 0.1-SPCC |  | 30 | MO001043 | MO001043-020 | GLJ003 | 光亮卷前处理 模板 | 7320 | 2024-06-30 | 2024-06-30 | 2 | 2024-07-02 16:02:43 | 2024-07-02 16:03:17 | 江苏九天光电科技有限公司 | 197130 | 5810 |  |  | 0.4 | 3900 | 610 | 1 | JG1224060284 |  |  | 4
最终冷轧 | 02004 | JG1224060291 | JG1224060291 | JZ3 | 九天700轧机 | 合格 | 甲 | 李新峰 | 5910 | 5910 | 1 | 12700 | 0.1 | 610 | 轧0.1(0.097-0.102)5.9吨卷轧制米数12400-12500米，6..3吨轧制米数为13200-13300米不低于13200米 |  | 20100023 | 轧硬 | 0.4*610-SPCC | 30210015 | 光亮卷 | 0.1-SPCC |  | 30 | MO001043 | MO001043-021 | GLJ003 | 光亮卷前处理 模板 | 5910 | 2024-06-30 | 2024-06-30 | 2 | 2024-07-03 06:36:37 | 2024-07-03 06:37:34 | 江苏九天光电科技有限公司 | 197131 | 5803 |  |  | 0.4 | 3150 | 610 | 1 | JG1224060291 |  |  | 4
最终冷轧 | 02004 | JG1224060292 | JG1224060292 | JZ3 | 九天700轧机 | 合格 | 甲 | 李新峰 | 5904 | 5904 | 1 | 12650 | 0.1 | 610 | 轧0.1(0.097-0.102)5.9吨卷轧制米数12400-12500米，6..3吨轧制米数为13200-13300米不低于13200米 |  | 20100023 | 轧硬 | 0.4*610-SPCC | 30210015 | 光亮卷 | 0.1-SPCC |  | 30 | MO001043 | MO001043-022 | GLJ003 | 光亮卷前处理 模板 | 5905 | 2024-06-30 | 2024-06-30 | 2 | 2024-07-04 06:17:11 | 2024-07-04 06:38:35 | 江苏九天光电科技有限公司 | 197132 | 5803 |  |  | 0.4 | 3150 | 610 | 1 | JG1224060292 |  |  | 4
最终冷轧 | 02004 | JG1224060313 | JG1224060313 | JZ3 | 九天700轧机 | 合格 | 甲 | 杨永华 | 6314 | 6314 | 1 | 13480 | 0.1 | 610 | 轧0.1(0.097-0.102)5.9吨卷轧制米数12400-12500米，6..3吨轧制米数为13200-13300米不低于13200米 |  | 20100023 | 轧硬 | 0.4*610-SPCC | 30210015 | 光亮卷 | 0.1-SPCC |  | 30 | MO001043 | MO001043-023 | GLJ003 | 光亮卷前处理 模板 | 6315 | 2024-06-30 | 2024-06-30 | 2 | 2024-07-04 23:25:38 | 2024-07-04 23:26:40 | 江苏九天光电科技有限公司 | 197133 | 5805 |  |  | 0.4 | 3360 | 610 | 1 | JG1224060313 |  |  | 4
最终冷轧 | 02004 | JG1224060314 | JG1224060314 | JZ3 | 九天700轧机 | 合格 | 甲 | 李新峰 | 6294 | 6295 | 1.0002 | 13410 | 0.1 | 610 | 轧0.1(0.097-0.102)5.9吨卷轧制米数12400-12500米，6..3吨轧制米数为13200-13300米不低于13200米 |  | 20100023 | 轧硬 | 0.4*610-SPCC | 30210015 | 光亮卷 | 0.1-SPCC |  | 30 | MO001043 | MO001043-024 | GLJ003 | 光亮卷前处理 模板 | 6295 | 2024-06-30 | 2024-06-30 | 2 | 2024-07-04 00:32:46 | 2024-07-04 00:56:38 | 江苏九天光电科技有限公司 | 197134 | 5803 |  |  | 0.4 | 3360 | 610 | 1 | JG1224060314 |  |  | 4
最终冷轧 | 02004 | JG1224060315 | JG1224060315 | JZ3 | 九天700轧机 | 合格 | 甲 | 李新峰 | 6350 | 6350 | 1 | 13450 | 0.1 | 610 | 轧0.1(0.097-0.102)5.9吨卷轧制米数12400-12500米，6..3吨轧制米数为13200-13300米不低于13200米 |  | 20100023 | 轧硬 | 0.4*610-SPCC | 30210015 | 光亮卷 | 0.1-SPCC |  | 30 | MO001043 | MO001043-025 | GLJ003 | 光亮卷前处理 模板 | 6350 | 2024-06-30 | 2024-06-30 | 2 | 2024-07-04 03:53:30 | 2024-07-04 03:54:50 | 江苏九天光电科技有限公司 | 197135 | 5803 |  |  | 0.4 | 3370 | 610 | 1 | JG1224060315 |  |  | 4
最终冷轧 | 02004 | JG1224060300 | JG1224060300 | JZ3 | 九天700轧机 | 合格 | 甲 | 杨永华 | 5920 | 5920 | 1 | 12800 | 0.1 | 610 | 轧0.1(0.097-0.102)5.9吨卷轧制米数12400-12500米，6..3吨轧制米数为13200-13300米不低于13200米 |  | 20100023 | 轧硬 | 0.4*610-SPCC | 30210015 | 光亮卷 | 0.1-SPCC |  | 30 | MO001043 | MO001043-028 | GLJ003 | 光亮卷前处理 模板 | 5920 | 2024-06-30 | 2024-06-30 | 2 | 2024-07-03 04:14:49 | 2024-07-03 04:15:23 | 江苏九天光电科技有限公司 | 197138 | 5805 |  |  | 0.4 | 3160 | 610 | 1 | JG1224060300 |  |  | 4
最终冷轧 | 02004 | JG1224060277 | JG1224060277 | JZ3 | 九天700轧机 | 合格 | 甲 | 李新峰 | 6700 | 6700 | 1 | 9400 | 0.15 | 610 | 轧0.15（0.147-0.153）6.7吨卷轧制米数9400-9500米不低于9400米；5.2吨卷轧制米数7100-7200米不低于7100米 |  | 20100023 | 轧硬 | 0.4*610-SPCC | 30210011 | 光亮卷 | 0.15-SPCC |  | 30 | MO001044 | MO001044-009 | GLJ003 | 光亮卷前处理 模板 | 6700 | 2024-06-30 | 2024-06-30 | 2 | 2024-07-02 08:26:31 | 2024-07-02 08:27:07 | 江苏九天光电科技有限公司 | 197165 | 5803 |  |  | 0.4 | 3570 | 610 | 1 | JG1224060277 |  |  | 4
最终冷轧 | 02004 | JG1224060278 | JG1224060278 | JZ3 | 九天700轧机 | 合格 | 甲 | 杨永华 | 6700 | 6700 | 1 | 9540 | 0.15 | 610 | 轧0.15（0.147-0.153）6.7吨卷轧制米数9400-9500米不低于9400米；5.2吨卷轧制米数7100-7200米不低于7100米 |  | 20100023 | 轧硬 | 0.4*610-SPCC | 30210011 | 光亮卷 | 0.15-SPCC |  | 30 | MO001044 | MO001044-010 | GLJ003 | 光亮卷前处理 模板 | 6700 | 2024-06-30 | 2024-06-30 | 2 | 2024-07-03 08:01:50 | 2024-07-03 08:03:57 | 江苏九天光电科技有限公司 | 197166 | 5805 |  |  | 0.4 | 3570 | 610 | 1 | JG1224060278 |  |  | 4
最终冷轧 | 02004 | JG1224060289 | JG1224060289 | JZ3 | 九天700轧机 | 合格 | 甲 | 李新峰 | 6694 | 6690 | 0.9994 | 9540 | 0.15 | 610 | 轧0.15（0.147-0.153）6.7吨卷轧制米数9400-9500米不低于9400米；5.2吨卷轧制米数7100-7200米不低于7100米 |  | 20100023 | 轧硬 | 0.4*610-SPCC | 30210011 | 光亮卷 | 0.15-SPCC |  | 30 | MO001044 | MO001044-011 | GLJ003 | 光亮卷前处理 模板 | 6695 | 2024-06-30 | 2024-06-30 | 2 | 2024-07-04 07:51:59 | 2024-07-04 07:52:59 | 江苏九天光电科技有限公司 | 197167 | 5803 |  |  | 0.4 | 3570 | 610 | 1 | JG1224060289 |  |  | 4