## sheet1
工序名称 | 工序编码 | 新卷号 | 批号 | 机组编码 | 机组名称 | 工序状态 | 班组 | 参与人 | 来料重量 | 出料重量 | 成品率 | 出料长度 | 出料厚度 | 出料宽度 | 工序要求 | 备注 | 来料编码 | 来料名称 | 来料规格 | 产品编码 | 产品名称 | 产品规格 | 膜名称 | 排序 | 主计划号 | 子计划号 | 工序流程编码 | 工序流程名称 | 工单需求 | 计划开始时间 | 计划结束时间 | 工单状态 | 实际开始时间 | 实际结束时间 | 组织名称 | 卷号ID | 操作工人 | 报工人 | 检验 | 来料厚度 | 来料长度 | 来料宽度 | 是否分卷 | 原卷号 | 工单要求 | 是否成品 | 检验结果 | 不良现象 | 入库审核
最终冷轧 | 02004 | JG1224060287 | JG1224060287 | JZ3 | 九天700轧机 | 合格 | 甲 | 蒋小冬 | 7150 | 7140 | 0.9986 | 9680 | 0.15 | 610 | 轧0.15（0.152-0.158）米数控制在9500-9600米不低于9500米不高于9650米 |  | 20100023 | 轧硬 | 0.4*610-SPCC | 30210011 | 光亮卷 | 0.15-SPCC |  | 30 | MO001042 | MO001042-010 | GLJ003 | 光亮卷前处理 模板 | 7150 | 2024-06-30 | 2024-06-30 | 2 | 2024-07-04 01:59:34 | 2024-07-04 02:00:10 | 江苏九天光电科技有限公司 | 197023 | 5801 |  |  | 0.4 | 3810 | 610 | 1 | JG1224060287 |  |  | 4
最终冷轧 | 02004 | JG1224060288 | JG1224060288 | JZ3 | 九天700轧机 | 合格 | 甲 | 蒋小冬 | 7144 | 7130 | 0.998 | 9650 | 0.15 | 610 | 轧0.15（0.152-0.158）米数控制在9500-9600米不低于9500米不高于9650米 |  | 20100023 | 轧硬 | 0.4*610-SPCC | 30210011 | 光亮卷 | 0.15-SPCC |  | 30 | MO001042 | MO001042-011 | GLJ003 | 光亮卷前处理 模板 | 7145 | 2024-06-30 | 2024-06-30 | 2 | 2024-07-04 04:36:37 | 2024-07-04 04:37:10 | 江苏九天光电科技有限公司 | 197024 | 5801 |  |  | 0.4 | 3810 | 610 | 1 | JG1224060288 |  |  | 4
最终冷轧 | 02004 | JG1224060311 | JG1224060311 | JZ3 | 九天700轧机 | 合格 | 甲 | 张帅 | 7140 | 7120 | 0.9972 | 9615 | 0.15 | 610 | 轧0.15（0.152-0.158）米数控制在9500-9600米不低于9500米不高于9650米 |  | 20100023 | 轧硬 | 0.4*610-SPCC | 30210011 | 光亮卷 | 0.15-SPCC |  | 30 | MO001042 | MO001042-012 | GLJ003 | 光亮卷前处理 模板 | 7140 | 2024-06-30 | 2024-06-30 | 2 | 2024-07-04 03:14:53 | 2024-07-04 03:15:26 | 江苏九天光电科技有限公司 | 197025 | 5808 |  |  | 0.4 | 3810 | 610 | 1 | JG1224060311 |  |  | 4
最终冷轧 | 02004 | JG1224060295 | JG1224060295 | JZ3 | 九天700轧机 | 合格 | 甲 | 张帅 | 7100 | 7080 | 0.9972 | 9560 | 0.15 | 610 | 轧0.15（0.152-0.158）米数控制在9500-9600米不低于9500米不高于9650米 |  | 20100023 | 轧硬 | 0.4*610-SPCC | 30210011 | 光亮卷 | 0.15-SPCC |  | 30 | MO001042 | MO001042-016 | GLJ003 | 光亮卷前处理 模板 | 7100 | 2024-06-30 | 2024-06-30 | 2 | 2024-07-04 00:37:15 | 2024-07-04 00:37:50 | 江苏九天光电科技有限公司 | 197031 | 5808 |  |  | 0.4 | 3770 | 610 | 1 | JG1224060295 |  |  | 4
最终冷轧 | 02004 | JG1224060307 | JG1224060307 | JZ3 | 九天700轧机 | 合格 | 甲 | 蒋小冬 | 7154 | 7140 | 0.998 | 9680 | 0.15 | 610 | 轧0.15（0.152-0.158）米数控制在9500-9600米不低于9500米不高于9650米 |  | 20100023 | 轧硬 | 0.4*610-SPCC | 30210011 | 光亮卷 | 0.15-SPCC |  | 30 | MO001042 | MO001042-020 | GLJ003 | 光亮卷前处理 模板 | 7155 | 2024-06-30 | 2024-06-30 | 2 | 2024-07-04 07:22:18 | 2024-07-04 07:22:51 | 江苏九天光电科技有限公司 | 197035 | 5801 |  |  | 0.4 | 3820 | 610 | 1 | JG1224060307 |  |  | 4
最终冷轧 | 02004 | JG1224060308 | JG1224060308 | JZ3 | 九天700轧机 | 合格 | 甲 | 张帅 | 7144 | 7124 | 0.9972 | 9580 | 0.15 | 610 | 轧0.15（0.152-0.158）米数控制在9500-9600米不低于9500米不高于9650米 |  | 20100023 | 轧硬 | 0.4*610-SPCC | 30210011 | 光亮卷 | 0.15-SPCC |  | 30 | MO001042 | MO001042-021 | GLJ003 | 光亮卷前处理 模板 | 7145 | 2024-06-30 | 2024-06-30 | 2 | 2024-07-04 05:56:42 | 2024-07-04 05:57:11 | 江苏九天光电科技有限公司 | 197036 | 5808 |  |  | 0.4 | 3820 | 610 | 1 | JG1224060308 |  |  | 4
最终冷轧 | 02004 | JG1224060292 | JG1224060292 | JZ3 | 九天700轧机 | 合格 | 甲 | 李新峰 | 5904 | 5904 | 1 | 12650 | 0.1 | 610 | 轧0.1(0.097-0.102)5.9吨卷轧制米数12400-12500米，6..3吨轧制米数为13200-13300米不低于13200米 |  | 20100023 | 轧硬 | 0.4*610-SPCC | 30210015 | 光亮卷 | 0.1-SPCC |  | 30 | MO001043 | MO001043-022 | GLJ003 | 光亮卷前处理 模板 | 5905 | 2024-06-30 | 2024-06-30 | 2 | 2024-07-04 06:17:11 | 2024-07-04 06:38:35 | 江苏九天光电科技有限公司 | 197132 | 5803 |  |  | 0.4 | 3150 | 610 | 1 | JG1224060292 |  |  | 4
最终冷轧 | 02004 | JG1224060313 | JG1224060313 | JZ3 | 九天700轧机 | 合格 | 甲 | 杨永华 | 6314 | 6314 | 1 | 13480 | 0.1 | 610 | 轧0.1(0.097-0.102)5.9吨卷轧制米数12400-12500米，6..3吨轧制米数为13200-13300米不低于13200米 |  | 20100023 | 轧硬 | 0.4*610-SPCC | 30210015 | 光亮卷 | 0.1-SPCC |  | 30 | MO001043 | MO001043-023 | GLJ003 | 光亮卷前处理 模板 | 6315 | 2024-06-30 | 2024-06-30 | 2 | 2024-07-04 23:25:38 | 2024-07-04 23:26:40 | 江苏九天光电科技有限公司 | 197133 | 5805 |  |  | 0.4 | 3360 | 610 | 1 | JG1224060313 |  |  | 4
最终冷轧 | 02004 | JG1224060314 | JG1224060314 | JZ3 | 九天700轧机 | 合格 | 甲 | 李新峰 | 6294 | 6295 | 1.0002 | 13410 | 0.1 | 610 | 轧0.1(0.097-0.102)5.9吨卷轧制米数12400-12500米，6..3吨轧制米数为13200-13300米不低于13200米 |  | 20100023 | 轧硬 | 0.4*610-SPCC | 30210015 | 光亮卷 | 0.1-SPCC |  | 30 | MO001043 | MO001043-024 | GLJ003 | 光亮卷前处理 模板 | 6295 | 2024-06-30 | 2024-06-30 | 2 | 2024-07-04 00:32:46 | 2024-07-04 00:56:38 | 江苏九天光电科技有限公司 | 197134 | 5803 |  |  | 0.4 | 3360 | 610 | 1 | JG1224060314 |  |  | 4
最终冷轧 | 02004 | JG1224060315 | JG1224060315 | JZ3 | 九天700轧机 | 合格 | 甲 | 李新峰 | 6350 | 6350 | 1 | 13450 | 0.1 | 610 | 轧0.1(0.097-0.102)5.9吨卷轧制米数12400-12500米，6..3吨轧制米数为13200-13300米不低于13200米 |  | 20100023 | 轧硬 | 0.4*610-SPCC | 30210015 | 光亮卷 | 0.1-SPCC |  | 30 | MO001043 | MO001043-025 | GLJ003 | 光亮卷前处理 模板 | 6350 | 2024-06-30 | 2024-06-30 | 2 | 2024-07-04 03:53:30 | 2024-07-04 03:54:50 | 江苏九天光电科技有限公司 | 197135 | 5803 |  |  | 0.4 | 3370 | 610 | 1 | JG1224060315 |  |  | 4
最终冷轧 | 02004 | JG1224060289 | JG1224060289 | JZ3 | 九天700轧机 | 合格 | 甲 | 李新峰 | 6694 | 6690 | 0.9994 | 9540 | 0.15 | 610 | 轧0.15（0.147-0.153）6.7吨卷轧制米数9400-9500米不低于9400米；5.2吨卷轧制米数7100-7200米不低于7100米 |  | 20100023 | 轧硬 | 0.4*610-SPCC | 30210011 | 光亮卷 | 0.15-SPCC |  | 30 | MO001044 | MO001044-011 | GLJ003 | 光亮卷前处理 模板 | 6695 | 2024-06-30 | 2024-06-30 | 2 | 2024-07-04 07:51:59 | 2024-07-04 07:52:59 | 江苏九天光电科技有限公司 | 197167 | 5803 |  |  | 0.4 | 3570 | 610 | 1 | JG1224060289 |  |  | 4