## sheet1
工序名称 | 工序编码 | 新卷号 | 批号 | 机组编码 | 机组名称 | 工序状态 | 班组 | 参与人 | 来料重量 | 出料重量 | 成品率 | 出料长度 | 出料厚度 | 出料宽度 | 工序要求 | 备注 | 来料编码 | 来料名称 | 来料规格 | 产品编码 | 产品名称 | 产品规格 | 膜名称 | 排序 | 主计划号 | 子计划号 | 工序流程编码 | 工序流程名称 | 工单需求 | 计划开始时间 | 计划结束时间 | 工单状态 | 实际开始时间 | 实际结束时间 | 组织名称 | 卷号ID | 操作工人 | 报工人 | 检验 | 来料厚度 | 来料长度 | 来料宽度 | 是否分卷 | 原卷号 | 工单要求 | 是否成品 | 检验结果 | 不良现象 | 入库审核
覆膜 | 07001 | JG1224050038-11 | JG1224050038-1 | JF5 | 九天覆膜-9 | 合格 | 甲 | 倪志宏,张文兵 | 6553 | 1816 | 0.2771 | 3000 | 0.19 | 710 | / |  | 30110014 | 铬钝化卷 | 0.1-SPCC | 30312002 | 双面钢塑复合卷 | 0.19-SPCC | 明绿改性膜-1 | 10 | MO000615 | MO000615-014-01 | FM001 | 覆膜 | 6553 | 2024-06-03 | 2024-06-03 | 2 | 2024-07-03 23:41:29 | 2024-07-04 00:35:31 | 江苏九天光电科技有限公司 |  | 5742 |  | 1 | 0.1 | 0 | 710 | 1 | JG1224050038-11 | 中天卷料，米数3000-3500米，尾部除膜 | 1 | 4 |  | 1
覆膜 | 07001 | JG1224050038-12 | JG1224050038-1 | JF5 | 九天覆膜-9 | 合格 | 甲 | 倪志宏,张文兵 | 6553 | 1852 | 0.2826 | 3050 | 0.19 | 710 | / |  | 30110014 | 铬钝化卷 | 0.1-SPCC | 30312002 | 双面钢塑复合卷 | 0.19-SPCC | 明绿改性膜-1 | 10 | MO000615 | MO000615-014-02 | FM001 | 覆膜 | 6553 | 2024-06-03 | 2024-06-03 | 2 | 2024-07-03 23:41:29 | 2024-07-04 00:35:31 | 江苏九天光电科技有限公司 |  | 5742 |  | 1 | 0.1 | 0 | 710 | 1 | JG1224050038-12 | 中天卷料，米数3000-3500米，尾部除膜 | 1 | 4 |  | 1
覆膜 | 07001 | JG1224050038-13 | JG1224050038-1 | JF5 | 九天覆膜-9 | 合格 | 甲 | 倪志宏,张文兵 | 6553 | 1824 | 0.2783 | 3000 | 0.19 | 710 | / | K孔洞(2720,米操作侧7公分处1个 大小0.35平方毫米) | 30110014 | 铬钝化卷 | 0.1-SPCC | 30312002 | 双面钢塑复合卷 | 0.19-SPCC | 明绿改性膜-1 | 10 | MO000615 | MO000615-014-03 | FM001 | 覆膜 | 6553 | 2024-06-03 | 2024-06-03 | 2 | 2024-07-03 23:41:29 | 2024-07-04 00:35:31 | 江苏九天光电科技有限公司 |  | 5742 |  | 1 | 0.1 | 0 | 710 | 1 | JG1224050038-13 | 中天卷料，米数3000-3500米，尾部除膜 | 1 | 2 | K孔洞(2720,米操作侧7公分处1个 大小0.35平方毫米) | 1
覆膜 | 07001 | JG1224050038-14 | JG1224050038-1 | JF5 | 九天覆膜-9 | 合格 | 甲 | 倪志宏,张文兵 | 6553 | 1842 | 0.2811 | 3030 | 0.19 | 710 | / | K孔洞(680米操作侧7公分处1个 大小0.71平方毫米，2250米操作侧10公分处1个 大小0.62平方毫米) | 30110014 | 铬钝化卷 | 0.1-SPCC | 30312002 | 双面钢塑复合卷 | 0.19-SPCC | 明绿改性膜-1 | 10 | MO000615 | MO000615-014-04 | FM001 | 覆膜 | 6553 | 2024-06-03 | 2024-06-03 | 2 | 2024-07-03 23:41:29 | 2024-07-04 00:35:31 | 江苏九天光电科技有限公司 |  | 5742 |  | 1 | 0.1 | 0 | 710 | 1 | JG1224050038-14 | 中天卷料，米数3000-3500米，尾部除膜 | 1 | 2 | K孔洞(680米操作侧7公分处1个 大小0.71平方毫米，2250米操作侧10公分处1个 大小0.62平方毫米) | 1
覆膜 | 07001 | JG12240600951 | JG1224060095 | JF3 | 九天覆膜-5 | 合格 | 甲 | 成防萍,徐刚 | 4867 | 3478 | 0.7146 | 4550 | 0.25 | 610 | / |  | 30110011 | 铬钝化卷 | 0.15-SPCC | 30312017 | 双面钢塑复合卷 | 0.25-SPCC | 明绿改性膜-2 | 10 | MO000793 | MO000793-011-01 | FM001 | 覆膜模板 | 4867 | 2024-06-18 | 2024-06-18 | 2 | 2024-07-04 18:54:30 | 2024-07-04 18:59:10 | 江苏九天光电科技有限公司 |  | 5728 |  | 1 | 0.15 | 0 | 610 | 1 | JG12240600951 |  | 1 | 4 |  | 1
覆膜 | 07001 | JG12240600952 | JG1224060095 | JF3 | 九天覆膜-5 | 合格 | 甲 | 成防萍,徐刚 | 4867 | 1750 | 0.3596 | 2330 | 0.25 | 610 | / | 内400米传动侧收卷鼓包，翘边，收卷不齐,振纹(尾部500米振纹重。) | 30110011 | 铬钝化卷 | 0.15-SPCC | 30312017 | 双面钢塑复合卷 | 0.25-SPCC | 明绿改性膜-2 | 10 | MO000793 | MO000793-011-02 | FM001 | 覆膜模板 | 4867 | 2024-06-18 | 2024-06-18 | 2 | 2024-07-04 18:54:30 | 2024-07-04 18:59:10 | 江苏九天光电科技有限公司 |  | 5728 |  | 1 | 0.15 | 0 | 610 | 1 | JG12240600952 |  | 1 | 2 | S收卷不齐(内400米传动侧收卷鼓包，翘边，收卷不齐),Z振纹(尾部500米振纹重。) | 1
覆膜 | 07001 | JG12240600251 | JG1224060025 | JF3 | 九天覆膜-5 | 合格 | 甲 | 成防萍,徐刚 | 4555 | 2343 | 0.5144 | 3110 | 0.25 | 610 | / |  | 30110011 | 铬钝化卷 | 0.15-SPCC | 30312017 | 双面钢塑复合卷 | 0.25-SPCC | 明绿改性膜-1 | 10 | MO000793 | MO000793-015-01 | FM001 | 覆膜模板 | 4555 | 2024-06-18 | 2024-06-18 | 2 | 2024-07-04 16:58:28 | 2024-07-04 17:00:41 | 江苏九天光电科技有限公司 |  | 5728 |  | 1 | 0.15 | 0 | 610 | 1 | JG12240600251 |  | 1 | 4 |  | 1
覆膜 | 07001 | JG12240600252 | JG1224060025 | JF3 | 九天覆膜-5 | 合格 | 甲 | 成防萍,徐刚 | 4555 | 2395 | 0.5258 | 3190 | 0.25 | 610 | / |  | 30110011 | 铬钝化卷 | 0.15-SPCC | 30312017 | 双面钢塑复合卷 | 0.25-SPCC | 明绿改性膜-1 | 10 | MO000793 | MO000793-015-02 | FM001 | 覆膜模板 | 4555 | 2024-06-18 | 2024-06-18 | 2 | 2024-07-04 16:58:28 | 2024-07-04 17:00:41 | 江苏九天光电科技有限公司 |  | 5728 |  | 1 | 0.15 | 0 | 610 | 1 | JG12240600252 |  | 1 | 4 |  | 1
覆膜 | 07001 | JG12240600593 | JG12240600593 | JF3 | 九天覆膜-5 | 合格 | 甲 | 成防萍,徐新圣 | 1710 | 1829 | 1.0696 | 2350 | 0.25 | 610 | / | 传动侧边部轻微水锈斑 | 30110010 | 铬钝化卷 | 0.155-SPCC | 30312017 | 双面钢塑复合卷 | 0.25-SPCC | 明绿改性膜-2 | 10 | MO000869 | MO000869-001 | FM001 | 覆膜模板 | 1710 | 2024-06-21 | 2024-06-21 | 2 | 2024-07-04 18:00:55 | 2024-07-04 18:33:52 | 江苏九天光电科技有限公司 | 191642 | 5728 |  |  | 0.155 | 0 | 610 | 1 | JG12240600593 |  | 1 | 2 | X锈斑(传动侧边部轻微水锈斑) | 1
覆膜 | 07001 | JG12240600591 | JG12240600591 | JF3 | 九天覆膜-5 | 合格 | 甲 | 曹杰,成防萍 | 1626 | 1712 | 1.0529 | 2250 | 0.25 | 610 | / | Z振纹(尾部500米板面振纹重) | 30110010 | 铬钝化卷 | 0.155-SPCC | 30312017 | 双面钢塑复合卷 | 0.25-SPCC | 明绿改性膜-2 | 10 | MO000869 | MO000869-003 | FM001 | 覆膜模板 | 1626 | 2024-06-21 | 2024-06-21 | 2 | 2024-07-04 18:36:00 | 2024-07-04 18:43:50 | 江苏九天光电科技有限公司 | 191643 | 5728 |  |  | 0.155 | 0 | 610 | 1 | JG12240600591 |  | 1 | 2 | Z振纹(尾部500米板面振纹重) | 1
覆膜 | 07001 | JG12240601491 | JG1224060149 | JF3 | 九天覆膜-5 | 合格 | 甲 | 成防萍,徐刚 | 4893 | 3514 | 0.7182 | 4720 | 0.25 | 610 | / | 色差，辊印，振纹，白班，亮点 | 30110011 | 铬钝化卷 | 0.15-SPCC | 30312017 | 双面钢塑复合卷 | 0.25-SPCC | 明绿CJB膜-2 | 10 | MO000898 | MO000898-005-01 | FM001 | 覆膜模板 | 4893 | 2024-06-23 | 2024-06-23 | 2 | 2024-07-04 09:41:11 | 2024-07-04 17:21:11 | 江苏九天光电科技有限公司 |  | 5728 |  | 1 | 0.15 | 0 | 610 | 1 | JG12240601491 |  | 1 | 2 | Z振纹(色差，辊印，振纹，白班，亮点) | 1
覆膜 | 07001 | JG12240601492 | JG1224060149 | JF3 | 九天覆膜-5 | 合格 | 甲 | 成防萍,徐刚 | 4893 | 1762 | 0.3601 | 2370 | 0.25 | 610 | / |  | 30110011 | 铬钝化卷 | 0.15-SPCC | 30312017 | 双面钢塑复合卷 | 0.25-SPCC | 明绿CJB膜-2 | 10 | MO000898 | MO000898-005-02 | FM001 | 覆膜模板 | 4893 | 2024-06-23 | 2024-06-23 | 2 | 2024-07-04 09:41:11 | 2024-07-04 17:21:11 | 江苏九天光电科技有限公司 |  | 5728 |  | 1 | 0.15 | 0 | 610 | 1 | JG12240601492 |  | 1 | 4 |  | 1
覆膜 | 07001 | JG12240601581 | JG1224060158 | JF3 | 九天覆膜-5 | 合格 | 乙 | 何志宏,桑永辉 | 4921 | 3540 | 0.7194 | 4710 | 0.25 | 610 | / |  | 30110011 | 铬钝化卷 | 0.15-SPCC | 30312017 | 双面钢塑复合卷 | 0.25-SPCC | 明绿CJB膜-1 | 10 | MO000898 | MO000898-006-01 | FM001 | 覆膜模板 | 4921 | 2024-06-23 | 2024-06-23 | 2 | 2024-07-04 17:35:29 | 2024-07-04 17:38:12 | 江苏九天光电科技有限公司 |  | 5732 |  | 1 | 0.15 | 0 | 610 | 1 | JG12240601581 |  | 1 | 4 |  | 1
覆膜 | 07001 | JG12240601582 | JG1224060158 | JF3 | 九天覆膜-5 | 合格 | 乙 | 何志宏,桑永辉 | 4921 | 1766 | 0.3589 | 2380 | 0.25 | 610 | / | 传动侧锈斑2公分 | 30110011 | 铬钝化卷 | 0.15-SPCC | 30312017 | 双面钢塑复合卷 | 0.25-SPCC | 明绿CJB膜-1 | 10 | MO000898 | MO000898-006-02 | FM001 | 覆膜模板 | 4921 | 2024-06-23 | 2024-06-23 | 2 | 2024-07-04 17:35:29 | 2024-07-04 17:38:12 | 江苏九天光电科技有限公司 |  | 5732 |  | 1 | 0.15 | 0 | 610 | 1 | JG12240601582 |  | 1 | 2 | X锈斑(传动侧锈斑2公分) | 1
覆膜 | 07001 | JG12240601511 | JG1224060151 | JF3 | 九天覆膜-5 | 合格 | 乙 | 桑永辉,何志宏 | 6501 | 3492 | 0.5371 | 4550 | 0.25 | 610 | / |  | 30110011 | 铬钝化卷 | 0.15-SPCC | 30312017 | 双面钢塑复合卷 | 0.25-SPCC | 明绿改性膜-2 | 10 | MO000898 | MO000898-017-01 | FM001 | 覆膜模板 | 6501 | 2024-06-23 | 2024-06-23 | 2 | 2024-06-28 06:47:20 | 2024-07-04 17:13:24 | 江苏九天光电科技有限公司 |  | 5732 |  | 1 | 0.15 | 0 | 610 | 1 | JG12240601511 |  | 1 | 4 |  | 1
覆膜 | 07001 | JG12240600301 | JG12240600301 | JF3 | 九天覆膜-5 | 合格 | 甲 | 成防萍,徐刚 | 1509 | 1619 | 1.0729 | 2120 | 0.25 | 610 | / |  | 30110011 | 铬钝化卷 | 0.15-SPCC | 30312017 | 双面钢塑复合卷 | 0.25-SPCC | 明绿改性膜-2 | 10 | MO000932 | MO000932-006 | FM001 | 覆膜模板 | 1509 | 2024-06-24 | 2024-06-24 | 2 | 2024-07-04 16:57:24 | 2024-07-04 18:13:49 | 江苏九天光电科技有限公司 | 192957 | 5728 |  |  | 0.15 | 0 | 610 | 1 | JG12240600301 |  | 1 | 4 |  | 1
覆膜 | 07001 | JG12240601751 | JG1224060175 | JF5 | 九天覆膜-9 | 合格 | 甲 | 徐刚,张文兵 | 7643 | 4110 | 0.5377 | 4700 | 0.25 | 710 | / |  | 30110011 | 铬钝化卷 | 0.15-SPCC | 30312017 | 双面钢塑复合卷 | 0.25-SPCC | 明绿CJB膜-1 | 10 | MO000954 | MO000954-001-01 | FM001 | 覆膜模板 | 7643 | 2024-06-25 | 2024-06-25 | 2 | 2024-07-04 17:01:40 | 2024-07-04 17:05:36 | 江苏九天光电科技有限公司 |  | 5749 |  | 1 | 0.15 | 0 | 710 | 1 | JG12240601751 |  | 1 | 4 |  | 1
覆膜 | 07001 | JG12240601752 | JG1224060175 | JF5 | 九天覆膜-9 | 合格 | 甲 | 徐刚,张文兵 | 7643 | 2062 | 0.2698 | 2360 | 0.25 | 710 | / |  | 30110011 | 铬钝化卷 | 0.15-SPCC | 30312017 | 双面钢塑复合卷 | 0.25-SPCC | 明绿CJB膜-1 | 10 | MO000954 | MO000954-001-02 | FM001 | 覆膜模板 | 7643 | 2024-06-25 | 2024-06-25 | 2 | 2024-07-04 17:01:40 | 2024-07-04 17:05:36 | 江苏九天光电科技有限公司 |  | 5749 |  | 1 | 0.15 | 0 | 710 | 1 | JG12240601752 |  | 1 | 4 |  | 1
覆膜 | 07001 | JG12240601753 | JG1224060175 | JF5 | 九天覆膜-9 | 合格 | 甲 | 徐刚,张文兵 | 7643 | 2048 | 0.268 | 2320 | 0.25 | 710 | / |  | 30110011 | 铬钝化卷 | 0.15-SPCC | 30312017 | 双面钢塑复合卷 | 0.25-SPCC | 明绿CJB膜-1 | 10 | MO000954 | MO000954-001-03 | FM001 | 覆膜模板 | 7643 | 2024-06-25 | 2024-06-25 | 2 | 2024-07-04 17:01:40 | 2024-07-04 17:05:36 | 江苏九天光电科技有限公司 |  | 5749 |  | 1 | 0.15 | 0 | 710 | 1 | JG12240601753 |  | 1 | 4 |  | 1
覆膜 | 07001 | JG12240601871 | JG1224060187 | JF5 | 九天覆膜-9 | 合格 | 甲 | 倪志宏,徐刚,张文兵 | 7627 | 4100 | 0.5376 | 4680 | 0.25 | 710 | / |  | 30110011 | 铬钝化卷 | 0.15-SPCC | 30312017 | 双面钢塑复合卷 | 0.25-SPCC | 明绿CJB膜-1 | 10 | MO000954 | MO000954-003-01 | FM001 | 覆膜模板 | 7627 | 2024-06-25 | 2024-06-25 | 2 | 2024-07-01 02:21:55 | 2024-07-04 16:12:39 | 江苏九天光电科技有限公司 |  | 5754 |  | 1 | 0.15 | 0 | 710 | 1 | JG12240601871 |  | 1 | 4 |  | 1
覆膜 | 07001 | JG12240601872 | JG1224060187 | JF5 | 九天覆膜-9 | 合格 | 甲 | 倪志宏,徐刚,张文兵 | 7627 | 2053 | 0.2692 | 2350 | 0.25 | 710 | / |  | 30110011 | 铬钝化卷 | 0.15-SPCC | 30312017 | 双面钢塑复合卷 | 0.25-SPCC | 明绿CJB膜-1 | 10 | MO000954 | MO000954-003-02 | FM001 | 覆膜模板 | 7627 | 2024-06-25 | 2024-06-25 | 2 | 2024-07-01 02:21:55 | 2024-07-04 16:12:39 | 江苏九天光电科技有限公司 |  | 5754 |  | 1 | 0.15 | 0 | 710 | 1 | JG12240601872 |  | 1 | 4 |  | 1
覆膜 | 07001 | JG12240601873 | JG1224060187 | JF5 | 九天覆膜-9 | 合格 | 甲 | 倪志宏,徐刚,张文兵 | 7627 | 2053 | 0.2692 | 2340 | 0.25 | 710 | / | 操边粘钢折印 | 30110011 | 铬钝化卷 | 0.15-SPCC | 30312017 | 双面钢塑复合卷 | 0.25-SPCC | 明绿CJB膜-1 | 10 | MO000954 | MO000954-003-03 | FM001 | 覆膜模板 | 7627 | 2024-06-25 | 2024-06-25 | 2 | 2024-07-01 02:21:55 | 2024-07-04 16:12:39 | 江苏九天光电科技有限公司 |  | 5754 |  | 1 | 0.15 | 0 | 710 | 1 | JG12240601873 |  | 1 | 4 |  | 1
覆膜 | 07001 | JG12240601761 | JG1224060176 | JF5 | 九天覆膜-9 | 合格 | 甲 | 徐刚,张文兵 | 7659 | 4122 | 0.5382 | 4700 | 0.25 | 710 | / |  | 30110011 | 铬钝化卷 | 0.15-SPCC | 30312017 | 双面钢塑复合卷 | 0.25-SPCC | 明绿CJB膜-1 | 10 | MO000974 | MO000974-001-01 | FM001 | 覆膜模板 | 7659 | 2024-06-26 | 2024-06-26 | 2 | 2024-07-03 23:17:59 | 2024-07-03 23:19:06 | 江苏九天光电科技有限公司 |  | 5728 |  | 1 | 0.15 | 9440 | 710 | 1 | JG12240601761 |  | 1 | 4 |  | 1
覆膜 | 07001 | JG12240601762 | JG1224060176 | JF5 | 九天覆膜-9 | 合格 | 甲 | 徐刚,张文兵 | 7659 | 4116 | 0.5374 | 4680 | 0.25 | 710 | / |  | 30110011 | 铬钝化卷 | 0.15-SPCC | 30312017 | 双面钢塑复合卷 | 0.25-SPCC | 明绿CJB膜-1 | 10 | MO000974 | MO000974-001-02 | FM001 | 覆膜模板 | 7659 | 2024-06-26 | 2024-06-26 | 2 | 2024-07-03 23:17:59 | 2024-07-03 23:19:06 | 江苏九天光电科技有限公司 |  | 5728 |  | 1 | 0.15 | 9440 | 710 | 1 | JG12240601762 |  | 1 | 4 |  | 1
覆膜 | 07001 | JG12240403832 | JG12240403832 | JF4 | 九天覆膜-8 | 合格 | 甲 | 成防萍,徐刚 | 3059 | 3382 | 1.1056 | 4350 | 0.25 | 610 | / | 发黄，振纹，色差条印 | 30110011 | 铬钝化卷 | 0.15-SPCC | 30312017 | 双面钢塑复合卷 | 0.25-SPCC | 明绿改性膜-2 | 10 | MO000979 | MO000979-001 | FM001 | 覆膜模板 | 3059 | 2024-06-26 | 2024-06-26 | 2 | 2024-07-04 18:15:14 | 2024-07-04 18:25:31 | 江苏九天光电科技有限公司 | 193916 | 5728 |  |  | 0.15 | 0 | 610 | 1 | JG12240403832 |  | 1 | 2 |  | 1
覆膜 | 07001 | JG122405503311 | JG12240550331 | JF5 | 九天覆膜-9 | 合格 | 甲 | 倪志宏,张文兵 | 7715 | 2858 | 0.3704 | 4600 | 0.165 | 760 | / |  | 30110014 | 铬钝化卷 | 0.1-SPCC | 30312001 | 双面钢塑复合卷 | 0.165-SPCC | 明绿改性膜-1 | 10 | MO001003 | MO001003-001-01 | FM001 | 覆膜模板 | 7715 | 2024-06-27 | 2024-06-27 | 2 | 2024-07-03 22:19:08 | 2024-07-03 22:22:00 | 江苏九天光电科技有限公司 |  | 5742 |  | 1 | 0.1 | 13500 | 760 | 1 | JG122405503311 |  | 1 | 4 |  | 1
覆膜 | 07001 | JG122405503312 | JG12240550331 | JF5 | 九天覆膜-9 | 合格 | 甲 | 倪志宏,张文兵 | 7715 | 2788 | 0.3614 | 4500 | 0.165 | 760 | / |  | 30110014 | 铬钝化卷 | 0.1-SPCC | 30312001 | 双面钢塑复合卷 | 0.165-SPCC | 明绿改性膜-1 | 10 | MO001003 | MO001003-001-02 | FM001 | 覆膜模板 | 7715 | 2024-06-27 | 2024-06-27 | 2 | 2024-07-03 22:19:08 | 2024-07-03 22:22:00 | 江苏九天光电科技有限公司 |  | 5742 |  | 1 | 0.1 | 13500 | 760 | 1 | JG122405503312 |  | 1 | 4 |  | 1
覆膜 | 07001 | JG122405503313 | JG12240550331 | JF5 | 九天覆膜-9 | 合格 | 甲 | 倪志宏,张文兵 | 7715 | 2708 | 0.351 | 4370 | 0.165 | 760 | / | K孔洞(3370米操作侧v18gf处1个 大小2.48平方毫米) | 30110014 | 铬钝化卷 | 0.1-SPCC | 30312001 | 双面钢塑复合卷 | 0.165-SPCC | 明绿改性膜-1 | 10 | MO001003 | MO001003-001-03 | FM001 | 覆膜模板 | 7715 | 2024-06-27 | 2024-06-27 | 2 | 2024-07-03 22:19:08 | 2024-07-03 22:22:00 | 江苏九天光电科技有限公司 |  | 5742 |  | 1 | 0.1 | 13500 | 760 | 1 | JG122405503313 |  | 1 | 2 | K孔洞(3370米操作侧v18gf处1个 大小2.48平方毫米) | 1
覆膜 | 07001 | JG122406001421 | JG12240600142 | JF5 | 九天覆膜-9 | 合格 | 乙 | 黄宏涛,桑永辉,李其华 | 7613 | 4180 | 0.5491 | 4750 | 0.25 | 710 | / | 两侧有5毫米缺口,2385-2395米内停机印板面有气泡作废，已夹纸) | 30110011 | 铬钝化卷 | 0.15-SPCC | 30312017 | 双面钢塑复合卷 | 0.25-SPCC | 明绿CJB膜-1 | 10 | MO001007 | MO001007-001-01 | FM001 | 覆膜模板 | 7613 | 2024-06-27 | 2024-06-27 | 2 | 2024-07-04 15:36:31 | 2024-07-04 15:46:06 | 江苏九天光电科技有限公司 |  | 5744 |  | 1 | 0.15 | 0 | 710 | 1 | JG122406001421 |  | 1 | 2 | Q缺口(两侧有5毫米缺口),M膜破(2385-2395米内停机板面有气泡作废，已夹纸) | 1
覆膜 | 07001 | JG122406001422 | JG12240600142 | JF5 | 九天覆膜-9 | 合格 | 乙 | 黄宏涛,桑永辉,李其华 | 7613 | 4022 | 0.5283 | 4610 | 0.25 | 710 | / | 尾部50米内因来料滑桶严重导致两侧间断露白3公分,来料两侧有5毫米缺口 | 30110011 | 铬钝化卷 | 0.15-SPCC | 30312017 | 双面钢塑复合卷 | 0.25-SPCC | 明绿CJB膜-1 | 10 | MO001007 | MO001007-001-02 | FM001 | 覆膜模板 | 7613 | 2024-06-27 | 2024-06-27 | 2 | 2024-07-04 15:36:31 | 2024-07-04 15:46:06 | 江苏九天光电科技有限公司 |  | 5744 |  | 1 | 0.15 | 0 | 710 | 1 | JG122406001422 |  | 1 | 2 | L露白(尾部50米内因来料滑桶严重导致两侧间断露白3公分),Q缺口(来料两侧有5毫米缺口) | 1
覆膜 | 07001 | JG12240602031 | JG1224060203 | JF5 | 九天覆膜-9 | 合格 | 乙 | 桑永辉,黄宏涛 | 7673 | 4140 | 0.5396 | 4700 | 0.25 | 710 | / | Q起筋(4000米处下膜33-55cm膜起筋，上膜20-40cm膜起筋大塑粒子，上下膜起筋重) | 30110011 | 铬钝化卷 | 0.15-SPCC | 30312017 | 双面钢塑复合卷 | 0.25-SPCC | 明绿CJB膜-1 | 10 | MO001007 | MO001007-005-01 | FM001 | 覆膜模板 | 7673 | 2024-06-27 | 2024-06-27 | 2 | 2024-07-03 23:50:45 | 2024-07-03 23:54:29 | 江苏九天光电科技有限公司 |  | 5728 |  | 1 | 0.15 | 0 | 710 | 1 | JG12240602031 |  | 1 | 2 | Q起筋(4000米处大塑粒子，上下膜起筋重) | 1
覆膜 | 07001 | JG12240602032 | JG1224060203 | JF5 | 九天覆膜-9 | 合格 | 乙 | 桑永辉,黄宏涛 | 7673 | 4142 | 0.5398 | 4700 | 0.25 | 710 | / |  | 30110011 | 铬钝化卷 | 0.15-SPCC | 30312017 | 双面钢塑复合卷 | 0.25-SPCC | 明绿CJB膜-1 | 10 | MO001007 | MO001007-005-02 | FM001 | 覆膜模板 | 7673 | 2024-06-27 | 2024-06-27 | 2 | 2024-07-03 23:50:45 | 2024-07-03 23:54:29 | 江苏九天光电科技有限公司 |  | 5728 |  | 1 | 0.15 | 0 | 710 | 1 | JG12240602032 |  | 1 | 4 |  | 1
覆膜 | 07001 | JG00240600481 | JG0024060048 | JF3 | 九天覆膜-5 | 合格 | 甲 | 成防萍,徐刚 | 6531 | 3498 | 0.5356 | 4620 | 0.25 | 610 | / | L亮斑(undefined) | 30110011 | 铬钝化卷 | 0.15-SPCC | 30312017 | 双面钢塑复合卷 | 0.25-SPCC | 明绿CJB膜-1 | 10 | MO001074 | MO001074-002-01 | FM001 | 覆膜模板 | 6531 | 2024-07-01 | 2024-07-01 | 2 | 2024-07-03 22:56:19 | 2024-07-03 22:57:55 | 江苏九天光电科技有限公司 |  | 5728 |  | 1 | 0.15 | 9340 | 610 | 1 | JG00240600481 |  | 1 | 2 | L亮斑(undefined) | 1
覆膜 | 07001 | JG00240600482 | JG0024060048 | JF3 | 九天覆膜-5 | 合格 | 甲 | 成防萍,徐刚 | 6531 | 3536 | 0.5414 | 4680 | 0.25 | 610 | / |  | 30110011 | 铬钝化卷 | 0.15-SPCC | 30312017 | 双面钢塑复合卷 | 0.25-SPCC | 明绿CJB膜-1 | 10 | MO001074 | MO001074-002-02 | FM001 | 覆膜模板 | 6531 | 2024-07-01 | 2024-07-01 | 2 | 2024-07-03 22:56:19 | 2024-07-03 22:57:55 | 江苏九天光电科技有限公司 |  | 5728 |  | 1 | 0.15 | 9340 | 610 | 1 | JG00240600482 |  | 1 | 4 |  | 1
覆膜 | 07001 | JG00240600291 | JG0024060029 | JF3 | 九天覆膜-5 | 合格 | 甲 | 成防萍,徐刚 | 5065 | 1820 | 0.3593 | 2360 | 0.25 | 610 | / | S色差条印(白斑重，辊印，轻振纹，亮斑),Z撞伤(内300米操边部撞伤约5-6毫米，) | 30110011 | 铬钝化卷 | 0.15-SPCC | 30312017 | 双面钢塑复合卷 | 0.25-SPCC | 明绿CJB膜-1 | 10 | MO001074 | MO001074-003-01 | FM001 | 覆膜模板 | 5065 | 2024-07-01 | 2024-07-01 | 2 | 2024-07-03 22:59:46 | 2024-07-03 23:05:28 | 江苏九天光电科技有限公司 |  | 5728 |  | 1 | 0.15 | 7090 | 610 | 1 | JG00240600291 |  | 1 | 2 | S色差条印(白斑重，辊印，轻振纹，亮斑),Z撞伤(内300米操边部撞伤约5-6毫米，) | 1
覆膜 | 07001 | JG00240600292 | JG0024060029 | JF3 | 九天覆膜-5 | 合格 | 甲 | 成防萍,徐刚 | 5065 | 1806 | 0.3566 | 2340 | 0.25 | 610 | / | S色差条印(辊印，白斑重，辊印，轻振纹，亮斑) | 30110011 | 铬钝化卷 | 0.15-SPCC | 30312017 | 双面钢塑复合卷 | 0.25-SPCC | 明绿CJB膜-1 | 10 | MO001074 | MO001074-003-02 | FM001 | 覆膜模板 | 5065 | 2024-07-01 | 2024-07-01 | 2 | 2024-07-03 22:59:46 | 2024-07-03 23:05:28 | 江苏九天光电科技有限公司 |  | 5728 |  | 1 | 0.15 | 7090 | 610 | 1 | JG00240600292 |  | 1 | 2 | S色差条印(辊印，白斑重，辊印，轻振纹，亮斑) | 1
覆膜 | 07001 | JG00240600293 | JG0024060029 | JF3 | 九天覆膜-5 | 合格 | 甲 | 成防萍,徐刚 | 5065 | 1818 | 0.3589 | 2360 | 0.25 | 610 | / | S色差条印(辊印，白斑重，辊印，轻振纹，亮斑) | 30110011 | 铬钝化卷 | 0.15-SPCC | 30312017 | 双面钢塑复合卷 | 0.25-SPCC | 明绿CJB膜-1 | 10 | MO001074 | MO001074-003-03 | FM001 | 覆膜模板 | 5065 | 2024-07-01 | 2024-07-01 | 2 | 2024-07-03 22:59:46 | 2024-07-03 23:05:28 | 江苏九天光电科技有限公司 |  | 5728 |  | 1 | 0.15 | 7090 | 610 | 1 | JG00240600293 |  | 1 | 2 | S色差条印(辊印，白斑重，辊印，轻振纹，亮斑) | 1
覆膜 | 07001 | JG00240600361 | JG0024060036 | JF3 | 九天覆膜-5 | 合格 | 甲 | 成防萍,徐刚 | 6571 | 1868 | 0.2843 | 2360 | 0.25 | 610 | / |  | 30110011 | 铬钝化卷 | 0.15-SPCC | 30312017 | 双面钢塑复合卷 | 0.25-SPCC | 明绿CJB膜-1 | 10 | MO001074 | MO001074-006-01 | FM001 | 覆膜模板 | 6571 | 2024-07-01 | 2024-07-01 | 2 | 2024-07-03 21:57:00 | 2024-07-03 22:01:04 | 江苏九天光电科技有限公司 |  | 5728 |  | 1 | 0.15 | 9330 | 610 | 1 | JG00240600361 |  | 1 | 4 |  | 1
覆膜 | 07001 | JG00240600362 | JG0024060036 | JF3 | 九天覆膜-5 | 合格 | 甲 | 成防萍,徐刚 | 6571 | 1700 | 0.2587 | 2300 | 0.25 | 610 | / |  | 30110011 | 铬钝化卷 | 0.15-SPCC | 30312017 | 双面钢塑复合卷 | 0.25-SPCC | 明绿CJB膜-1 | 10 | MO001074 | MO001074-006-02 | FM001 | 覆膜模板 | 6571 | 2024-07-01 | 2024-07-01 | 2 | 2024-07-03 21:57:00 | 2024-07-03 22:01:04 | 江苏九天光电科技有限公司 |  | 5728 |  | 1 | 0.15 | 9330 | 610 | 1 | JG00240600362 |  | 1 | 4 |  | 1
覆膜 | 07001 | JG00240600363 | JG0024060036 | JF3 | 九天覆膜-5 | 合格 | 甲 | 成防萍,徐刚 | 6571 | 3534 | 0.5378 | 4640 | 0.25 | 610 | / |  | 30110011 | 铬钝化卷 | 0.15-SPCC | 30312017 | 双面钢塑复合卷 | 0.25-SPCC | 明绿CJB膜-1 | 10 | MO001074 | MO001074-006-03 | FM001 | 覆膜模板 | 6571 | 2024-07-01 | 2024-07-01 | 2 | 2024-07-03 21:57:00 | 2024-07-03 22:01:04 | 江苏九天光电科技有限公司 |  | 5728 |  | 1 | 0.15 | 9330 | 610 | 1 | JG00240600363 |  | 1 | 4 |  | 1
覆膜 | 07001 | JG00240600051 | JG0024060005 | JF3 | 九天覆膜-5 | 合格 | 甲 | 成防萍,徐刚 | 4977 | 1774 | 0.3564 | 2360 | 0.25 | 610 | / |  | 30110011 | 铬钝化卷 | 0.15-SPCC | 30312017 | 双面钢塑复合卷 | 0.25-SPCC | 明绿CJB膜-1 | 10 | MO001074 | MO001074-010-01 | FM001 | 覆膜模板 | 4977 | 2024-07-01 | 2024-07-01 | 2 | 2024-07-03 22:33:44 | 2024-07-03 22:35:45 | 江苏九天光电科技有限公司 |  | 5728 |  | 1 | 0.15 | 7110 | 610 | 1 | JG00240600051 |  | 1 | 4 |  | 1
覆膜 | 07001 | JG00240600052 | JG0024060005 | JF3 | 九天覆膜-5 | 合格 | 甲 | 成防萍,徐刚 | 4977 | 1782 | 0.358 | 2360 | 0.25 | 610 | / |  | 30110011 | 铬钝化卷 | 0.15-SPCC | 30312017 | 双面钢塑复合卷 | 0.25-SPCC | 明绿CJB膜-1 | 10 | MO001074 | MO001074-010-02 | FM001 | 覆膜模板 | 4977 | 2024-07-01 | 2024-07-01 | 2 | 2024-07-03 22:33:44 | 2024-07-03 22:35:45 | 江苏九天光电科技有限公司 |  | 5728 |  | 1 | 0.15 | 7110 | 610 | 1 | JG00240600052 |  | 1 | 4 |  | 1
覆膜 | 07001 | JG00240600053 | JG0024060005 | JF3 | 九天覆膜-5 | 合格 | 甲 | 成防萍,徐刚 | 4977 | 1784 | 0.3584 | 2370 | 0.25 | 610 | / |  | 30110011 | 铬钝化卷 | 0.15-SPCC | 30312017 | 双面钢塑复合卷 | 0.25-SPCC | 明绿CJB膜-1 | 10 | MO001074 | MO001074-010-03 | FM001 | 覆膜模板 | 4977 | 2024-07-01 | 2024-07-01 | 2 | 2024-07-03 22:33:44 | 2024-07-03 22:35:45 | 江苏九天光电科技有限公司 |  | 5728 |  | 1 | 0.15 | 7110 | 610 | 1 | JG00240600053 |  | 1 | 4 |  | 1
覆膜 | 07001 | JG00240600101 | JG0024060010 | JF3 | 九天覆膜-5 | 合格 | 甲 | 成防萍,徐刚 | 4975 | 1768 | 0.3554 | 2320 | 0.25 | 610 | / | 2210米上表面中间碎膜2公分大，整卷操边规律性亮斑1.5公分大 | 30110011 | 铬钝化卷 | 0.15-SPCC | 30312017 | 双面钢塑复合卷 | 0.25-SPCC | 明绿CJB膜-1 | 10 | MO001074 | MO001074-012-01 | FM001 | 覆膜模板 | 4975 | 2024-07-01 | 2024-07-01 | 2 | 2024-07-04 17:38:50 | 2024-07-04 17:46:30 | 江苏九天光电科技有限公司 |  | 5728 |  | 1 | 0.15 | 7050 | 610 | 1 | JG00240600101 |  | 1 | 2 | M膜破(2210米上表面中间碎膜2公分大),L亮斑(整卷操边规律性亮斑1.5公分大) | 1
覆膜 | 07001 | JG00240600102 | JG0024060010 | JF3 | 九天覆膜-5 | 合格 | 甲 | 成防萍,徐刚 | 4975 | 3542 | 0.712 | 4630 | 0.25 | 610 | / | 整卷操边规律性亮斑1.5公分大，条印，色差，白斑。 | 30110011 | 铬钝化卷 | 0.15-SPCC | 30312017 | 双面钢塑复合卷 | 0.25-SPCC | 明绿CJB膜-1 | 10 | MO001074 | MO001074-012-02 | FM001 | 覆膜模板 | 4975 | 2024-07-01 | 2024-07-01 | 2 | 2024-07-04 17:38:50 | 2024-07-04 17:46:30 | 江苏九天光电科技有限公司 |  | 5728 |  | 1 | 0.15 | 7050 | 610 | 1 | JG00240600102 |  | 1 | 2 | L亮斑(整卷操边规律性亮斑1.5公分大，条印，色差，白班。) | 1
覆膜 | 07001 | JG00240600581 | JG0024060058 | JF3 | 九天覆膜-5 | 合格 | 甲 | 徐刚,成防萍 | 4953 | 1780 | 0.3594 | 2380 | 0.25 | 610 | / |  | 30110011 | 铬钝化卷 | 0.15-SPCC | 30312017 | 双面钢塑复合卷 | 0.25-SPCC | 明绿CJB膜-1 | 10 | MO001074 | MO001074-014-01 | FM001 | 覆膜模板 | 4953 | 2024-07-01 | 2024-07-01 | 2 | 2024-07-03 22:13:57 | 2024-07-03 22:25:32 | 江苏九天光电科技有限公司 |  | 5728 |  | 1 | 0.15 | 7180 | 610 | 1 | JG00240600581 |  | 1 | 4 |  | 1
覆膜 | 07001 | JG00240600583 | JG0024060058 | JF3 | 九天覆膜-5 | 合格 | 甲 | 徐刚,成防萍 | 4953 | 1776 | 0.3586 | 2370 | 0.25 | 610 | / |  | 30110011 | 铬钝化卷 | 0.15-SPCC | 30312017 | 双面钢塑复合卷 | 0.25-SPCC | 明绿CJB膜-1 | 10 | MO001074 | MO001074-014-03 | FM001 | 覆膜模板 | 4953 | 2024-07-01 | 2024-07-01 | 2 | 2024-07-03 22:13:57 | 2024-07-03 22:25:32 | 江苏九天光电科技有限公司 |  | 5728 |  | 1 | 0.15 | 7180 | 610 | 1 | JG00240600583 |  | 1 | 4 |  | 1
覆膜 | 07001 | JG122405501221 | JG12240550122 | JF5 | 九天覆膜-9 | 合格 | 甲 | 倪志宏,张文兵 | 6672 | 1846 | 0.2767 | 3100 | 0.19 | 710 | / |  | 30110014 | 铬钝化卷 | 0.1-SPCC | 30312002 | 双面钢塑复合卷 | 0.19-SPCC | 明绿改性膜-1 | 10 | MO001104 | MO001104-001-01 | FM001 | 覆膜模板 | 6672 | 2024-07-02 | 2024-07-02 | 2 | 2024-07-03 18:46:31 | 2024-07-03 18:50:14 | 江苏九天光电科技有限公司 |  | 5742 |  | 1 | 0.1 | 0 | 710 | 1 | JG122405501221 |  | 1 | 4 |  | 1
覆膜 | 07001 | JG122405501222 | JG12240550122 | JF5 | 九天覆膜-9 | 合格 | 甲 | 倪志宏,张文兵 | 6672 | 1884 | 0.2824 | 3160 | 0.19 | 710 | / |  | 30110014 | 铬钝化卷 | 0.1-SPCC | 30312002 | 双面钢塑复合卷 | 0.19-SPCC | 明绿改性膜-1 | 10 | MO001104 | MO001104-001-02 | FM001 | 覆膜模板 | 6672 | 2024-07-02 | 2024-07-02 | 2 | 2024-07-03 18:46:31 | 2024-07-03 18:50:14 | 江苏九天光电科技有限公司 |  | 5742 |  | 1 | 0.1 | 0 | 710 | 1 | JG122405501222 |  | 1 | 4 |  | 1
覆膜 | 07001 | JG122405501223 | JG12240550122 | JF5 | 九天覆膜-9 | 合格 | 甲 | 倪志宏,张文兵 | 6672 | 1832 | 0.2746 | 3050 | 0.19 | 710 | / |  | 30110014 | 铬钝化卷 | 0.1-SPCC | 30312002 | 双面钢塑复合卷 | 0.19-SPCC | 明绿改性膜-1 | 10 | MO001104 | MO001104-001-03 | FM001 | 覆膜模板 | 6672 | 2024-07-02 | 2024-07-02 | 2 | 2024-07-03 18:46:31 | 2024-07-03 18:50:14 | 江苏九天光电科技有限公司 |  | 5742 |  | 1 | 0.1 | 0 | 710 | 1 | JG122405501223 |  | 1 | 4 |  | 1
覆膜 | 07001 | JG122405501224 | JG12240550122 | JF5 | 九天覆膜-9 | 合格 | 甲 | 倪志宏,张文兵 | 6672 | 1874 | 0.2809 | 3130 | 0.19 | 710 | / |  | 30110014 | 铬钝化卷 | 0.1-SPCC | 30312002 | 双面钢塑复合卷 | 0.19-SPCC | 明绿改性膜-1 | 10 | MO001104 | MO001104-001-04 | FM001 | 覆膜模板 | 6672 | 2024-07-02 | 2024-07-02 | 2 | 2024-07-03 18:46:31 | 2024-07-03 18:50:14 | 江苏九天光电科技有限公司 |  | 5742 |  | 1 | 0.1 | 0 | 710 | 1 | JG122405501224 |  | 1 | 4 |  | 1
覆膜 | 07001 | JG12240602131 | JG1224060213 | JF5 | 九天覆膜-9 | 合格 | 乙 | 黄宏涛,李其华 | 6563 | 1830 | 0.2788 | 3000 | 0.19 | 710 | / | 卷芯60米传边来料轻微顶伤凹印 | 30110014 | 铬钝化卷 | 0.1-SPCC | 30312002 | 双面钢塑复合卷 | 0.19-SPCC | 明绿改性膜-1 | 10 | MO001104 | MO001104-002-01 | FM001 | 覆膜模板 | 6563 | 2024-07-02 | 2024-07-02 | 2 | 2024-07-03 11:47:23 | 2024-07-03 15:14:35 | 江苏九天光电科技有限公司 |  | 5740 |  | 1 | 0.1 | 0 | 710 | 1 | JG12240602131 |  | 1 | 2 | D顶伤(卷芯60米传边来料轻微顶伤凹印) | 1
覆膜 | 07001 | JG12240602132 | JG1224060213 | JF5 | 九天覆膜-9 | 合格 | 乙 | 黄宏涛,李其华 | 6563 | 1824 | 0.2779 | 3000 | 0.19 | 710 | / | 尾部板面轻微折印 | 30110014 | 铬钝化卷 | 0.1-SPCC | 30312002 | 双面钢塑复合卷 | 0.19-SPCC | 明绿改性膜-1 | 10 | MO001104 | MO001104-002-02 | FM001 | 覆膜模板 | 6563 | 2024-07-02 | 2024-07-02 | 2 | 2024-07-03 11:47:23 | 2024-07-03 15:14:35 | 江苏九天光电科技有限公司 |  | 5740 |  | 1 | 0.1 | 0 | 710 | 1 | JG12240602132 |  | 1 | 2 | L拉伸折印(尾部板面轻微折印) | 1
覆膜 | 07001 | JG12240602133 | JG1224060213 | JF5 | 九天覆膜-9 | 合格 | 乙 | 黄宏涛,李其华 | 6563 | 1822 | 0.2776 | 3000 | 0.19 | 710 | / | (430米操作侧13.7公分处1个0.27平方毫米孔洞 | 30110014 | 铬钝化卷 | 0.1-SPCC | 30312002 | 双面钢塑复合卷 | 0.19-SPCC | 明绿改性膜-1 | 10 | MO001104 | MO001104-002-03 | FM001 | 覆膜模板 | 6563 | 2024-07-02 | 2024-07-02 | 2 | 2024-07-03 11:47:23 | 2024-07-03 15:14:35 | 江苏九天光电科技有限公司 |  | 5740 |  | 1 | 0.1 | 0 | 710 | 1 | JG12240602133 |  | 1 | 2 | K孔洞(430米操作侧13.7公分处1个0.27平方毫米孔洞) | 1
覆膜 | 07001 | JG12240602134 | JG1224060213 | JF5 | 九天覆膜-9 | 合格 | 乙 | 黄宏涛,李其华 | 6563 | 1850 | 0.2819 | 3030 | 0.19 | 710 | / |  | 30110014 | 铬钝化卷 | 0.1-SPCC | 30312002 | 双面钢塑复合卷 | 0.19-SPCC | 明绿改性膜-1 | 10 | MO001104 | MO001104-002-04 | FM001 | 覆膜模板 | 6563 | 2024-07-02 | 2024-07-02 | 2 | 2024-07-03 11:47:23 | 2024-07-03 15:14:35 | 江苏九天光电科技有限公司 |  | 5740 |  | 1 | 0.1 | 0 | 710 | 1 | JG12240602134 |  | 1 | 4 |  | 1
覆膜 | 07001 | JG122405500911 | JG12240550091 | JF5 | 九天覆膜-9 | 合格 | 乙 | 黄宏涛,李其华 | 7061 | 1982 | 0.2807 | 3260 | 0.19 | 710 | / |  | 30110014 | 铬钝化卷 | 0.1-SPCC | 30312002 | 双面钢塑复合卷 | 0.19-SPCC | 明绿改性膜-1 | 10 | MO001104 | MO001104-003-01 | FM001 | 覆膜模板 | 7061 | 2024-07-02 | 2024-07-02 | 2 | 2024-07-03 17:37:42 | 2024-07-03 19:46:53 | 江苏九天光电科技有限公司 |  | 5740 |  | 1 | 0.1 | 0 | 710 | 1 | JG122405500911 |  | 1 | 4 |  | 1
覆膜 | 07001 | JG122405500912 | JG12240550091 | JF5 | 九天覆膜-9 | 合格 | 乙 | 黄宏涛,李其华 | 7061 | 1958 | 0.2773 | 3220 | 0.19 | 710 | / |  | 30110014 | 铬钝化卷 | 0.1-SPCC | 30312002 | 双面钢塑复合卷 | 0.19-SPCC | 明绿改性膜-1 | 10 | MO001104 | MO001104-003-02 | FM001 | 覆膜模板 | 7061 | 2024-07-02 | 2024-07-02 | 2 | 2024-07-03 17:37:42 | 2024-07-03 19:46:53 | 江苏九天光电科技有限公司 |  | 5740 |  | 1 | 0.1 | 0 | 710 | 1 | JG122405500912 |  | 1 | 4 |  | 1
覆膜 | 07001 | JG122405500913 | JG12240550091 | JF5 | 九天覆膜-9 | 合格 | 乙 | 黄宏涛,李其华 | 7061 | 1976 | 0.2798 | 3260 | 0.19 | 710 | / |  | 30110014 | 铬钝化卷 | 0.1-SPCC | 30312002 | 双面钢塑复合卷 | 0.19-SPCC | 明绿改性膜-1 | 10 | MO001104 | MO001104-003-03 | FM001 | 覆膜模板 | 7061 | 2024-07-02 | 2024-07-02 | 2 | 2024-07-03 17:37:42 | 2024-07-03 19:46:53 | 江苏九天光电科技有限公司 |  | 5740 |  | 1 | 0.1 | 0 | 710 | 1 | JG122405500913 |  | 1 | 4 |  | 1
覆膜 | 07001 | JG122405500914 | JG12240550091 | JF5 | 九天覆膜-9 | 合格 | 乙 | 黄宏涛,李其华 | 7061 | 1940 | 0.2747 | 3200 | 0.19 | 710 | / |  | 30110014 | 铬钝化卷 | 0.1-SPCC | 30312002 | 双面钢塑复合卷 | 0.19-SPCC | 明绿改性膜-1 | 10 | MO001104 | MO001104-003-04 | FM001 | 覆膜模板 | 7061 | 2024-07-02 | 2024-07-02 | 2 | 2024-07-03 17:37:42 | 2024-07-03 19:46:53 | 江苏九天光电科技有限公司 |  | 5740 |  | 1 | 0.1 | 0 | 710 | 1 | JG122405500914 |  | 1 | 4 |  | 1
覆膜 | 07001 | JG12240602161 | JG1224060216 | JF5 | 九天覆膜-9 | 合格 | 乙 | 倪志宏,张文兵 | 6675 | 1846 | 0.2766 | 3000 | 0.19 | 710 | / | S水锈斑(轻微 ),H黄斑(轻微) | 30110014 | 铬钝化卷 | 0.1-SPCC | 30312002 | 双面钢塑复合卷 | 0.19-SPCC | 明绿改性膜-1 | 10 | MO001104 | MO001104-005-01 | FM001 | 覆膜模板 | 6675 | 2024-07-02 | 2024-07-02 | 2 | 2024-07-03 23:28:56 | 2024-07-03 23:35:44 | 江苏九天光电科技有限公司 |  | 5742 |  | 1 | 0.1 | 0 | 710 | 1 | JG12240602161 |  | 1 | 2 | S水锈斑(轻微 ),H黄斑(轻微) | 1
覆膜 | 07001 | JG12240602162 | JG1224060216 | JF5 | 九天覆膜-9 | 合格 | 甲 | 倪志宏,张文兵 | 6675 | 1844 | 0.2763 | 3000 | 0.19 | 710 | / |  | 30110014 | 铬钝化卷 | 0.1-SPCC | 30312002 | 双面钢塑复合卷 | 0.19-SPCC | 明绿改性膜-1 | 10 | MO001104 | MO001104-005-02 | FM001 | 覆膜模板 | 6675 | 2024-07-02 | 2024-07-02 | 2 | 2024-07-03 23:28:56 | 2024-07-03 23:35:44 | 江苏九天光电科技有限公司 |  | 5742 |  | 1 | 0.1 | 0 | 710 | 1 | JG12240602162 |  | 1 | 4 |  | 1
覆膜 | 07001 | JG12240602163 | JG1224060216 | JF5 | 九天覆膜-9 | 合格 | 甲 | 倪志宏,张文兵 | 6675 | 1842 | 0.276 | 3000 | 0.19 | 710 | / |  | 30110014 | 铬钝化卷 | 0.1-SPCC | 30312002 | 双面钢塑复合卷 | 0.19-SPCC | 明绿改性膜-1 | 10 | MO001104 | MO001104-005-03 | FM001 | 覆膜模板 | 6675 | 2024-07-02 | 2024-07-02 | 2 | 2024-07-03 23:28:56 | 2024-07-03 23:35:44 | 江苏九天光电科技有限公司 |  | 5742 |  | 1 | 0.1 | 0 | 710 | 1 | JG12240602163 |  | 1 | 4 |  | 1
覆膜 | 07001 | JG12240602164 | JG1224060216 | JF5 | 九天覆膜-9 | 合格 | 甲 | 倪志宏,张文兵 | 6675 | 1892 | 0.2834 | 3080 | 0.19 | 710 | / | Q起筋(2600米后上膜操作侧25-33公分处连续性膜起筋) | 30110014 | 铬钝化卷 | 0.1-SPCC | 30312002 | 双面钢塑复合卷 | 0.19-SPCC | 明绿改性膜-1 | 10 | MO001104 | MO001104-005-04 | FM001 | 覆膜模板 | 6675 | 2024-07-02 | 2024-07-02 | 2 | 2024-07-03 23:28:56 | 2024-07-03 23:35:44 | 江苏九天光电科技有限公司 |  | 5742 |  | 1 | 0.1 | 0 | 710 | 1 | JG12240602164 |  | 1 | 2 | Q起筋(2600米后上膜操作侧25-33公分处连续性膜起筋) | 1
覆膜 | 07001 | JG00240600181 | JG0024060018 | JF3 | 九天覆膜-5 | 合格 | 甲 | 成防萍,徐刚 | 5121 | 1836 | 0.3585 | 2370 | 0.25 | 610 | / |  | 30110010 | 铬钝化卷 | 0.155-SPCC | 30312017 | 双面钢塑复合卷 | 0.25-SPCC | 明绿CJB膜-1 | 10 | MO001118 | MO001118-001-01 | FM001 | 覆膜模板 | 5121 | 2024-07-02 | 2024-07-02 | 2 | 2024-07-03 22:28:00 | 2024-07-03 22:29:33 | 江苏九天光电科技有限公司 |  | 5728 |  | 1 | 0.155 | 0 | 610 | 1 | JG00240600181 |  | 1 | 4 |  | 1
覆膜 | 07001 | JG00240600182 | JG0024060018 | JF3 | 九天覆膜-5 | 合格 | 甲 | 成防萍,徐刚 | 5121 | 1836 | 0.3585 | 2360 | 0.25 | 610 | / |  | 30110010 | 铬钝化卷 | 0.155-SPCC | 30312017 | 双面钢塑复合卷 | 0.25-SPCC | 明绿CJB膜-1 | 10 | MO001118 | MO001118-001-02 | FM001 | 覆膜模板 | 5121 | 2024-07-02 | 2024-07-02 | 2 | 2024-07-03 22:28:00 | 2024-07-03 22:29:33 | 江苏九天光电科技有限公司 |  | 5728 |  | 1 | 0.155 | 0 | 610 | 1 | JG00240600182 |  | 1 | 4 |  | 1
覆膜 | 07001 | JG00240600183 | JG0024060018 | JF3 | 九天覆膜-5 | 合格 | 甲 | 成防萍,徐刚 | 5121 | 1836 | 0.3585 | 2370 | 0.25 | 610 | / |  | 30110010 | 铬钝化卷 | 0.155-SPCC | 30312017 | 双面钢塑复合卷 | 0.25-SPCC | 明绿CJB膜-1 | 10 | MO001118 | MO001118-001-03 | FM001 | 覆膜模板 | 5121 | 2024-07-02 | 2024-07-02 | 2 | 2024-07-03 22:28:00 | 2024-07-03 22:29:33 | 江苏九天光电科技有限公司 |  | 5728 |  | 1 | 0.155 | 0 | 610 | 1 | JG00240600183 |  | 1 | 4 |  | 1
覆膜 | 07001 | JG00240600381 | JG0024060038 | JF3 | 九天覆膜-5 | 合格 | 甲 | 成防萍,徐刚 | 4967 | 1786 | 0.3596 | 2380 | 0.25 | 610 | / | Q起筋(120米，160米上膜中部塑粒子未化开，造成膜起筋),S色差条印(白条印，辊印) | 30110011 | 铬钝化卷 | 0.15-SPCC | 30312017 | 双面钢塑复合卷 | 0.25-SPCC | 明绿CJB膜-1 | 10 | MO001118 | MO001118-002-01 | FM001 | 覆膜模板 | 4967 | 2024-07-02 | 2024-07-02 | 2 | 2024-07-03 06:02:35 | 2024-07-03 07:26:06 | 江苏九天光电科技有限公司 |  | 5728 |  | 1 | 0.15 | 0 | 610 | 1 | JG00240600381 |  | 1 | 2 | Q起筋(120米，160米上膜中部塑粒子未化开，造成膜起筋),S色差条印(白条印，辊印) | 1
覆膜 | 07001 | JG00240600382 | JG0024060038 | JF3 | 九天覆膜-5 | 合格 | 甲 | 成防萍,徐刚 | 4967 | 3564 | 0.7175 | 4750 | 0.25 | 610 | / | S色差(1240米下膜塑粒子未化开，约占整个板面，整卷白条印，色差，亮斑，辊印)Q起筋(undefined)Q起筋(2890米传动侧上膜约20公分处塑粒子，膜起筋) | 30110011 | 铬钝化卷 | 0.15-SPCC | 30312017 | 双面钢塑复合卷 | 0.25-SPCC | 明绿CJB膜-1 | 10 | MO001118 | MO001118-002-02 | FM001 | 覆膜模板 | 4967 | 2024-07-02 | 2024-07-02 | 2 | 2024-07-03 06:02:35 | 2024-07-03 07:26:06 | 江苏九天光电科技有限公司 |  | 5728 |  | 1 | 0.15 | 0 | 610 | 1 | JG00240600382 |  | 1 | 2 | S色差(1240米下膜塑粒子未化开，约占整个板面，整卷白条印，色差，亮斑，辊印)Q起筋(undefined)Q起筋(2890米传动侧上膜约20公分处塑粒子，膜起筋) | 1
覆膜 | 07001 | JG00240600371 | JG0024060037 | JF3 | 九天覆膜-5 | 合格 | 甲 | 成防萍,徐刚 | 4925 | 1770 | 0.3594 | 2360 | 0.25 | 610 | / | S色差(白条印，辊印，白斑) | 30110011 | 铬钝化卷 | 0.15-SPCC | 30312017 | 双面钢塑复合卷 | 0.25-SPCC | 明绿CJB膜-1 | 10 | MO001118 | MO001118-003-01 | FM001 | 覆膜模板 | 4925 | 2024-07-02 | 2024-07-02 | 2 | 2024-07-03 07:27:29 | 2024-07-03 21:53:01 | 江苏九天光电科技有限公司 |  | 5728 |  | 1 | 0.15 | 0 | 610 | 1 | JG00240600371 |  | 1 | 2 | S色差(白条印，辊印，白斑) | 1
覆膜 | 07001 | JG00240600372 | JG0024060037 | JF3 | 九天覆膜-5 | 合格 | 甲 | 成防萍,徐刚 | 4925 | 1770 | 0.3594 | 2360 | 0.25 | 610 | / | S色差(白条印，辊印，白斑) | 30110011 | 铬钝化卷 | 0.15-SPCC | 30312017 | 双面钢塑复合卷 | 0.25-SPCC | 明绿CJB膜-1 | 10 | MO001118 | MO001118-003-02 | FM001 | 覆膜模板 | 4925 | 2024-07-02 | 2024-07-02 | 2 | 2024-07-03 07:27:29 | 2024-07-03 21:53:01 | 江苏九天光电科技有限公司 |  | 5728 |  | 1 | 0.15 | 0 | 610 | 1 | JG00240600372 |  | 1 | 2 | S色差(白条印，辊印，白斑) | 1
覆膜 | 07001 | JG00240600373 | JG0024060037 | JF3 | 九天覆膜-5 | 合格 | 甲 | 成防萍,徐刚 | 4925 | 1752 | 0.3557 | 2330 | 0.25 | 610 | / | S色差(白条印，辊印，白斑，亮斑，来膜太宽造成传动侧整卷出膜3毫米) | 30110011 | 铬钝化卷 | 0.15-SPCC | 30312017 | 双面钢塑复合卷 | 0.25-SPCC | 明绿CJB膜-1 | 10 | MO001118 | MO001118-003-03 | FM001 | 覆膜模板 | 4925 | 2024-07-02 | 2024-07-02 | 2 | 2024-07-03 07:27:29 | 2024-07-03 21:53:01 | 江苏九天光电科技有限公司 |  | 5728 |  | 1 | 0.15 | 0 | 610 | 1 | JG00240600373 |  | 1 | 2 | S色差(白条印，辊印，白斑，亮斑，来膜太宽造成传动侧整卷出膜3毫米) | 1
覆膜 | 07001 | JG00240600501 | JG0024060050 | JF4 | 九天覆膜-8 | 合格 | 甲 | 成防萍,徐刚 | 4965 | 1786 | 0.3597 | 2360 | 0.25 | 610 | / | 辊印，白班，白条印 | 30110011 | 铬钝化卷 | 0.15-SPCC | 30312017 | 双面钢塑复合卷 | 0.25-SPCC | 明绿CJB膜-1 | 10 | MO001118 | MO001118-004-01 | FM001 | 覆膜模板 | 4965 | 2024-07-02 | 2024-07-02 | 2 | 2024-07-04 17:51:07 | 2024-07-04 17:56:32 | 江苏九天光电科技有限公司 |  | 5728 |  | 1 | 0.15 | 0 | 610 | 1 | JG00240600501 |  | 1 | 2 | G辊印(辊印，白班，白条印) | 1
覆膜 | 07001 | JG00240600502 | JG0024060050 | JF4 | 九天覆膜-8 | 合格 | 甲 | 成防萍,徐刚 | 4965 | 1792 | 0.3609 | 2360 | 0.25 | 610 | / | 辊印，白班，白条印 | 30110011 | 铬钝化卷 | 0.15-SPCC | 30312017 | 双面钢塑复合卷 | 0.25-SPCCAA1.1BB0.81 | 明绿CJB膜-1 | 10 | MO001118 | MO001118-004-02 | FM001 | 覆膜模板 | 4965 | 2024-07-02 | 2024-07-02 | 2 | 2024-07-04 17:51:07 | 2024-07-04 17:56:32 | 江苏九天光电科技有限公司 |  | 5728 |  | 1 | 0.15 | 0 | 610 | 1 | JG00240600502 |  | 1 | 2 | G辊印(辊印，白班，白条印) | 1
覆膜 | 07001 | JG00240600503 | JG0024060050 | JF4 | 九天覆膜-8 | 合格 | 甲 | 成防萍,徐刚 | 4965 | 1766 | 0.3557 | 2340 | 0.25 | 610 | / | 辊印，白班，白条印 | 30110011 | 铬钝化卷 | 0.15-SPCC | 30312017 | 双面钢塑复合卷 | 0.25-SPCC | 明绿CJB膜-1 | 10 | MO001118 | MO001118-004-03 | FM001 | 覆膜模板 | 4965 | 2024-07-02 | 2024-07-02 | 2 | 2024-07-04 17:51:07 | 2024-07-04 17:56:32 | 江苏九天光电科技有限公司 |  | 5728 |  | 1 | 0.15 | 0 | 610 | 1 | JG00240600503 |  | 1 | 2 | G辊印(辊印，白班，白条印。) | 1
覆膜 | 07001 | JG12240601901 | JG1224060190 | JF3 | 九天覆膜-5 | 合格 | 乙 | 何志宏,桑永辉 | 5751 | 4130 | 0.7181 | 4730 | 0.25 | 710 | / |  | 30110011 | 铬钝化卷 | 0.15-SPCC | 30312017 | 双面钢塑复合卷 | 0.25-SPCC | 明绿CJB膜-1 | 10 | MO001119 | MO001119-001-01 | FM001 | 覆膜模板 | 5751 | 2024-07-02 | 2024-07-02 | 2 | 2024-07-04 15:27:41 | 2024-07-04 15:29:09 | 江苏九天光电科技有限公司 |  | 5732 |  | 1 | 0.15 | 0 | 710 | 1 | JG12240601901 |  | 1 | 4 |  | 1
覆膜 | 07001 | JG12240601902 | JG1224060190 | JF3 | 九天覆膜-5 | 合格 | 乙 | 何志宏,桑永辉 | 5751 | 2070 | 0.3599 | 2380 | 0.25 | 710 | / |  | 30110011 | 铬钝化卷 | 0.15-SPCC | 30312017 | 双面钢塑复合卷 | 0.25-SPCC | 明绿CJB膜-1 | 10 | MO001119 | MO001119-001-02 | FM001 | 覆膜模板 | 5751 | 2024-07-02 | 2024-07-02 | 2 | 2024-07-04 15:27:41 | 2024-07-04 15:29:09 | 江苏九天光电科技有限公司 |  | 5732 |  | 1 | 0.15 | 0 | 710 | 1 | JG12240601902 |  | 1 | 4 |  | 1
覆膜 | 07001 | JG122406001221 | JG12240600122 | JF5 | 九天覆膜-9 | 合格 | 甲 | 倪志宏,张文兵 | 7587 | 2104 | 0.2773 | 3400 | 0.19 | 710 | / | 花辊印 小亮斑 | 30110014 | 铬钝化卷 | 0.1-SPCC | 30312002 | 双面钢塑复合卷 | 0.19-SPCC | 明绿改性膜-1 | 10 | MO001123 | MO001123-001-01 | FM001 | 覆膜模板 | 7587 | 2024-07-03 | 2024-07-03 | 2 | 2024-07-03 20:19:38 | 2024-07-03 21:13:40 | 江苏九天光电科技有限公司 |  | 5742 |  | 1 | 0.1 | 13740 | 710 | 1 | JG122406001221 |  | 1 | 2 | H花辊印(1),L亮斑(1) | 1
覆膜 | 07001 | JG122406001222 | JG12240600122 | JF5 | 九天覆膜-9 | 合格 | 甲 | 倪志宏,张文兵 | 7587 | 2128 | 0.2805 | 3440 | 0.19 | 710 | / | H花辊印(1),L亮点(1) | 30110014 | 铬钝化卷 | 0.1-SPCC | 30312002 | 双面钢塑复合卷 | 0.19-SPCC | 明绿改性膜-1 | 10 | MO001123 | MO001123-001-02 | FM001 | 覆膜模板 | 7587 | 2024-07-03 | 2024-07-03 | 2 | 2024-07-03 20:19:38 | 2024-07-03 21:13:40 | 江苏九天光电科技有限公司 |  | 5742 |  | 1 | 0.1 | 13740 | 710 | 1 | JG122406001222 |  | 1 | 2 | H花辊印(1),L亮点(1) | 1
覆膜 | 07001 | JG122406001223 | JG12240600122 | JF5 | 九天覆膜-9 | 合格 | 甲 | 倪志宏,张文兵 | 7587 | 2026 | 0.267 | 3300 | 0.19 | 710 | / | H花辊印(1),L亮点(1) | 30110014 | 铬钝化卷 | 0.1-SPCC | 30312002 | 双面钢塑复合卷 | 0.19-SPCC | 明绿改性膜-1 | 10 | MO001123 | MO001123-001-03 | FM001 | 覆膜模板 | 7587 | 2024-07-03 | 2024-07-03 | 2 | 2024-07-03 20:19:38 | 2024-07-03 21:13:40 | 江苏九天光电科技有限公司 |  | 5742 |  | 1 | 0.1 | 13740 | 710 | 1 | JG122406001223 |  | 1 | 2 | H花辊印(1),L亮点(1) | 1
覆膜 | 07001 | JG122406001224 | JG12240600122 | JF5 | 九天覆膜-9 | 合格 | 甲 | 倪志宏,张文兵 | 7587 | 2078 | 0.2739 | 3370 | 0.19 | 710 | / | H花辊印(1),L亮点(1),Q起筋(2440m上膜操作侧20-25公分处来膜起筋) | 30110014 | 铬钝化卷 | 0.1-SPCC | 30312002 | 双面钢塑复合卷 | 0.19-SPCC | 明绿改性膜-1 | 10 | MO001123 | MO001123-001-04 | FM001 | 覆膜模板 | 7587 | 2024-07-03 | 2024-07-03 | 2 | 2024-07-03 20:19:38 | 2024-07-03 21:13:40 | 江苏九天光电科技有限公司 |  | 5742 |  | 1 | 0.1 | 13740 | 710 | 1 | JG122406001224 |  | 1 | 2 | H花辊印(1),L亮点(1),Q起筋(2440m上膜操作侧20-25公分处来膜起筋) | 1
覆膜 | 07001 | JG12240601981 | JG1224060198 | JF5 | 九天覆膜-9 | 合格 | 甲 | 倪志宏,张文兵 | 5671 | 2276 | 0.4013 | 2620 | 0.25 | 710 | / | 340米收卷不齐，传动侧翘边，300米前后下膜露白8毫米 | 30110011 | 铬钝化卷 | 0.15-SPCC | 30312017 | 双面钢塑复合卷 | 0.25-SPCC | 明绿CJB膜-1 | 10 | MO001151 | MO001151-001-01 | FM001 | 覆膜模板 | 5671 | 2024-07-03 | 2024-07-03 | 2 | 2024-07-04 15:01:03 | 2024-07-04 15:17:24 | 江苏九天光电科技有限公司 |  | 5742 |  | 1 | 0.15 | 7040 | 710 | 1 | JG12240601981 |  | 1 | 2 | S收卷不齐(340米收卷不齐),Q翘边(传动侧翘边),L露白(300米前后下膜露白8毫米) | 1
覆膜 | 07001 | JG12240601982 | JG1224060198 | JF5 | 九天覆膜-9 | 合格 | 甲 | 倪志宏,张文兵 | 5671 | 3808 | 0.6715 | 4370 | 0.25 | 710 | / |  | 30110011 | 铬钝化卷 | 0.15-SPCC | 30312017 | 双面钢塑复合卷 | 0.25-SPCC | 明绿改性膜-1 | 10 | MO001151 | MO001151-001-02 | FM001 | 覆膜模板 | 5671 | 2024-07-03 | 2024-07-03 | 2 | 2024-07-04 15:01:03 | 2024-07-04 15:17:24 | 江苏九天光电科技有限公司 |  | 5742 |  | 1 | 0.15 | 7040 | 710 | 1 | JG12240601982 |  | 1 | 4 |  | 1
覆膜 | 07001 | JG00240600211 | JG0024060021 | JF3 | 九天覆膜-5 | 合格 | 甲 | 成防萍,徐刚 | 5099 | 1826 | 0.3581 | 2350 | 0.25 | 610 | / | L亮斑(来料板面亮斑点多) | 30110010 | 铬钝化卷 | 0.155-SPCC | 30312017 | 双面钢塑复合卷 | 0.25-SPCC | 明绿CJB膜-1 | 10 | MO001157 | MO001157-001-01 | FM001 | 覆膜模板 | 5099 | 2024-07-03 | 2024-07-03 | 2 | 2024-07-04 02:30:12 | 2024-07-04 03:39:19 | 江苏九天光电科技有限公司 |  | 5728 |  | 1 | 0.155 | 0 | 610 | 1 | JG00240600211 |  | 1 | 2 | L亮斑(来料板面亮斑点多) | 1
覆膜 | 07001 | JG00240600212 | JG0024060021 | JF3 | 九天覆膜-5 | 合格 | 甲 | 成防萍,徐刚 | 5099 | 3642 | 0.7143 | 4700 | 0.25 | 610 | / | L亮斑(来料板面小亮斑点多),K孔洞(3940米传动侧约27公分处孔洞，大小0.11mm2)X锈斑(3560米操作侧约20公分处锈斑，约5公分) | 30110010 | 铬钝化卷 | 0.155-SPCC | 30312017 | 双面钢塑复合卷 | 0.25-SPCC | 明绿CJB膜-1 | 10 | MO001157 | MO001157-001-02 | FM001 | 覆膜模板 | 5099 | 2024-07-03 | 2024-07-03 | 2 | 2024-07-04 02:30:12 | 2024-07-04 03:39:19 | 江苏九天光电科技有限公司 |  | 5728 |  | 1 | 0.155 | 0 | 610 | 1 | JG00240600212 |  | 1 | 2 | L亮斑(来料板面小亮斑点多),K孔洞(3940米传动侧约27公分处孔洞，大小0.11mm2)X锈斑(3560米操作侧约20公分处锈斑，约5公分) | 1
覆膜 | 07001 | JG00240600221 | JG0024060022 | JF3 | 九天覆膜-5 | 合格 | 甲 | 成防萍,徐刚 | 5099 | 1812 | 0.3554 | 2350 | 0.25 | 610 | / |  | 30110010 | 铬钝化卷 | 0.155-SPCC | 30312017 | 双面钢塑复合卷 | 0.25-SPCC | 明绿CJB膜-1 | 10 | MO001157 | MO001157-002-01 | FM001 | 覆膜模板 | 5099 | 2024-07-03 | 2024-07-03 | 2 | 2024-07-04 00:22:38 | 2024-07-04 02:17:06 | 江苏九天光电科技有限公司 |  | 5728 |  | 1 | 0.155 | 0 | 610 | 1 | JG00240600221 |  | 1 | 4
覆膜 | 07001 | JG122406011621 | JG12240601162 | JF5 | 九天覆膜-9 | 合格 | 甲 | 倪志宏,徐兴良,张文兵 | 7237 | 2034 | 0.2811 | 3300 | 0.19 | 710 | / |  | 30110014 | 铬钝化卷 | 0.1-SPCC | 30312002 | 双面钢塑复合卷 | 0.19-SPCC | 明绿改性膜-1 | 10 | MO001173 | MO001173-001-01 | FM001 | 覆膜模板 | 7237 | 2024-07-04 | 2024-07-04 | 2 | 2024-07-04 22:24:26 | 2024-07-04 22:30:10 | 江苏九天光电科技有限公司 |  | 5742 |  | 1 | 0.1 | 0 | 710 | 1 | JG122406011621 |  | 1 | 4 |  | 1
覆膜 | 07001 | JG122406011622 | JG12240601162 | JF5 | 九天覆膜-9 | 合格 | 甲 | 倪志宏,徐兴良,张文兵 | 7237 | 1972 | 0.2725 | 3200 | 0.19 | 710 | / |  | 30110014 | 铬钝化卷 | 0.1-SPCC | 30312002 | 双面钢塑复合卷 | 0.19-SPCC | 明绿改性膜-1 | 10 | MO001173 | MO001173-001-02 | FM001 | 覆膜模板 | 7237 | 2024-07-04 | 2024-07-04 | 2 | 2024-07-04 22:24:26 | 2024-07-04 22:30:10 | 江苏九天光电科技有限公司 |  | 5742 |  | 1 | 0.1 | 0 | 710 | 1 | JG122406011622 |  | 1 | 4 |  | 1
覆膜 | 07001 | JG122406011623 | JG12240601162 | JF5 | 九天覆膜-9 | 合格 | 甲 | 倪志宏,徐兴良,张文兵 | 7237 | 1950 | 0.2694 | 3190 | 0.19 | 710 | / |  | 30110014 | 铬钝化卷 | 0.1-SPCC | 30312002 | 双面钢塑复合卷 | 0.19-SPCC | 明绿改性膜-1 | 10 | MO001173 | MO001173-001-03 | FM001 | 覆膜模板 | 7237 | 2024-07-04 | 2024-07-04 | 2 | 2024-07-04 22:24:26 | 2024-07-04 22:30:10 | 江苏九天光电科技有限公司 |  | 5742 |  | 1 | 0.1 | 0 | 710 | 1 | JG122406011623 |  | 1 | 4 |  | 1
覆膜 | 07001 | JG122406011624 | JG12240601162 | JF5 | 九天覆膜-9 | 合格 | 甲 | 倪志宏,徐兴良,张文兵 | 7237 | 2026 | 0.28 | 3300 | 0.19 | 710 | / |  | 30110014 | 铬钝化卷 | 0.1-SPCC | 30312002 | 双面钢塑复合卷 | 0.19-SPCC | 明绿改性膜-1 | 10 | MO001173 | MO001173-001-04 | FM001 | 覆膜模板 | 7237 | 2024-07-04 | 2024-07-04 | 2 | 2024-07-04 22:24:26 | 2024-07-04 22:30:10 | 江苏九天光电科技有限公司 |  | 5742 |  | 1 | 0.1 | 0 | 710 | 1 | JG122406011624 |  | 1 | 4 |  | 1
覆膜 | 07001 | JG122406000921 | JG12240600092 | JF5 | 九天覆膜-9 | 合格 | 甲 | 倪志宏,张文兵 | 7522 | 2164 | 0.2877 | 3500 | 0.19 | 710 | / |  | 30110014 | 铬钝化卷 | 0.1-SPCC | 30312002 | 双面钢塑复合卷 | 0.19-SPCC | 明绿改性膜-1 | 10 | MO001173 | MO001173-002-01 | FM001 | 覆膜模板 | 7522 | 2024-07-04 | 2024-07-04 | 2 | 2024-07-04 10:53:36 | 2024-07-04 10:59:39 | 江苏九天光电科技有限公司 |  | 5742 |  | 1 | 0.1 | 0 | 710 | 1 | JG122406000921 |  | 1 | 4 |  | 1
覆膜 | 07001 | JG122406000922 | JG12240600092 | JF5 | 九天覆膜-9 | 合格 | 甲 | 倪志宏,张文兵 | 7522 | 2166 | 0.288 | 3500 | 0.19 | 710 | / |  | 30110014 | 铬钝化卷 | 0.1-SPCC | 30312002 | 双面钢塑复合卷 | 0.19-SPCC | 明绿改性膜-1 | 10 | MO001173 | MO001173-002-02 | FM001 | 覆膜模板 | 7522 | 2024-07-04 | 2024-07-04 | 2 | 2024-07-04 10:53:36 | 2024-07-04 10:59:39 | 江苏九天光电科技有限公司 |  | 5742 |  | 1 | 0.1 | 0 | 710 | 1 | JG122406000922 |  | 1 | 4 |  | 1
覆膜 | 07001 | JG122406000923 | JG12240600092 | JF5 | 九天覆膜-9 | 合格 | 甲 | 倪志宏,张文兵 | 7522 | 2038 | 0.2709 | 3300 | 0.19 | 710 | / |  | 30110014 | 铬钝化卷 | 0.1-SPCC | 30312002 | 双面钢塑复合卷 | 0.19-SPCC | 明绿改性膜-1 | 10 | MO001173 | MO001173-002-03 | FM001 | 覆膜模板 | 7522 | 2024-07-04 | 2024-07-04 | 2 | 2024-07-04 10:53:36 | 2024-07-04 10:59:39 | 江苏九天光电科技有限公司 |  | 5742 |  | 1 | 0.1 | 0 | 710 | 1 | JG122406000923 |  | 1 | 4 |  | 1
覆膜 | 07001 | JG122406000924 | JG12240600092 | JF5 | 九天覆膜-9 | 合格 | 甲 | 倪志宏,张文兵 | 7522 | 1994 | 0.2651 | 3200 | 0.19 | 710 | / |  | 30110014 | 铬钝化卷 | 0.1-SPCC | 30312002 | 双面钢塑复合卷 | 0.19-SPCC | 明绿改性膜-1 | 10 | MO001173 | MO001173-002-04 | FM001 | 覆膜模板 | 7522 | 2024-07-04 | 2024-07-04 | 2 | 2024-07-04 10:53:36 | 2024-07-04 10:59:39 | 江苏九天光电科技有限公司 |  | 5742 |  | 1 | 0.1 | 0 | 710 | 1 | JG122406000924 |  | 1 | 4 |  | 1
覆膜 | 07001 | JG122406000421 | JG12240600042 | JF5 | 九天覆膜-9 | 合格 | 甲 | 倪志宏,张文兵 | 7471 | 2108 | 0.2822 | 3500 | 0.19 | 710 | / |  | 30110014 | 铬钝化卷 | 0.1-SPCC | 30312002 | 双面钢塑复合卷 | 0.19-SPCC | 明绿改性膜-1 | 10 | MO001173 | MO001173-004-01 | FM001 | 覆膜模板 | 7471 | 2024-07-04 | 2024-07-04 | 2 | 2024-07-04 10:17:12 | 2024-07-04 10:48:15 | 江苏九天光电科技有限公司 |  | 5742 |  | 1 | 0.1 | 0 | 710 | 1 | JG122406000421 |  | 1 | 4 |  | 1
覆膜 | 07001 | JG122406000422 | JG12240600042 | JF5 | 九天覆膜-9 | 合格 | 甲 | 倪志宏,张文兵 | 7471 | 2110 | 0.2824 | 3500 | 0.19 | 710 | / |  | 30110014 | 铬钝化卷 | 0.1-SPCC | 30312002 | 双面钢塑复合卷 | 0.19-SPCC | 明绿改性膜-1 | 10 | MO001173 | MO001173-004-02 | FM001 | 覆膜模板 | 7471 | 2024-07-04 | 2024-07-04 | 2 | 2024-07-04 10:17:12 | 2024-07-04 10:48:15 | 江苏九天光电科技有限公司 |  | 5742 |  | 1 | 0.1 | 0 | 710 | 1 | JG122406000422 |  | 1 | 4 |  | 1
覆膜 | 07001 | JG122406000423 | JG12240600042 | JF5 | 九天覆膜-9 | 合格 | 甲 | 倪志宏,张文兵 | 7471 | 2080 | 0.2784 | 3400 | 0.19 | 710 | / |  | 30110014 | 铬钝化卷 | 0.1-SPCC | 30312002 | 双面钢塑复合卷 | 0.19-SPCC | 明绿改性膜-1 | 10 | MO001173 | MO001173-004-03 | FM001 | 覆膜模板 | 7471 | 2024-07-04 | 2024-07-04 | 2 | 2024-07-04 10:17:12 | 2024-07-04 10:48:15 | 江苏九天光电科技有限公司 |  | 5742 |  | 1 | 0.1 | 0 | 710 | 1 | JG122406000423 |  | 1 | 4 |  | 1
覆膜 | 07001 | JG122406000424 | JG12240600042 | JF5 | 九天覆膜-9 | 合格 | 甲 | 倪志宏,张文兵 | 7471 | 1986 | 0.2658 | 3240 | 0.19 | 710 | / |  | 30110014 | 铬钝化卷 | 0.1-SPCC | 30312002 | 双面钢塑复合卷 | 0.19-SPCC | 明绿改性膜-1 | 10 | MO001173 | MO001173-004-04 | FM001 | 覆膜模板 | 7471 | 2024-07-04 | 2024-07-04 | 2 | 2024-07-04 10:17:12 | 2024-07-04 10:48:15 | 江苏九天光电科技有限公司 |  | 5742 |  | 1 | 0.1 | 0 | 710 | 1 | JG122406000424 |  | 1 | 4 |  | 1
覆膜 | 07001 | JG12240600412 | JG12240600412 | JF5 | 九天覆膜-9 | 合格 | 甲 | 倪志宏,张文兵 | 1657 | 1729 | 1.0435 | 3450 | 0.15 | 610 | / |  | 30110014 | 铬钝化卷 | 0.1-SPCC | 30311002 | 单面钢塑复合卷 | 0.15-SPCC | 明绿改性膜-1 | 10 | MO001191 | MO001191-001 | FM001 | 覆膜模板 | 1657 | 2024-07-04 | 2024-07-04 | 2 | 2024-07-04 16:37:43 | 2024-07-04 16:42:50 | 江苏九天光电科技有限公司 | 205207 | 5742 |  |  | 0.1 | 0 | 610 | 1 | JG12240600412 |  | 1 | 4 |  | 1