## sheet1
工序名称 | 工序编码 | 新卷号 | 批号 | 机组编码 | 机组名称 | 工序状态 | 班组 | 参与人 | 来料重量 | 出料重量 | 成品率 | 出料长度 | 出料厚度 | 出料宽度 | 工序要求 | 备注 | 来料编码 | 来料名称 | 来料规格 | 产品编码 | 产品名称 | 产品规格 | 膜名称 | 排序 | 主计划号 | 子计划号 | 工序流程编码 | 工序流程名称 | 工单需求 | 计划开始时间 | 计划结束时间 | 工单状态 | 实际开始时间 | 实际结束时间 | 组织名称 | 卷号ID | 操作工人 | 报工人 | 检验 | 来料厚度 | 来料长度 | 来料宽度 | 是否分卷 | 原卷号 | 工单要求 | 是否成品 | 检验结果 | 不良现象 | 入库审核
最终冷轧 | 02004 | JG1224060343 | JG1224060343 | JZ4 | 九天750轧机 | 合格 | 甲 | 张帅 | 7104 | 7090 | 0.998 | 9640 | 0.15 | 610 | 轧0.15（0.152-0.158）米数控制在9500-9600米不低于9500米不高于9650米 |  | 20100023 | 轧硬 | 0.4*610-SPCC | 30210011 | 光亮卷 | 0.15-SPCC |  | 30 | MO001042 | MO001042-002 | GLJ003 | 光亮卷前处理 模板 | 7105 | 2024-06-30 | 2024-06-30 | 2 | 2024-07-05 23:53:10 | 2024-07-05 23:53:46 | 江苏九天光电科技有限公司 | 197015 | 5808 |  |  | 0.4 | 3780 | 610 | 1 | JG1224060343 |  |  | 4
最终冷轧 | 02004 | JG1224060363 | JG1224060363 | JZ4 | 九天750轧机 | 合格 | 甲 | 张帅 | 7150 | 7130 | 0.9972 | 9610 | 0.15 | 610 | 轧0.15（0.152-0.158）米数控制在9500-9600米不低于9500米不高于9650米 |  | 20100023 | 轧硬 | 0.4*610-SPCC | 30210011 | 光亮卷 | 0.15-SPCC |  | 30 | MO001042 | MO001042-003 | GLJ003 | 光亮卷前处理 模板 | 7150 | 2024-06-30 | 2024-06-30 | 2 | 2024-07-05 00:19:04 | 2024-07-05 01:22:39 | 江苏九天光电科技有限公司 | 197010 | 5808 |  |  | 0.4 | 3800 | 610 | 1 | JG1224060363 |  |  | 4
最终冷轧 | 02004 | JG1224060351 | JG1224060351 | JZ3 | 九天700轧机 | 合格 | 乙 | 赵遂义 | 7124 | 7115 | 0.9987 | 9600 | 0.15 | 610 | 轧0.15（0.152-0.158）米数控制在9500-9600米不低于9500米不高于9650米 |  | 20100023 | 轧硬 | 0.4*610-SPCC | 30210011 | 光亮卷 | 0.15-SPCC |  | 30 | MO001042 | MO001042-004 | GLJ003 | 光亮卷前处理 模板 | 7125 | 2024-06-30 | 2024-06-30 | 2 | 2024-07-05 20:15:37 | 2024-07-05 20:16:43 | 江苏九天光电科技有限公司 | 197016 | 5809 |  |  | 0.4 | 3790 | 610 | 1 | JG1224060351 |  |  | 4
最终冷轧 | 02004 | JG1224060355 | JG1224060355 | JZ3 | 九天700轧机 | 合格 | 乙 | 蒋涛 | 7134 | 7134 | 1 | 9600 | 0.15 | 610 | 轧0.15（0.152-0.158）米数控制在9500-9600米不低于9500米不高于9650米 |  | 20100023 | 轧硬 | 0.4*610-SPCC | 30210011 | 光亮卷 | 0.15-SPCC |  | 30 | MO001042 | MO001042-006 | GLJ003 | 光亮卷前处理 模板 | 7135 | 2024-06-30 | 2024-06-30 | 2 | 2024-07-05 19:00:48 | 2024-07-05 19:01:10 | 江苏九天光电科技有限公司 | 197018 | 5800 |  |  | 0.4 | 3810 | 610 | 1 | JG1224060355 |  |  | 4
最终冷轧 | 02004 | JG1224060356 | JG1224060356 | JZ3 | 九天700轧机 | 合格 | 乙 | 蒋涛 | 7124 | 7124 | 1 | 9600 | 0.15 | 610 | 轧0.15（0.152-0.158）米数控制在9500-9600米不低于9500米不高于9650米 |  | 20100023 | 轧硬 | 0.4*610-SPCC | 30210011 | 光亮卷 | 0.15-SPCC |  | 30 | MO001042 | MO001042-007 | GLJ003 | 光亮卷前处理 模板 | 7125 | 2024-06-30 | 2024-06-30 | 2 | 2024-07-05 19:02:39 | 2024-07-05 19:03:08 | 江苏九天光电科技有限公司 | 197019 | 5800 |  |  | 0.4 | 3810 | 610 | 1 | JG1224060356 |  |  | 4
最终冷轧 | 02004 | JG1224060312 | JG1224060312 | JZ4 | 九天750轧机 | 合格 | 甲 | 蒋小冬 | 7134 | 7134 | 1 | 9650 | 0.15 | 610 | 轧0.15（0.152-0.158）米数控制在9500-9600米不低于9500米不高于9650米 |  | 20100023 | 轧硬 | 0.4*610-SPCC | 30210011 | 光亮卷 | 0.15-SPCC |  | 30 | MO001042 | MO001042-013 | GLJ003 | 光亮卷前处理 模板 | 7135 | 2024-06-30 | 2024-06-30 | 2 | 2024-07-05 04:50:31 | 2024-07-05 05:11:35 | 江苏九天光电科技有限公司 | 197026 | 5801 |  |  | 0.4 | 3810 | 610 | 1 | JG1224060312 |  |  | 4
最终冷轧 | 02004 | JG1224060319 | JG1224060319 | JZ4 | 九天750轧机 | 合格 | 甲 | 蒋小冬 | 7170 | 7160 | 0.9986 | 9600 | 0.15 | 610 | 轧0.15（0.152-0.158）米数控制在9500-9600米不低于9500米不高于9650米 |  | 20100023 | 轧硬 | 0.4*610-SPCC | 30210011 | 光亮卷 | 0.15-SPCC |  | 30 | MO001042 | MO001042-014 | GLJ003 | 光亮卷前处理 模板 | 7170 | 2024-06-30 | 2024-06-30 | 2 | 2024-07-05 00:12:12 | 2024-07-05 00:12:46 | 江苏九天光电科技有限公司 | 197027 | 5801 |  |  | 0.4 | 3820 | 610 | 1 | JG1224060319 |  |  | 4
最终冷轧 | 02004 | JG1224060320 | JG1224060320 | JZ3 | 九天700轧机 | 合格 | 乙 | 蒋涛 | 7160 | 7160 | 1 | 9650 | 0.15 | 610 | 轧0.15（0.152-0.158）米数控制在9500-9600米不低于9500米不高于9650米 |  | 20100023 | 轧硬 | 0.4*610-SPCC | 30210011 | 光亮卷 | 0.15-SPCC |  | 30 | MO001042 | MO001042-015 | GLJ003 | 光亮卷前处理 模板 | 7160 | 2024-06-30 | 2024-06-30 | 2 | 2024-07-05 18:58:37 | 2024-07-05 18:59:07 | 江苏九天光电科技有限公司 | 197028 | 5800 |  |  | 0.4 | 3820 | 610 | 1 | JG1224060320 |  |  | 4
最终冷轧 | 02004 | JG1224060296 | JG1224060296 | JZ4 | 九天750轧机 | 合格 | 甲 | 张帅 | 7080 | 7060 | 0.9972 | 9570 | 0.15 | 610 | 轧0.15（0.152-0.158）米数控制在9500-9600米不低于9500米不高于9650米 |  | 20100023 | 轧硬 | 0.4*610-SPCC | 30210011 | 光亮卷 | 0.15-SPCC |  | 30 | MO001042 | MO001042-017 | GLJ003 | 光亮卷前处理 模板 | 7080 | 2024-06-30 | 2024-06-30 | 2 | 2024-07-05 05:35:58 | 2024-07-05 06:34:59 | 江苏九天光电科技有限公司 | 197032 | 5808 |  |  | 0.4 | 3770 | 610 | 1 | JG1224060296 |  |  | 4
最终冷轧 | 02004 | JG1224060304 | JG1224060304 | JZ4 | 九天750轧机 | 合格 | 甲 | 蒋小冬 | 7124 | 7114 | 0.9986 | 9630 | 0.15 | 610 | 轧0.15（0.152-0.158）米数控制在9500-9600米不低于9500米不高于9650米 |  | 20100023 | 轧硬 | 0.4*610-SPCC | 30210011 | 光亮卷 | 0.15-SPCC |  | 30 | MO001042 | MO001042-019 | GLJ003 | 光亮卷前处理 模板 | 7125 | 2024-06-30 | 2024-06-30 | 2 | 2024-07-05 07:45:41 | 2024-07-05 07:46:20 | 江苏九天光电科技有限公司 | 197034 | 5801 |  |  | 0.4 | 3800 | 610 | 1 | JG1224060304 |  |  | 4
最终冷轧 | 02004 | JG1224060345 | JG1224060345 | JZ3 | 九天700轧机 | 合格 | 甲 | 李新峰 | 6314 | 6314 | 1 | 13500 | 0.1 | 610 | 轧0.1(0.097-0.102)5.9吨卷轧制米数12400-12500米，6..3吨轧制米数为13200-13300米不低于13200米 |  | 20100023 | 轧硬 | 0.4*610-SPCC | 30210015 | 光亮卷 | 0.1-SPCC |  | 30 | MO001043 | MO001043-009 | GLJ003 | 光亮卷前处理 模板 | 6315 | 2024-06-30 | 2024-06-30 | 2 | 2024-07-05 01:54:24 | 2024-07-05 01:55:00 | 江苏九天光电科技有限公司 | 197119 | 5803 |  |  | 0.4 | 3360 | 610 | 1 | JG1224060345 |  |  | 4
最终冷轧 | 02004 | JG1224060346 | JG1224060346 | JZ3 | 九天700轧机 | 合格 | 甲 | 李新峰 | 6304 | 6304 | 1 | 13465 | 0.1 | 610 | 轧0.1(0.097-0.102)5.9吨卷轧制米数12400-12500米，6..3吨轧制米数为13200-13300米不低于13200米 |  | 20100023 | 轧硬 | 0.4*610-SPCC | 30210015 | 光亮卷 | 0.1-SPCC |  | 30 | MO001043 | MO001043-010 | GLJ003 | 光亮卷前处理 模板 | 6305 | 2024-06-30 | 2024-06-30 | 2 | 2024-07-05 07:08:07 | 2024-07-05 07:08:49 | 江苏九天光电科技有限公司 | 197120 | 5803 |  |  | 0.4 | 3360 | 610 | 1 | JG1224060346 |  |  | 4
最终冷轧 | 02004 | JG1224060338 | JG1224060338 | JZ3 | 九天700轧机 | 合格 | 乙 | 周朋 | 6310 | 6140 | 0.9731 | 13100 | 0.1 | 610 | 轧0.1(0.097-0.102)5.9吨卷轧制米数12400-12500米，6..3吨轧制米数为13200-13300米不低于13200米 |  | 20100023 | 轧硬 | 0.4*610-SPCC | 30210015 | 光亮卷 | 0.1-SPCC |  | 30 | MO001043 | MO001043-014 | GLJ003 | 光亮卷前处理 模板 | 6310 | 2024-06-30 | 2024-06-30 | 2 | 2024-07-05 20:29:02 | 2024-07-05 20:29:28 | 江苏九天光电科技有限公司 | 197124 | 5810 |  |  | 0.4 | 3360 | 610 | 1 | JG1224060338 |  |  | 4
最终冷轧 | 02004 | JG1224060340 | JG1224060340 | JZ3 | 九天700轧机 | 合格 | 甲 | 杨永华 | 6324 | 6324 | 1 | 13650 | 0.1 | 610 | 轧0.1(0.097-0.102)5.9吨卷轧制米数12400-12500米，6..3吨轧制米数为13200-13300米不低于13200米 |  | 20100023 | 轧硬 | 0.4*610-SPCC | 30210015 | 光亮卷 | 0.1-SPCC |  | 30 | MO001043 | MO001043-016 | GLJ003 | 光亮卷前处理 模板 | 6325 | 2024-06-30 | 2024-06-30 | 2 | 2024-07-05 04:32:57 | 2024-07-05 04:33:53 | 江苏九天光电科技有限公司 | 197126 | 5805 |  |  | 0.4 | 3375 | 610 | 1 | JG1224060340 |  |  | 4
最终冷轧 | 02004 | JG1224060368 | JG1224060368 | JZ4 | 九天750轧机 | 合格 | 甲 | 蒋小冬 | 6678 | 6660 | 0.9973 | 9400 | 0.15 | 610 | 轧0.15（0.147-0.153）6.7吨卷轧制米数9400-9500米不低于9400米；5.2吨卷轧制米数7100-7200米不低于7100米 |  | 20100023 | 轧硬 | 0.4*610-SPCC | 30210011 | 光亮卷 | 0.15-SPCC |  | 30 | MO001044 | MO001044-004 | GLJ003 | 光亮卷前处理 模板 | 6680 | 2024-06-30 | 2024-06-30 | 2 | 2024-07-05 22:39:32 | 2024-07-05 22:40:32 | 江苏九天光电科技有限公司 | 197160 | 5801 |  |  | 0.4 | 3560 | 610 | 1 | JG1224060368 |  |  | 4
最终冷轧 | 02004 | JG1224060329 | JG1224060329 | JZ4 | 九天750轧机 | 合格 | 甲 | 张帅 | 6700 | 6680 | 0.997 | 9470 | 0.15 | 610 | 轧0.15（0.147-0.153）6.7吨卷轧制米数9400-9500米不低于9400米；5.2吨卷轧制米数7100-7200米不低于7100米 |  | 20100023 | 轧硬 | 0.4*610-SPCC | 30210011 | 光亮卷 | 0.15-SPCC |  | 30 | MO001044 | MO001044-007 | GLJ003 | 光亮卷前处理 模板 | 6700 | 2024-06-30 | 2024-06-30 | 2 | 2024-07-05 02:44:55 | 2024-07-05 03:59:49 | 江苏九天光电科技有限公司 | 197163 | 5808 |  |  | 0.4 | 3570 | 610 | 1 | JG1224060329 |  |  | 4
最终冷轧 | 02004 | JG1224060298 | JG1224060298 | JZ4 | 九天750轧机 | 合格 | 乙 | 赵遂义 | 6690 | 6680 | 0.9985 | 9410 | 0.15 | 610 | 轧0.15（0.147-0.153）6.7吨卷轧制米数9400-9500米不低于9400米；5.2吨卷轧制米数7100-7200米不低于7100米 |  | 20100023 | 轧硬 | 0.4*610-SPCC | 30210011 | 光亮卷 | 0.15-SPCC |  | 30 | MO001044 | MO001044-014 | GLJ003 | 光亮卷前处理 模板 | 6690 | 2024-06-30 | 2024-06-30 | 2 | 2024-07-05 20:33:15 | 2024-07-05 20:34:28 | 江苏九天光电科技有限公司 | 197170 | 5809 |  |  | 0.4 | 3570 | 610 | 1 | JG1224060298 |  |  | 4
最终冷轧 | 02004 | JG1224060372 | JG1224060372 | JZ4 | 九天750轧机 | 合格 | 甲 | 蒋小冬 | 7144 | 7140 | 0.9994 | 9600 | 0.15 | 610 | 轧0.15（0.152-0.158）5.4吨卷轧制米数7150-7250米不低于7150米，不高于7250米，7.1吨轧制米数9500-9600米不低于9500米不高于9600米 |  | 20100023 | 轧硬 | 0.4*610-SPCC | 30210011 | 光亮卷 | 0.15-SPCC |  | 30 | MO001045 | MO001045-007 | GLJ003 | 光亮卷前处理 模板 | 7145 | 2024-06-30 | 2024-06-30 | 2 | 2024-07-05 03:07:03 | 2024-07-05 03:07:50 | 江苏九天光电科技有限公司 | 197204 | 5801 |  |  | 0.4 | 3810 | 610 | 1 | JG1224060372 |  |  | 4
最终冷轧 | 02004 | JG1224070007 | JG1224070007 | JZ4 | 九天750轧机 | 合格 | 乙 | 赵遂义 | 7104 | 6680 | 0.9403 | 9550 | 0.15 | 610 | 轧0.15（0.152-0.158）米数控制在9500-9600米，不低于9500米，不高于9650米 |  | 20100023 | 轧硬 | 0.4*610-SPCC | 30210011 | 光亮卷 | 0.15-SPCC |  | 30 | MO001077 | MO001077-001 | GLJ003 | 光亮卷前处理 模板 | 7105 | 2024-07-01 | 2024-07-01 | 2 | 2024-07-05 20:13:18 | 2024-07-05 20:14:22 | 江苏九天光电科技有限公司 | 198402 | 5809 |  |  | 0.4 | 3780 | 610 | 1 | JG1224070007 |  |  | 4
最终冷轧 | 02004 | JG1224070015 | JG1224070015 | JZ4 | 九天750轧机 | 合格 | 乙 | 赵遂义 | 7172 | 7160 | 0.9983 | 9650 | 0.15 | 610 | 轧0.15（0.152-0.158）米数控制在9500-9600米，不低于9500米，不高于9650米 |  | 20100023 | 轧硬 | 0.4*610-SPCC | 30210011 | 光亮卷 | 0.15-SPCC |  | 30 | MO001077 | MO001077-007 | GLJ003 | 光亮卷前处理 模板 | 7175 | 2024-07-01 | 2024-07-01 | 2 | 2024-07-05 20:17:17 | 2024-07-05 20:18:00 | 江苏九天光电科技有限公司 | 198444 | 5809 |  |  | 0.4 | 3820 | 610 | 1 | JG1224070015 |  |  | 4
最终冷轧 | 02004 | JG1224070016 | JG1224070016 | JZ3 | 九天700轧机 | 合格 | 乙 | 周朋 | 7168 | 7168 | 1 | 9550 | 0.15 | 610 | 轧0.15（0.152-0.158）米数控制在9500-9600米，不低于9500米，不高于9650米 |  | 20100023 | 轧硬 | 0.4*610-SPCC | 30210011 | 光亮卷 | 0.15-SPCC |  | 30 | MO001077 | MO001077-008 | GLJ003 | 光亮卷前处理 模板 | 7170 | 2024-07-01 | 2024-07-01 | 2 | 2024-07-05 18:59:51 | 2024-07-05 19:00:20 | 江苏九天光电科技有限公司 | 198449 | 5810 |  |  | 0.4 | 3820 | 610 | 1 | JG1224070016 |  |  | 4
最终冷轧 | 02004 | JG1224070019 | JG1224070019 | JZ3 | 九天700轧机 | 合格 | 甲 | 李新峰 | 7162 | 7162 | 1 | 9560 | 0.15 | 610 | 轧0.15（0.152-0.158）米数控制在9500-9600米，不低于9500米，不高于9650米 |  | 20100023 | 轧硬 | 0.4*610-SPCC | 30210011 | 光亮卷 | 0.15-SPCC |  | 30 | MO001077 | MO001077-009 | GLJ003 | 光亮卷前处理 模板 | 7165 | 2024-07-01 | 2024-07-01 | 2 | 2024-07-05 23:58:51 | 2024-07-05 23:59:55 | 江苏九天光电科技有限公司 | 198462 | 5803 |  |  | 0.4 | 3810 | 610 | 1 | JG1224070019 |  |  | 4
最终冷轧 | 02004 | JG1224070024 | JG1224070024 | JZ3 | 九天700轧机 | 合格 | 乙 | 周朋 | 7168 | 7168 | 1 | 9620 | 0.15 | 610 | 轧0.15（0.152-0.158）米数控制在9500-9600米，不低于9500米，不高于9650米 |  | 20100023 | 轧硬 | 0.4*610-SPCC | 30210011 | 光亮卷 | 0.15-SPCC |  | 30 | MO001077 | MO001077-012 | GLJ003 | 光亮卷前处理 模板 | 7170 | 2024-07-01 | 2024-07-01 | 2 | 2024-07-05 19:01:45 | 2024-07-05 19:02:19 | 江苏九天光电科技有限公司 | 198488 | 5810 |  |  | 0.4 | 3840 | 610 | 1 | JG1224070024 |  |  | 4