## sheet1
工序名称 | 工序编码 | 新卷号 | 批号 | 机组编码 | 机组名称 | 工序状态 | 班组 | 参与人 | 来料重量 | 出料重量 | 成品率 | 出料长度 | 出料厚度 | 出料宽度 | 工序要求 | 备注 | 来料编码 | 来料名称 | 来料规格 | 产品编码 | 产品名称 | 产品规格 | 膜名称 | 排序 | 主计划号 | 子计划号 | 工序流程编码 | 工序流程名称 | 工单需求 | 计划开始时间 | 计划结束时间 | 工单状态 | 实际开始时间 | 实际结束时间 | 组织名称 | 卷号ID | 操作工人 | 报工人 | 检验 | 来料厚度 | 来料长度 | 来料宽度 | 是否分卷 | 原卷号 | 工单要求 | 是否成品 | 检验结果 | 不良现象 | 入库审核
覆膜 | 07001 | JG1224050020-221 | JG1224050020-22 | JF5 | 九天覆膜-9 | 合格 | 乙 | 黄宏涛,李其华 | 5041 | 1900 | 0.3769 | 3200 | 0.19 | 710 | / | X锈点(板面轻黄，有轻微秀斑点) | 30110014 | 铬钝化卷 | 0.1-SPCC | 30312002 | 双面钢塑复合卷 | 0.19-SPCC | 明绿改性膜-1 | 10 | MO000615 | MO000615-011-01 | FM001 | 覆膜 | 5041 | 2024-06-03 | 2024-06-03 | 2 | 2024-07-05 18:21:25 | 2024-07-05 19:33:08 | 江苏九天光电科技有限公司 |  | 5740 |  | 1 | 0.1 | 0 | 710 | 1 | JG1224050020-221 | 中天卷料，米数3000-3500米，尾部除膜 | 1 | 4 | X锈点(板面轻黄，有轻微秀斑点) | 1
覆膜 | 07001 | JG1224050020-222 | JG1224050020-22 | JF5 | 九天覆膜-9 | 合格 | 乙 | 李其华,黄宏涛 | 5041 | 1822 | 0.3614 | 3050 | 0.19 | 710 | / | X锈点(板面轻黄，轻微秀斑点)剥离低5.93/6.7 | 30110014 | 铬钝化卷 | 0.1-SPCC | 30312002 | 双面钢塑复合卷 | 0.19-SPCC | 明绿改性膜-1 | 10 | MO000615 | MO000615-011-02 | FM001 | 覆膜 | 5041 | 2024-06-03 | 2024-06-03 | 2 | 2024-07-05 18:21:25 | 2024-07-05 19:33:08 | 江苏九天光电科技有限公司 |  | 5740 |  | 1 | 0.1 | 0 | 710 | 1 | JG1224050020-222 | 中天卷料，米数3000-3500米，尾部除膜 | 1 | 4 | X锈点(板面轻黄，轻微秀斑点) | 1
覆膜 | 07001 | JG1224050020-223 | JG1224050020-22 | JF5 | 九天覆膜-9 | 合格 | 乙 | 黄宏涛,李其华 | 5041 | 1884 | 0.3737 | 3150 | 0.19 | 710 | / | X锈点(板面轻黄，轻微锈斑点) | 30110014 | 铬钝化卷 | 0.1-SPCC | 30312002 | 双面钢塑复合卷 | 0.19-SPCC | 明绿改性膜-1 | 10 | MO000615 | MO000615-011-03 | FM001 | 覆膜 | 5041 | 2024-06-03 | 2024-06-03 | 2 | 2024-07-05 18:21:25 | 2024-07-05 19:33:08 | 江苏九天光电科技有限公司 |  | 5740 |  | 1 | 0.1 | 0 | 710 | 1 | JG1224050020-223 | 中天卷料，米数3000-3500米，尾部除膜 | 1 | 4 | X锈点(板面轻黄，轻微锈斑点) | 1
覆膜 | 07001 | JG1224050007-21 | JG1224050007-2 | JF5 | 九天覆膜-9 | 合格 | 乙 | 黄宏涛,李其华 | 5575 | 2122 | 0.3806 | 3560 | 0.19 | 710 | / | X锈点(板面轻微锈斑点),K宽度公差(709),H黄条印(操边3,5公分宽碱液斑重，发黄，黄条印) | 30110014 | 铬钝化卷 | 0.1-SPCC | 30312002 | 双面钢塑复合卷 | 0.19-SPCC | 明绿改性膜-1 | 10 | MO000615 | MO000615-013-01 | FM001 | 覆膜 | 5575 | 2024-06-03 | 2024-06-03 | 2 | 2024-07-05 15:00:39 | 2024-07-05 18:11:47 | 江苏九天光电科技有限公司 |  | 5740 |  | 1 | 0.1 | 0 | 710 | 1 | JG1224050007-21 | 中天卷料，米数3000-3500米，尾部除膜 | 1 | 4 | X锈点(板面轻微锈斑点),K宽度公差(709),H黄条印(操边3,5公分宽碱液斑重，发黄，黄条印)
覆膜 | 07001 | JG1224050007-22 | JG1224050007-2 | JF5 | 九天覆膜-9 | 合格 | 乙 | 黄宏涛,李其华 | 5575 | 2116 | 0.3796 | 3550 | 0.19 | 710 | / | H黄条印(操边3.5公分宽碱液斑重，发黄，黄条印),K宽度公差(709),X锈点(板面有轻微秀斑点) | 30110014 | 铬钝化卷 | 0.1-SPCC | 30312002 | 双面钢塑复合卷 | 0.19-SPCC | 明绿改性膜-1 | 10 | MO000615 | MO000615-013-02 | FM001 | 覆膜 | 5575 | 2024-06-03 | 2024-06-03 | 2 | 2024-07-05 15:00:39 | 2024-07-05 18:11:47 | 江苏九天光电科技有限公司 |  | 5740 |  | 1 | 0.1 | 0 | 710 | 1 | JG1224050007-22 | 中天卷料，米数3000-3500米，尾部除膜 | 1 | 4 | H黄条印(操边3.5公分宽碱液斑重，发黄，黄条印),K宽度公差(709),X锈点(板面有轻微秀斑点)
覆膜 | 07001 | JG1224050007-23 | JG1224050007-2 | JF5 | 九天覆膜-9 | 合格 | 乙 | 黄宏涛,李其华 | 5575 | 1968 | 0.353 | 3300 | 0.19 | 710 | / | 锈点(板面有轻微锈斑点),宽度公差(709),操边3.5公分宽碱液斑重，发黄，黄条印。 | 30110014 | 铬钝化卷 | 0.1-SPCC | 30312002 | 双面钢塑复合卷 | 0.19-SPCC | 明绿改性膜-1 | 10 | MO000615 | MO000615-013-03 | FM001 | 覆膜 | 5575 | 2024-06-03 | 2024-06-03 | 2 | 2024-07-05 15:00:39 | 2024-07-05 18:11:47 | 江苏九天光电科技有限公司 |  | 5740 |  | 1 | 0.1 | 0 | 710 | 1 | JG1224050007-23 | 中天卷料，米数3000-3500米，尾部除膜 | 1 | 2 | X锈点(板面有轻微秀斑点),K宽度公差(709),H黄条印(操边3.5公分宽碱液斑重，发黄，黄条印。) | 1
覆膜 | 07001 | JG12240601511 | JG1224060151 | JF3 | 九天覆膜-5 | 合格 | 乙 | 桑永辉,何志宏 | 6501 | 3492 | 0.5371 | 4550 | 0.25 | 610 | / |  | 30110011 | 铬钝化卷 | 0.15-SPCC | 30312017 | 双面钢塑复合卷 | 0.25-SPCC | 明绿改性膜-2 | 10 | MO000898 | MO000898-017-01 | FM001 | 覆膜模板 | 6501 | 2024-06-23 | 2024-06-23 | 2 | 2024-06-28 06:47:20 | 2024-07-05 15:14:55 | 江苏九天光电科技有限公司 |  | 5732 |  | 1 | 0.15 | 0 | 610 | 1 | JG12240601511 |  | 1 | 4 |  | 1
覆膜 | 07001 | JG12240601512 | JG1224060151 | JF3 | 九天覆膜-5 | 合格 | 乙 | 桑永辉,何志宏 | 6501 | 3506 | 0.5393 | 4550 | 0.25 | 610 | / | Z振纹(板面有振纹发黄) | 30110011 | 铬钝化卷 | 0.15-SPCC | 30312017 | 双面钢塑复合卷 | 0.25-SPCC | 明绿改性膜-2 | 10 | MO000898 | MO000898-017-02 | FM001 | 覆膜模板 | 6501 | 2024-06-23 | 2024-06-23 | 2 | 2024-06-28 06:47:20 | 2024-07-05 15:14:55 | 江苏九天光电科技有限公司 |  | 5732 |  | 1 | 0.15 | 0 | 610 | 1 | JG12240601512 |  | 1 | 2 | Z振纹(板面有振纹发黄) | 1
覆膜 | 07001 | JG122406000621 | JG12240600062 | JF4 | 九天覆膜-8 | 合格 | 甲 | 成防萍,徐刚 | 7521 | 2674 | 0.3555 | 3050 | 0.25 | 710 | / |  | 30110011 | 铬钝化卷 | 0.15-SPCC | 30312017 | 双面钢塑复合卷 | 0.25-SPCC | 明绿改性膜-1 | 10 | MO000954 | MO000954-008-01 | FM001 | 覆膜模板 | 7521 | 2024-06-25 | 2024-06-25 | 2 | 2024-07-05 10:54:04 | 2024-07-05 10:56:19 | 江苏九天光电科技有限公司 |  | 5728 |  | 1 | 0.15 | 0 | 710 | 1 | JG122406000621 |  | 1 | 4 |  | 1
覆膜 | 07001 | JG122406000622 | JG12240600062 | JF4 | 九天覆膜-8 | 合格 | 甲 | 成防萍,徐刚 | 7521 | 2694 | 0.3582 | 3060 | 0.25 | 710 | / |  | 30110011 | 铬钝化卷 | 0.15-SPCC | 30312017 | 双面钢塑复合卷 | 0.25-SPCC | 明绿改性膜-1 | 10 | MO000954 | MO000954-008-02 | FM001 | 覆膜模板 | 7521 | 2024-06-25 | 2024-06-25 | 2 | 2024-07-05 10:54:04 | 2024-07-05 10:56:19 | 江苏九天光电科技有限公司 |  | 5728 |  | 1 | 0.15 | 0 | 710 | 1 | JG122406000622 |  | 1 | 4 |  | 1
覆膜 | 07001 | JG122406000623 | JG12240600062 | JF4 | 九天覆膜-8 | 合格 | 甲 | 成防萍,徐刚 | 7521 | 2730 | 0.363 | 3100 | 0.25 | 710 | / |  | 30110011 | 铬钝化卷 | 0.15-SPCC | 30312017 | 双面钢塑复合卷 | 0.25-SPCC | 明绿改性膜-1 | 10 | MO000954 | MO000954-008-03 | FM001 | 覆膜模板 | 7521 | 2024-06-25 | 2024-06-25 | 2 | 2024-07-05 10:54:04 | 2024-07-05 10:56:19 | 江苏九天光电科技有限公司 |  | 5728 |  | 1 | 0.15 | 0 | 710 | 1 | JG122406000623 |  | 1 | 4 |  | 1
覆膜 | 07001 | JG00240600591 | JG0024060059 | JF3 | 九天覆膜-5 | 合格 | 乙 | 何志宏,桑永辉 | 6463 | 3488 | 0.5397 | 4660 | 0.25 | 610 | / |  | 30110011 | 铬钝化卷 | 0.15-SPCC | 30312017 | 双面钢塑复合卷 | 0.25-SPCC | 明绿CJB膜-2 | 10 | MO001074 | MO001074-004-01 | FM001 | 覆膜模板 | 6463 | 2024-07-01 | 2024-07-01 | 2 | 2024-07-05 11:07:26 | 2024-07-05 11:09:35 | 江苏九天光电科技有限公司 |  | 5732 |  | 1 | 0.15 | 9340 | 610 | 1 | JG00240600591 |  | 1 | 4 |  | 1
覆膜 | 07001 | JG00240600592 | JG0024060059 | JF3 | 九天覆膜-5 | 合格 | 乙 | 何志宏,桑永辉 | 6463 | 1728 | 0.2674 | 2310 | 0.25 | 610 | / |  | 30110011 | 铬钝化卷 | 0.15-SPCC | 30312017 | 双面钢塑复合卷 | 0.25-SPCC | 明绿CJB膜-2 | 10 | MO001074 | MO001074-004-02 | FM001 | 覆膜模板 | 6463 | 2024-07-01 | 2024-07-01 | 2 | 2024-07-05 11:07:26 | 2024-07-05 11:09:35 | 江苏九天光电科技有限公司 |  | 5732 |  | 1 | 0.15 | 9340 | 610 | 1 | JG00240600592 |  | 1 | 4 |  | 1
覆膜 | 07001 | JG00240600593 | JG0024060059 | JF3 | 九天覆膜-5 | 合格 | 乙 | 何志宏,桑永辉 | 6463 | 1788 | 0.2767 | 2320 | 0.25 | 610 | / |  | 30110011 | 铬钝化卷 | 0.15-SPCC | 30312017 | 双面钢塑复合卷 | 0.25-SPCC | 明绿CJB膜-2 | 10 | MO001074 | MO001074-004-03 | FM001 | 覆膜模板 | 6463 | 2024-07-01 | 2024-07-01 | 2 | 2024-07-05 11:07:26 | 2024-07-05 11:09:35 | 江苏九天光电科技有限公司 |  | 5732 |  | 1 | 0.15 | 9340 | 610 | 1 | JG00240600593 |  | 1 | 4 |  | 1
覆膜 | 07001 | JG00240600601 | JG0024060060 | JF3 | 九天覆膜-5 | 合格 | 甲 | 成防萍,徐刚 | 6477 | 3492 | 0.5391 | 4620 | 0.25 | 610 | / | L亮斑(来料亮斑，白班，辊印，振纹) | 30110011 | 铬钝化卷 | 0.15-SPCC | 30312017 | 双面钢塑复合卷 | 0.25-SPCC | 明绿CJB膜-1 | 10 | MO001074 | MO001074-005-01 | FM001 | 覆膜模板 | 6477 | 2024-07-01 | 2024-07-01 | 2 | 2024-07-05 11:36:52 | 2024-07-05 11:43:15 | 江苏九天光电科技有限公司 |  | 5728 |  | 1 | 0.15 | 9300 | 610 | 1 | JG00240600601 |  | 1 | 2 | L亮斑(来料亮斑，白班，辊印，振纹) | 1
覆膜 | 07001 | JG00240600602 | JG0024060060 | JF3 | 九天覆膜-5 | 合格 | 甲 | 成防萍,徐刚 | 6477 | 1750 | 0.2702 | 2310 | 0.25 | 610 | / | L亮斑(来料色差，白班，辊印，振纹) | 30110011 | 铬钝化卷 | 0.15-SPCC | 30312017 | 双面钢塑复合卷 | 0.25-SPCC | 明绿CJB膜-1 | 10 | MO001074 | MO001074-005-02 | FM001 | 覆膜模板 | 6477 | 2024-07-01 | 2024-07-01 | 2 | 2024-07-05 11:36:52 | 2024-07-05 11:43:15 | 江苏九天光电科技有限公司 |  | 5728 |  | 1 | 0.15 | 9300 | 610 | 1 | JG00240600602 |  | 1 | 2 | L亮斑(来料色差，白班，辊印，振纹) | 1
覆膜 | 07001 | JG00240600603 | JG0024060060 | JF3 | 九天覆膜-5 | 合格 | 甲 | 成防萍,徐刚 | 6477 | 1752 | 0.2705 | 2330 | 0.25 | 610 | / | L亮斑(来料色差条印，白班，振纹，辊印),Z撞伤(尾部30米操边撞伤宽2公分) | 30110011 | 铬钝化卷 | 0.15-SPCC | 30312017 | 双面钢塑复合卷 | 0.25-SPCC | 明绿CJB膜-1 | 10 | MO001074 | MO001074-005-03 | FM001 | 覆膜模板 | 6477 | 2024-07-01 | 2024-07-01 | 2 | 2024-07-05 11:36:52 | 2024-07-05 11:43:15 | 江苏九天光电科技有限公司 |  | 5728 |  | 1 | 0.15 | 9300 | 610 | 1 | JG00240600603 |  | 1 | 2 | L亮斑(来料色差条印，白班，振纹，辊印),Z撞伤(尾部30米操边撞伤宽2公分) | 1
覆膜 | 07001 | JG00240600311 | JG0024060031 | JF3 | 九天覆膜-5 | 合格 | 甲 | 何志宏,桑永辉 | 6731 | 1810 | 0.2689 | 2330 | 0.25 | 610 | / | 板面振纹 | 30110011 | 铬钝化卷 | 0.15-SPCC | 30312017 | 双面钢塑复合卷 | 0.25-SPCC | 明绿CJB膜-2 | 10 | MO001074 | MO001074-007-01 | FM001 | 覆膜模板 | 6731 | 2024-07-01 | 2024-07-01 | 2 | 2024-07-05 11:14:39 | 2024-07-05 11:46:52 | 江苏九天光电科技有限公司 |  | 5732 |  | 1 | 0.15 | 9370 | 610 | 1 | JG00240600311 |  | 1 | 2 |  | 1
覆膜 | 07001 | JG00240600312 | JG0024060031 | JF3 | 九天覆膜-5 | 合格 | 甲 | 何志宏,桑永辉 | 6731 | 1786 | 0.2653 | 2300 | 0.25 | 610 | / |  | 30110011 | 铬钝化卷 | 0.15-SPCC | 30312017 | 双面钢塑复合卷 | 0.25-SPCC | 明绿CJB膜-2 | 10 | MO001074 | MO001074-007-02 | FM001 | 覆膜模板 | 6731 | 2024-07-01 | 2024-07-01 | 2 | 2024-07-05 11:14:39 | 2024-07-05 11:46:52 | 江苏九天光电科技有限公司 |  | 5732 |  | 1 | 0.15 | 9370 | 610 | 1 | JG00240600312 |  | 1 | 4 |  | 1
覆膜 | 07001 | JG00240600313 | JG0024060031 | JF3 | 九天覆膜-5 | 合格 | 甲 | 何志宏,桑永辉 | 6731 | 1786 | 0.2653 | 2300 | 0.25 | 610 | / |  | 30110011 | 铬钝化卷 | 0.15-SPCC | 30312017 | 双面钢塑复合卷 | 0.25-SPCC | 明绿CJB膜-2 | 10 | MO001074 | MO001074-007-03 | FM001 | 覆膜模板 | 6731 | 2024-07-01 | 2024-07-01 | 2 | 2024-07-05 11:14:39 | 2024-07-05 11:46:52 | 江苏九天光电科技有限公司 |  | 5732 |  | 1 | 0.15 | 9370 | 610 | 1 | JG00240600313 |  | 1 | 4 |  | 1
覆膜 | 07001 | JG00240600314 | JG0024060031 | JF3 | 九天覆膜-5 | 合格 | 甲 | 何志宏,桑永辉 | 6731 | 1862 | 0.2766 | 2400 | 0.25 | 610 | / |  | 30110011 | 铬钝化卷 | 0.15-SPCC | 30312017 | 双面钢塑复合卷 | 0.25-SPCC | 明绿CJB膜-2 | 10 | MO001074 | MO001074-007-04 | FM001 | 覆膜模板 | 6731 | 2024-07-01 | 2024-07-01 | 2 | 2024-07-05 11:14:39 | 2024-07-05 11:46:52 | 江苏九天光电科技有限公司 |  | 5732 |  | 1 | 0.15 | 9370 | 610 | 1 | JG00240600314 |  | 1 | 4 |  | 1
覆膜 | 07001 | JG12240601721 | JG1224060172 | JF4 | 九天覆膜-8 | 合格 | 甲 | 成防萍,徐刚 | 7517 | 2676 | 0.356 | 3040 | 0.25 | 710 | / | 缩芯折印(尾部缩芯折印) | 30110011 | 铬钝化卷 | 0.15-SPCC | 30312017 | 双面钢塑复合卷 | 0.25-SPCC | 明绿改性膜-1 | 10 | MO001196 | MO001196-003-01 | FM001 | 覆膜模板 | 7517 | 2024-07-04 | 2024-07-04 | 2 | 2024-07-05 10:35:29 | 2024-07-05 10:38:53 | 江苏九天光电科技有限公司 |  | 5728 |  | 1 | 0.15 | 9280 | 710 | 1 | JG12240601721 |  | 1 | 4 | 缩芯折印(尾部缩芯折印) | 1
覆膜 | 07001 | JG12240601722 | JG1224060172 | JF4 | 九天覆膜-8 | 合格 | 甲 | 成防萍,徐刚 | 7517 | 2674 | 0.3557 | 3050 | 0.25 | 710 | / |  | 30110011 | 铬钝化卷 | 0.15-SPCC | 30312017 | 双面钢塑复合卷 | 0.25-SPCC | 明绿改性膜-1 | 10 | MO001196 | MO001196-003-02 | FM001 | 覆膜模板 | 7517 | 2024-07-04 | 2024-07-04 | 2 | 2024-07-05 10:35:29 | 2024-07-05 10:38:53 | 江苏九天光电科技有限公司 |  | 5728 |  | 1 | 0.15 | 9280 | 710 | 1 | JG12240601722 |  | 1 | 4 |  | 1
覆膜 | 07001 | JG12240601723 | JG1224060172 | JF4 | 九天覆膜-8 | 合格 | 甲 | 成防萍,徐刚 | 7517 | 2634 | 0.3504 | 3000 | 0.25 | 710 | / |  | 30110011 | 铬钝化卷 | 0.15-SPCC | 30312017 | 双面钢塑复合卷 | 0.25-SPCC | 明绿改性膜-1 | 10 | MO001196 | MO001196-003-03 | FM001 | 覆膜模板 | 7517 | 2024-07-04 | 2024-07-04 | 2 | 2024-07-05 10:35:29 | 2024-07-05 10:38:53 | 江苏九天光电科技有限公司 |  | 5728 |  | 1 | 0.15 | 9280 | 710 | 1 | JG12240601723 |  | 1 | 4 |  | 1
覆膜 | 07001 | JG12240601701 | JG1224060170 | JF5 | 九天覆膜-9 | 合格 | 乙 | 黄宏涛,李其华 | 5599 | 2024 | 0.3615 | 2330 | 0.25 | 710 | / | 板面轻微黄条印，边部辊印 | 30110011 | 铬钝化卷 | 0.15-SPCC | 30312017 | 双面钢塑复合卷 | 0.25-SPCC | 明绿改性膜-2 | 10 | MO001201 | MO001201-001-01 | FM001 | 覆膜模板 | 5599 | 2024-07-04 | 2024-07-04 | 2 | 2024-07-05 14:30:31 | 2024-07-05 16:10:18 | 江苏九天光电科技有限公司 |  | 5740 |  | 1 | 0.15 | 7030 | 710 | 1 | JG12240601701 |  | 1 | 2 | H黄条印(板面轻微黄条印，边部辊印) | 1
覆膜 | 07001 | JG12240601702 | JG1224060170 | JF5 | 九天覆膜-9 | 合格 | 乙 | 黄宏涛,李其华 | 5599 | 4056 | 0.7244 | 4690 | 0.25 | 710 | / | 板面轻微黄条印，边部辊印 | 30110011 | 铬钝化卷 | 0.15-SPCC | 30312017 | 双面钢塑复合卷 | 0.25-SPCC | 明绿改性膜-2 | 10 | MO001201 | MO001201-001-02 | FM001 | 覆膜模板 | 5599 | 2024-07-04 | 2024-07-04 | 2 | 2024-07-05 14:30:31 | 2024-07-05 16:10:18 | 江苏九天光电科技有限公司 |  | 5740 |  | 1 | 0.15 | 7030 | 710 | 1 | JG12240601702 |  | 1 | 2 | H黄条印(板面轻微黄条印，边部辊印) | 1
覆膜 | 07001 | JG12240601862 | JG1224060186 | JF4 | 九天覆膜-8 | 合格 | 甲 | 成防萍,徐刚 | 5659 | 2086 | 0.3686 | 2380 | 0.25 | 710 | / |  | 30110011 | 铬钝化卷 | 0.15-SPCC | 30312017 | 双面钢塑复合卷 | 0.25-SPCC | 明绿改性膜-2 | 10 | MO001201 | MO001201-005-02 | FM001 | 覆膜模板 | 5659 | 2024-07-04 | 2024-07-04 | 2 | 2024-07-05 07:55:58 | 2024-07-06 07:14:47 | 江苏九天光电科技有限公司 |  | 5749 |  | 1 | 0.15 | 7030 | 710 | 1 | JG12240601862 |  | 1 | 4 |  | 1
覆膜 | 07001 | JG12240601863 | JG1224060186 | JF4 | 九天覆膜-8 | 合格 | 甲 | 成防萍,徐刚 | 5659 | 1938 | 0.3425 | 2200 | 0.25 | 710 | / | 尾50米整个板面划伤重 | 30110011 | 铬钝化卷 | 0.15-SPCC | 30312017 | 双面钢塑复合卷 | 0.25-SPCC | 明绿改性膜-2 | 10 | MO001201 | MO001201-005-03 | FM001 | 覆膜模板 | 5659 | 2024-07-04 | 2024-07-04 | 2 | 2024-07-05 07:55:58 | 2024-07-06 07:14:47 | 江苏九天光电科技有限公司 |  | 5749 |  | 1 | 0.15 | 7030 | 710 | 1 | JG12240601863 |  | 1 | 2 |  | 1
覆膜 | 07001 | JG12240602111 | JG1224060211 | JF5 | 九天覆膜-9 | 合格 | 甲 | 倪志宏,张文兵 | 7471 | 2158 | 0.2889 | 3500 | 0.19 | 710 | / |  | 30110014 | 铬钝化卷 | 0.1-SPCC | 30312002 | 双面钢塑复合卷 | 0.19-SPCC | 明绿改性膜-1 | 10 | MO001216 | MO001216-001-01 | FM001 | 覆膜模板 | 7471 | 2024-07-05 | 2024-07-05 | 2 | 2024-07-05 11:21:41 | 2024-07-05 11:24:07 | 江苏九天光电科技有限公司 |  | 5742 |  | 1 | 0.1 | 0 | 710 | 1 | JG12240602111 |  | 1 | 4 |  | 1
覆膜 | 07001 | JG12240602112 | JG1224060211 | JF5 | 九天覆膜-9 | 合格 | 甲 | 倪志宏,张文兵 | 7471 | 2032 | 0.272 | 3280 | 0.19 | 710 | / |  | 30110014 | 铬钝化卷 | 0.1-SPCC | 30312002 | 双面钢塑复合卷 | 0.19-SPCC | 明绿改性膜-1 | 10 | MO001216 | MO001216-001-02 | FM001 | 覆膜模板 | 7471 | 2024-07-05 | 2024-07-05 | 2 | 2024-07-05 11:21:41 | 2024-07-05 11:24:07 | 江苏九天光电科技有限公司 |  | 5742 |  | 1 | 0.1 | 0 | 710 | 1 | JG12240602112 |  | 1 | 4 |  | 1
覆膜 | 07001 | JG12240602113 | JG1224060211 | JF5 | 九天覆膜-9 | 合格 | 甲 | 倪志宏,张文兵 | 7471 | 2076 | 0.2779 | 3350 | 0.19 | 710 | / |  | 30110014 | 铬钝化卷 | 0.1-SPCC | 30312002 | 双面钢塑复合卷 | 0.19-SPCC | 明绿改性膜-1 | 10 | MO001216 | MO001216-001-03 | FM001 | 覆膜模板 | 7471 | 2024-07-05 | 2024-07-05 | 2 | 2024-07-05 11:21:41 | 2024-07-05 11:24:07 | 江苏九天光电科技有限公司 |  | 5742 |  | 1 | 0.1 | 0 | 710 | 1 | JG12240602113 |  | 1 | 4 |  | 1
覆膜 | 07001 | JG12240602114 | JG1224060211 | JF5 | 九天覆膜-9 | 合格 | 甲 | 倪志宏,张文兵 | 7471 | 2028 | 0.2714 | 3260 | 0.19 | 710 | / |  | 30110014 | 铬钝化卷 | 0.1-SPCC | 30312002 | 双面钢塑复合卷 | 0.19-SPCC | 明绿改性膜-1 | 10 | MO001216 | MO001216-001-04 | FM001 | 覆膜模板 | 7471 | 2024-07-05 | 2024-07-05 | 2 | 2024-07-05 11:21:41 | 2024-07-05 11:24:07 | 江苏九天光电科技有限公司 |  | 5742 |  | 1 | 0.1 | 0 | 710 | 1 | JG12240602114 |  | 1 | 4 |  | 1
覆膜 | 07001 | JG122406011721 | JG12240601172 | JF5 | 九天覆膜-9 | 合格 | 甲 | 倪志宏,张文兵 | 7105 | 2036 | 0.2866 | 3300 | 0.19 | 710 | / |  | 30110014 | 铬钝化卷 | 0.1-SPCC | 30312002 | 双面钢塑复合卷 | 0.19-SPCC | 明绿改性膜-1 | 10 | MO001216 | MO001216-002-01 | FM001 | 覆膜模板 | 7105 | 2024-07-05 | 2024-07-05 | 2 | 2024-07-05 13:57:15 | 2024-07-05 14:02:00 | 江苏九天光电科技有限公司 |  | 5742 |  | 1 | 0.1 | 0 | 710 | 1 | JG122406011721 |  | 1 | 4 |  | 1
覆膜 | 07001 | JG122406011722 | JG12240601172 | JF5 | 九天覆膜-9 | 合格 | 甲 | 倪志宏,张文兵 | 7105 | 2068 | 0.2911 | 3340 | 0.19 | 710 | / |  | 30110014 | 铬钝化卷 | 0.1-SPCC | 30312002 | 双面钢塑复合卷 | 0.19-SPCC | 明绿改性膜-1 | 10 | MO001216 | MO001216-002-02 | FM001 | 覆膜模板 | 7105 | 2024-07-05 | 2024-07-05 | 2 | 2024-07-05 13:57:15 | 2024-07-05 14:02:00 | 江苏九天光电科技有限公司 |  | 5742 |  | 1 | 0.1 | 0 | 710 | 1 | JG122406011722 |  | 1 | 4 |  | 1
覆膜 | 07001 | JG122406011723 | JG12240601172 | JF5 | 九天覆膜-9 | 合格 | 甲 | 倪志宏,张文兵 | 7105 | 1908 | 0.2685 | 3100 | 0.19 | 710 | / |  | 30110014 | 铬钝化卷 | 0.1-SPCC | 30312002 | 双面钢塑复合卷 | 0.19-SPCC | 明绿改性膜-1 | 10 | MO001216 | MO001216-002-03 | FM001 | 覆膜模板 | 7105 | 2024-07-05 | 2024-07-05 | 2 | 2024-07-05 13:57:15 | 2024-07-05 14:02:00 | 江苏九天光电科技有限公司 |  | 5742 |  | 1 | 0.1 | 0 | 710 | 1 | JG122406011723 |  | 1 | 4 |  | 1
覆膜 | 07001 | JG122406011724 | JG12240601172 | JF5 | 九天覆膜-9 | 合格 | 甲 | 倪志宏,张文兵 | 7105 | 1908 | 0.2685 | 3110 | 0.19 | 710 | / |  | 30110014 | 铬钝化卷 | 0.1-SPCC | 30312002 | 双面钢塑复合卷 | 0.19-SPCC | 明绿改性膜-1 | 10 | MO001216 | MO001216-002-04 | FM001 | 覆膜模板 | 7105 | 2024-07-05 | 2024-07-05 | 2 | 2024-07-05 13:57:15 | 2024-07-05 14:02:00 | 江苏九天光电科技有限公司 |  | 5742 |  | 1 | 0.1 | 0 | 710 | 1 | JG122406011724 |  | 1 | 4 |  | 1
覆膜 | 07001 | JG122406010921 | JG12240601092 | JF5 | 九天覆膜-9 | 合格 | 甲 | 徐刚,徐兴良,张文兵 | 6875 | 1912 | 0.2781 | 3100 | 0.19 | 710 | / |  | 30110014 | 铬钝化卷 | 0.1-SPCC | 30312002 | 双面钢塑复合卷 | 0.19-SPCC | 明绿改性膜-1 | 10 | MO001216 | MO001216-003-01 | FM001 | 覆膜模板 | 6875 | 2024-07-05 | 2024-07-05 | 2 | 2024-07-05 22:50:05 | 2024-07-06 01:27:53 | 江苏九天光电科技有限公司 |  | 5750 |  | 1 | 0.1 | 0 | 710 | 1 | JG122406010921 |  | 1 | 4 |  | 1
覆膜 | 07001 | JG122406010922 | JG12240601092 | JF5 | 九天覆膜-9 | 合格 | 甲 | 徐刚,徐兴良,张文兵 | 6875 | 1920 | 0.2793 | 3130 | 0.19 | 710 | / |  | 30110014 | 铬钝化卷 | 0.1-SPCC | 30312002 | 双面钢塑复合卷 | 0.19-SPCC | 明绿改性膜-1 | 10 | MO001216 | MO001216-003-02 | FM001 | 覆膜模板 | 6875 | 2024-07-05 | 2024-07-05 | 2 | 2024-07-05 22:50:05 | 2024-07-06 01:27:53 | 江苏九天光电科技有限公司 |  | 5750 |  | 1 | 0.1 | 0 | 710 | 1 | JG122406010922 |  | 1 | 4 |  | 1
覆膜 | 07001 | JG122406010923 | JG12240601092 | JF5 | 九天覆膜-9 | 合格 | 甲 | 徐刚,徐兴良,张文兵 | 6875 | 1894 | 0.2755 | 3080 | 0.19 | 710 | / |  | 30110014 | 铬钝化卷 | 0.1-SPCC | 30312002 | 双面钢塑复合卷 | 0.19-SPCC | 明绿改性膜-1 | 10 | MO001216 | MO001216-003-03 | FM001 | 覆膜模板 | 6875 | 2024-07-05 | 2024-07-05 | 2 | 2024-07-05 22:50:05 | 2024-07-06 01:27:53 | 江苏九天光电科技有限公司 |  | 5750 |  | 1 | 0.1 | 0 | 710 | 1 | JG122406010923 |  | 1 | 4 |  | 1
覆膜 | 07001 | JG122406010924 | JG12240601092 | JF5 | 九天覆膜-9 | 合格 | 甲 | 徐刚,徐兴良,张文兵 | 6875 | 1876 | 0.2729 | 3050 | 0.19 | 710 | / |  | 30110014 | 铬钝化卷 | 0.1-SPCC | 30312002 | 双面钢塑复合卷 | 0.19-SPCC | 明绿改性膜-1 | 10 | MO001216 | MO001216-003-04 | FM001 | 覆膜模板 | 6875 | 2024-07-05 | 2024-07-05 | 2 | 2024-07-05 22:50:05 | 2024-07-06 01:27:53 | 江苏九天光电科技有限公司 |  | 5750 |  | 1 | 0.1 | 0 | 710 | 1 | JG122406010924 |  | 1 | 4 |  | 1
覆膜 | 07001 | JG122406000321 | JG12240600032 | JF5 | 九天覆膜-9 | 合格 | 甲 | 倪志宏,张文兵 | 7309 | 2168 | 0.2966 | 3500 | 0.19 | 710 | / |  | 30110014 | 铬钝化卷 | 0.1-SPCC | 30312002 | 双面钢塑复合卷 | 0.19-SPCC | 明绿改性膜-1 | 10 | MO001216 | MO001216-004-01 | FM001 | 覆膜模板 | 7309 | 2024-07-05 | 2024-07-05 | 2 | 2024-07-05 10:42:55 | 2024-07-05 10:45:28 | 江苏九天光电科技有限公司 |  | 5742 |  | 1 | 0.1 | 0 | 710 | 1 | JG122406000321 |  | 1 | 4 |  | 1
覆膜 | 07001 | JG122406000322 | JG12240600032 | JF5 | 九天覆膜-9 | 合格 | 甲 | 倪志宏,张文兵 | 7309 | 2154 | 0.2947 | 3480 | 0.19 | 710 | / |  | 30110014 | 铬钝化卷 | 0.1-SPCC | 30312002 | 双面钢塑复合卷 | 0.19-SPCC | 明绿改性膜-1 | 10 | MO001216 | MO001216-004-02 | FM001 | 覆膜模板 | 7309 | 2024-07-05 | 2024-07-05 | 2 | 2024-07-05 10:42:55 | 2024-07-05 10:45:28 | 江苏九天光电科技有限公司 |  | 5742 |  | 1 | 0.1 | 0 | 710 | 1 | JG122406000322 |  | 1 | 4 |  | 1
覆膜 | 07001 | JG122406000323 | JG12240600032 | JF5 | 九天覆膜-9 | 合格 | 甲 | 倪志宏,张文兵 | 7309 | 1922 | 0.263 | 3130 | 0.19 | 710 | / |  | 30110014 | 铬钝化卷 | 0.1-SPCC | 30312002 | 双面钢塑复合卷 | 0.19-SPCC | 明绿改性膜-1 | 10 | MO001216 | MO001216-004-03 | FM001 | 覆膜模板 | 7309 | 2024-07-05 | 2024-07-05 | 2 | 2024-07-05 10:42:55 | 2024-07-05 10:45:28 | 江苏九天光电科技有限公司 |  | 5742 |  | 1 | 0.1 | 0 | 710 | 1 | JG122406000323 |  | 1 | 4 |  | 1
覆膜 | 07001 | JG122406000324 | JG12240600032 | JF5 | 九天覆膜-9 | 合格 | 甲 | 倪志宏,张文兵 | 7309 | 1898 | 0.2597 | 3080 | 0.19 | 710 | / |  | 30110014 | 铬钝化卷 | 0.1-SPCC | 30312002 | 双面钢塑复合卷 | 0.19-SPCC | 明绿改性膜-1 | 10 | MO001216 | MO001216-004-04 | FM001 | 覆膜模板 | 7309 | 2024-07-05 | 2024-07-05 | 2 | 2024-07-05 10:42:55 | 2024-07-05 10:45:28 | 江苏九天光电科技有限公司 |  | 5742 |  | 1 | 0.1 | 0 | 710 | 1 | JG122406000324 |  | 1 | 4 |  | 1
覆膜 | 07001 | JG122405500511 | JG12240550051 | JF5 | 九天覆膜-9 | 合格 | 甲 | 徐刚,徐兴良,张文兵 | 6741 | 1978 | 0.2934 | 3300 | 0.19 | 710 | / |  | 30110014 | 铬钝化卷 | 0.1-SPCC | 30312002 | 双面钢塑复合卷 | 0.19-SPCC | 明绿改性膜-1 | 10 | MO001256 | MO001256-027-01 | FM001 | 覆膜模板 | 6741 | 2024-07-05 | 2024-07-05 | 2 | 2024-07-06 04:47:40 | 2024-07-06 08:15:35 | 江苏九天光电科技有限公司 |  | 5750 |  | 1 | 0.1 | 12610 | 710 | 1 | JG122405500511 |  | 1 | 4
覆膜 | 07001 | JG122405500512 | JG12240550051 | JF5 | 九天覆膜-9 | 合格 | 甲 | 徐刚,徐兴良,张文兵 | 6741 | 1914 | 0.2839 | 3200 | 0.19 | 710 | / |  | 30110014 | 铬钝化卷 | 0.1-SPCC | 30312002 | 双面钢塑复合卷 | 0.19-SPCC | 明绿改性膜-1 | 10 | MO001256 | MO001256-027-02 | FM001 | 覆膜模板 | 6741 | 2024-07-05 | 2024-07-05 | 2 | 2024-07-06 04:47:40 | 2024-07-06 08:15:35 | 江苏九天光电科技有限公司 |  | 5750 |  | 1 | 0.1 | 12610 | 710 | 1 | JG122405500512 |  | 1 | 4
覆膜 | 07001 | JG122405500513 | JG12240550051 | JF5 | 九天覆膜-9 | 合格 | 甲 | 徐刚,徐兴良,张文兵 | 6741 | 1804 | 0.2676 | 3000 | 0.19 | 710 | / |  | 30110014 | 铬钝化卷 | 0.1-SPCC | 30312002 | 双面钢塑复合卷 | 0.19-SPCC | 明绿改性膜-1 | 10 | MO001256 | MO001256-027-03 | FM001 | 覆膜模板 | 6741 | 2024-07-05 | 2024-07-05 | 2 | 2024-07-06 04:47:40 | 2024-07-06 08:15:35 | 江苏九天光电科技有限公司 |  | 5750 |  | 1 | 0.1 | 12610 | 710 | 1 | JG122405500513 |  | 1 | 4
覆膜 | 07001 | JG122405500514 | JG12240550051 | JF5 | 九天覆膜-9 | 合格 | 甲 | 徐刚,徐兴良,张文兵 | 6741 | 1798 | 0.2667 | 3000 | 0.19 | 710 | / |  | 30110014 | 铬钝化卷 | 0.1-SPCC | 30312002 | 双面钢塑复合卷 | 0.19-SPCC | 明绿改性膜-1 | 10 | MO001256 | MO001256-027-04 | FM001 | 覆膜模板 | 6741 | 2024-07-05 | 2024-07-05 | 2 | 2024-07-06 04:47:40 | 2024-07-06 08:15:35 | 江苏九天光电科技有限公司 |  | 5750 |  | 1 | 0.1 | 12610 | 710 | 1 | JG122405500514 |  | 1 | 4