## sheet1
工序名称 | 工序编码 | 新卷号 | 批号 | 机组编码 | 机组名称 | 工序状态 | 班组 | 参与人 | 来料重量 | 出料重量 | 成品率 | 出料长度 | 出料厚度 | 出料宽度 | 工序要求 | 备注 | 来料编码 | 来料名称 | 来料规格 | 产品编码 | 产品名称 | 产品规格 | 膜名称 | 排序 | 主计划号 | 子计划号 | 工序流程编码 | 工序流程名称 | 工单需求 | 计划开始时间 | 计划结束时间 | 工单状态 | 实际开始时间 | 实际结束时间 | 组织名称 | 卷号ID | 操作工人 | 报工人 | 检验 | 来料厚度 | 来料长度 | 来料宽度 | 是否分卷 | 原卷号 | 工单要求 | 是否成品 | 检验结果 | 不良现象 | 入库审核
吹膜 | 06001 | JM2JA24070404 |  | JM2 | 九天吹膜2# | 合格 | 甲 | 李乘波 | 1515 | 215.3 | 0.1421 | 6650 | 0.048 | 710 | / |  | 13990001 | 塑粒子 |  | 30811004 | 明绿改性膜-1 | 0.048*710 明绿 |  | 10 | MO001121 | MO001121-002 | CM001 | 吹膜模板 | 1500 | 2024-07-02 | 2024-07-02 | 2 | 2024-07-04 05:13:45 | 2024-07-04 05:13:45 | 江苏九天光电科技有限公司 |  | 5644 |  |  | 0 | 0 | 0 | 1 |  |  | 1 | 4 |  | 1
吹膜 | 06001 | JM2JA24070403 |  | JM2 | 九天吹膜2# | 合格 | 甲 | 李乘波 | 1515 | 215.1 | 0.142 | 6650 | 0.048 | 710 | / |  | 13990001 | 塑粒子 |  | 30811004 | 明绿改性膜-1 | 0.048*710 明绿 |  | 10 | MO001121 | MO001121-002 | CM001 | 吹膜模板 | 1500 | 2024-07-02 | 2024-07-02 | 2 | 2024-07-04 05:13:43 | 2024-07-04 05:13:43 | 江苏九天光电科技有限公司 |  | 5644 |  |  | 0 | 0 | 0 | 1 |  |  | 1 | 4 |  | 1
吹膜 | 06001 | JM5YE24070408 |  | JM5 | 九天吹膜5# | 合格 | 乙 | 陈正朋 | 2500 |  |  |  | 0.055 | 773 | / |  | 13990001 | 塑粒子 |  | 30812003 | 本色改性膜-1 | 0.055*773 本色 |  | 10 | MO001121 | MO001121-003 | CM001 | 吹膜模板 | 2500 | 2024-07-02 | 2024-07-02 | 2 | 2024-07-04 20:13:21 | 2024-07-04 20:13:21 | 江苏九天光电科技有限公司 |  | 5640 |  |  | 0 | 0 | 0 | 1 |  |  | 1 | 4 |  | 0
吹膜 | 06001 | JM5YE24070407 |  | JM5 | 九天吹膜5# | 合格 | 乙 | 陈正朋 | 2500 |  |  |  | 0.055 | 773 | / |  | 13990001 | 塑粒子 |  | 30812003 | 本色改性膜-1 | 0.055*773 本色 |  | 10 | MO001121 | MO001121-003 | CM001 | 吹膜模板 | 2500 | 2024-07-02 | 2024-07-02 | 2 | 2024-07-04 20:13:19 | 2024-07-04 20:13:19 | 江苏九天光电科技有限公司 |  | 5640 |  |  | 0 | 0 | 0 | 1 |  |  | 1 | 4 |  | 0
吹膜 | 06001 | JM2JA24070401 |  | JM2 | 九天吹膜2# | 合格 | 甲 | 李乘波 | 3030 | 210.2 | 0.0694 | 6550 | 0.048 | 710 | / |  | 13990001 | 塑粒子 |  | 30811004 | 明绿改性膜-1 | 0.048*710 明绿 |  | 10 | MO001122 | MO001122-001 | CM001 | 吹膜模板 | 3000 | 2024-07-03 | 2024-07-03 | 2 | 2024-07-04 00:12:51 | 2024-07-04 00:12:51 | 江苏九天光电科技有限公司 |  | 5635 |  |  | 0 | 0 | 0 | 1 |  |  | 1 | 4 |  | 1
吹膜 | 06001 | JM2JA24070402 |  | JM2 | 九天吹膜2# | 合格 | 甲 | 李乘波 | 3030 | 209.9 | 0.0693 | 6550 | 0.048 | 710 | / |  | 13990001 | 塑粒子 |  | 30811004 | 明绿改性膜-1 | 0.048*710 明绿 |  | 10 | MO001122 | MO001122-001 | CM001 | 吹膜模板 | 3000 | 2024-07-03 | 2024-07-03 | 2 | 2024-07-04 00:12:53 | 2024-07-04 00:12:53 | 江苏九天光电科技有限公司 |  | 5635 |  |  | 0 | 0 | 0 | 1 |  |  | 1 | 4 |  | 1
吹膜 | 06001 | JM2JA24070406 |  | JM2 | 九天吹膜2# | 合格 | 甲 | 李乘波 | 3030 | 204.5 | 0.0675 | 6050 | 0.048 | 710 | / | 李乘波 | 13990001 | 塑粒子 |  | 30811004 | 明绿改性膜-1 | 0.048*710 明绿 |  | 10 | MO001122 | MO001122-001 | CM001 | 吹膜模板 | 3000 | 2024-07-03 | 2024-07-03 | 2 | 2024-07-04 07:29:37 | 2024-07-04 07:29:37 | 江苏九天光电科技有限公司 |  | 5644 |  |  | 0 | 0 | 0 | 1 |  |  | 1 | 4 |  | 1
吹膜 | 06001 | JM2JA24070405 |  | JM2 | 九天吹膜2# | 合格 | 甲 | 李乘波 | 3030 | 205.1 | 0.0677 | 6050 | 0.048 | 710 | / | 李乘波 | 13990001 | 塑粒子 |  | 30811004 | 明绿改性膜-1 | 0.048*710 明绿 |  | 10 | MO001122 | MO001122-001 | CM001 | 吹膜模板 | 3000 | 2024-07-03 | 2024-07-03 | 2 | 2024-07-04 07:29:35 | 2024-07-04 07:29:35 | 江苏九天光电科技有限公司 |  | 5644 |  |  | 0 | 0 | 0 | 1 |  |  | 1 | 4 |  | 1
吹膜 | 06001 | JM3JA24070402 |  | JM3 | 九天吹膜3# | 合格 | 甲 | 肖铭 | 4040 | 212.1 | 0.0525 | 6500 | 0.048 | 710 | / | 肖銘 | 13990001 | 塑粒子 |  | 30811004 | 明绿改性膜-1 | 0.048*710 明绿 |  | 10 | MO001122 | MO001122-002 | CM001 | 吹膜模板 | 4000 | 2024-07-03 | 2024-07-03 | 2 | 2024-07-04 07:27:41 | 2024-07-04 07:27:41 | 江苏九天光电科技有限公司 |  | 5639 |  |  | 0 | 0 | 0 | 1 |  |  | 1 | 4 |  | 1
吹膜 | 06001 | JM3JA24070404 |  | JM3 | 九天吹膜3# | 合格 | 甲 | 肖铭 | 4040 | 212.3 | 0.0525 | 6500 | 0.048 | 710 | / | 肖銘 | 13990001 | 塑粒子 |  | 30811004 | 明绿改性膜-1 | 0.048*710 明绿 |  | 10 | MO001122 | MO001122-002 | CM001 | 吹膜模板 | 4000 | 2024-07-03 | 2024-07-03 | 2 | 2024-07-04 07:27:45 | 2024-07-04 07:27:45 | 江苏九天光电科技有限公司 |  | 5639 |  |  | 0 | 0 | 0 | 1 |  |  | 1 | 4 |  | 1
吹膜 | 06001 | JM3JA24070401 |  | JM3 | 九天吹膜3# | 合格 | 甲 | 肖铭 | 4040 | 212.8 | 0.0527 | 6500 | 0.048 | 710 | / | 肖銘 | 13990001 | 塑粒子 |  | 30811004 | 明绿改性膜-1 | 0.048*710 明绿 |  | 10 | MO001122 | MO001122-002 | CM001 | 吹膜模板 | 4000 | 2024-07-03 | 2024-07-03 | 2 | 2024-07-04 07:27:39 | 2024-07-04 07:27:39 | 江苏九天光电科技有限公司 |  | 5639 |  |  | 0 | 0 | 0 | 1 |  |  | 1 | 4 |  | 1
吹膜 | 06001 | JM3JA24070403 |  | JM3 | 九天吹膜3# | 合格 | 甲 | 肖铭 | 4040 | 212.5 | 0.0526 | 6500 | 0.048 | 710 | / | 肖銘 | 13990001 | 塑粒子 |  | 30811004 | 明绿改性膜-1 | 0.048*710 明绿 |  | 10 | MO001122 | MO001122-002 | CM001 | 吹膜模板 | 4000 | 2024-07-03 | 2024-07-03 | 2 | 2024-07-04 07:27:43 | 2024-07-04 07:27:43 | 江苏九天光电科技有限公司 |  | 5639 |  |  | 0 | 0 | 0 | 1 |  |  | 1 | 4 |  | 1
吹膜 | 06001 | JM5YE24070403 |  | JM5 | 九天吹膜5# | 合格 | 乙 | 陈正朋 | 5000 | 327.1 | 0.0654 | 8300 | 0.055 | 773 | / |  | 13990001 | 塑粒子 |  | 30812003 | 本色改性膜-1 | 0.055*773 本色 |  | 10 | MO001175 | MO001175-001 | CM001 | 吹膜模板 | 5000 | 2024-07-04 | 2024-07-04 | 2 | 2024-07-04 17:17:29 | 2024-07-04 17:17:29 | 江苏九天光电科技有限公司 |  | 5640 |  |  | 0 | 0 | 0 | 1 |  |  | 1 | 4 |  | 1
吹膜 | 06001 | JM5YE24070301 |  |  |  | 合格 | 乙 | 徐厚祥 | 5000 | 188.5 | 0.0377 | 4400 | 0.055 | 773 | / |  | 13990001 | 塑粒子 |  | 30812003 | 本色改性膜-1 | 0.055*773 本色 |  | 10 | MO001175 | MO001175-001 | CM001 | 吹膜模板 | 5000 | 2024-07-04 | 2024-07-04 | 2 | 2024-07-04 11:20:02 | 2024-07-04 11:20:02 | 江苏九天光电科技有限公司 |  |  |  |  | 0 | 0 | 0 | 1 |  |  | 1 | 4 |  | 1
吹膜 | 06001 | JM5JE24070409 |  | JM5 | 九天吹膜5# | 合格 | 甲 | 陈吉圣 | 5000 | 178.3 | 0.0357 | 4400 | 0.055 | 773 | / |  | 13990001 | 塑粒子 |  | 30812003 | 本色改性膜-1 | 0.055*773 本色 |  | 10 | MO001175 | MO001175-001 | CM001 | 吹膜模板 | 5000 | 2024-07-04 | 2024-07-04 | 2 | 2024-07-04 21:31:08 | 2024-07-04 21:31:08 | 江苏九天光电科技有限公司 |  | 5642 |  |  | 0 | 0 | 0 | 1 |  |  | 1 | 4 |  | 1
吹膜 | 06001 | JM5JE24070402 |  |  |  | 合格 | 甲 | 陈吉圣 | 5000 | 331.7 | 0.0663 | 8300 | 0.055 | 773 | / |  | 13990001 | 塑粒子 |  | 30812003 | 本色改性膜-1 | 0.055*773 本色 |  | 10 | MO001175 | MO001175-001 | CM001 | 吹膜模板 | 5000 | 2024-07-04 | 2024-07-04 | 2 | 2024-07-04 11:15:55 | 2024-07-04 11:15:55 | 江苏九天光电科技有限公司 |  |  |  |  | 0 | 0 | 0 | 1 |  |  | 1 | 4 |  | 1
吹膜 | 06001 | JM5YE24070402 |  | JM5 | 九天吹膜5# | 合格 | 乙 | 陈正朋 | 5000 | 331.6 | 0.0663 | 8300 | 0.055 | 773 | / |  | 13990001 | 塑粒子 |  | 30812003 | 本色改性膜-1 | 0.055*773 本色 |  | 10 | MO001175 | MO001175-001 | CM001 | 吹膜模板 | 5000 | 2024-07-04 | 2024-07-04 | 2 | 2024-07-04 17:17:27 | 2024-07-04 17:17:27 | 江苏九天光电科技有限公司 |  | 5640 |  |  | 0 | 0 | 0 | 1 |  |  | 1 | 4 |  | 1
吹膜 | 06001 | JM5JE24070401 |  |  |  | 合格 | 甲 | 陈吉圣 | 5000 | 331.4 | 0.0663 | 8300 | 0.055 | 773 | / |  | 13990001 | 塑粒子 |  | 30812003 | 本色改性膜-1 | 0.055*773 本色 |  | 10 | MO001175 | MO001175-001 | CM001 | 吹膜模板 | 5000 | 2024-07-04 | 2024-07-04 | 2 | 2024-07-04 11:15:54 | 2024-07-04 11:15:54 | 江苏九天光电科技有限公司 |  |  |  |  | 0 | 0 | 0 | 1 |  |  | 1 | 4 |  | 1
吹膜 | 06001 | JM5YE24070303 |  |  |  | 合格 | 乙 | 徐厚祥 | 5000 | 337.5 | 0.0675 | 8300 | 0.055 | 773 | / |  | 13990001 | 塑粒子 |  | 30812003 | 本色改性膜-1 | 0.055*773 本色 |  | 10 | MO001175 | MO001175-001 | CM001 | 吹膜模板 | 5000 | 2024-07-04 | 2024-07-04 | 2 | 2024-07-04 12:06:55 | 2024-07-04 12:06:55 | 江苏九天光电科技有限公司 |  |  |  |  | 0 | 0 | 0 | 1 |  |  | 1 | 4 |  | 1
吹膜 | 06001 | JM5JE24070407 |  | JM5 | 九天吹膜5# | 合格 | 甲 | 陈吉圣 | 5000 | 174 | 0.0348 | 4400 | 0.055 | 773 | / |  | 13990001 | 塑粒子 |  | 30812003 | 本色改性膜-1 | 0.055*773 本色 |  | 10 | MO001175 | MO001175-001 | CM001 | 吹膜模板 | 5000 | 2024-07-04 | 2024-07-04 | 2 | 2024-07-04 16:49:19 | 2024-07-04 16:49:19 | 江苏九天光电科技有限公司 |  | 5643 |  |  | 0 | 0 | 0 | 1 |  |  | 1 | 4 |  | 1
吹膜 | 06001 | JM5JE24070403 |  |  |  | 合格 | 甲 | 陈吉圣 | 5000 | 332.5 | 0.0665 | 8300 | 0.055 | 773 | / |  | 13990001 | 塑粒子 |  | 30812003 | 本色改性膜-1 | 0.055*773 本色 |  | 10 | MO001175 | MO001175-001 | CM001 | 吹膜模板 | 5000 | 2024-07-04 | 2024-07-04 | 2 | 2024-07-04 11:15:58 | 2024-07-04 11:15:58 | 江苏九天光电科技有限公司 |  |  |  |  | 0 | 0 | 0 | 1 |  |  | 1 | 4 |  | 1
吹膜 | 06001 | JM5YE24070404 |  | JM5 | 九天吹膜5# | 合格 | 乙 | 陈正朋 | 5000 | 327.3 | 0.0655 | 8300 | 0.055 | 773 | / |  | 13990001 | 塑粒子 |  | 30812003 | 本色改性膜-1 | 0.055*773 本色 |  | 10 | MO001175 | MO001175-001 | CM001 | 吹膜模板 | 5000 | 2024-07-04 | 2024-07-04 | 2 | 2024-07-04 17:17:32 | 2024-07-04 17:17:32 | 江苏九天光电科技有限公司 |  | 5640 |  |  | 0 | 0 | 0 | 1 |  |  | 1 | 4 |  | 1
吹膜 | 06001 | JM5YE24070304 |  |  |  | 合格 | 乙 | 徐厚祥 | 5000 | 337.2 | 0.0674 | 8300 | 0.055 | 773 | / |  | 13990001 | 塑粒子 |  | 30812003 | 本色改性膜-1 | 0.055*773 本色 |  | 10 | MO001175 | MO001175-001 | CM001 | 吹膜模板 | 5000 | 2024-07-04 | 2024-07-04 | 2 | 2024-07-04 12:06:57 | 2024-07-04 12:06:57 | 江苏九天光电科技有限公司 |  |  |  |  | 0 | 0 | 0 | 1 |  |  | 1 | 4 |  | 1
吹膜 | 06001 | JM5JE24070408 |  | JM5 | 九天吹膜5# | 合格 | 甲 | 陈吉圣 | 5000 | 176.1 | 0.0352 | 4400 | 0.055 | 773 | / |  | 13990001 | 塑粒子 |  | 30812003 | 本色改性膜-1 | 0.055*773 本色 |  | 10 | MO001175 | MO001175-001 | CM001 | 吹膜模板 | 5000 | 2024-07-04 | 2024-07-04 | 2 | 2024-07-04 17:00:57 | 2024-07-04 17:00:57 | 江苏九天光电科技有限公司 |  | 5640 |  |  | 0 | 0 | 0 | 1 |  |  | 1 | 4 |  | 1
吹膜 | 06001 | JM5JE24070410 |  | JM5 | 九天吹膜5# | 合格 | 甲 | 陈吉圣 | 5000 | 178.7 | 0.0357 | 4400 | 0.055 | 773 | / |  | 13990001 | 塑粒子 |  | 30812003 | 本色改性膜-1 | 0.055*773 本色 |  | 10 | MO001175 | MO001175-001 | CM001 | 吹膜模板 | 5000 | 2024-07-04 | 2024-07-04 | 2 | 2024-07-04 21:31:12 | 2024-07-04 21:31:12 | 江苏九天光电科技有限公司 |  | 5642 |  |  | 0 | 0 | 0 | 1 |  |  | 1 | 4 |  | 1
吹膜 | 06001 | JM5JE24070405 |  | JM5 | 九天吹膜5# | 合格 | 甲 | 陈吉圣 | 5000 | 174.7 | 0.0349 | 4400 | 0.055 | 773 | / |  | 13990001 | 塑粒子 |  | 30812003 | 本色改性膜-1 | 0.055*773 本色 |  | 10 | MO001175 | MO001175-001 | CM001 | 吹膜模板 | 5000 | 2024-07-04 | 2024-07-04 | 2 | 2024-07-04 16:49:09 | 2024-07-04 16:49:09 | 江苏九天光电科技有限公司 |  | 5643 |  |  | 0 | 0 | 0 | 1 |  |  | 1 | 4 |  | 1
吹膜 | 06001 | JM5YE24070302 |  |  |  | 合格 | 乙 | 徐厚祥 | 5000 | 188.2 | 0.0376 | 4400 | 0.055 | 773 | / |  | 13990001 | 塑粒子 |  | 30812003 | 本色改性膜-1 | 0.055*773 本色 |  | 10 | MO001175 | MO001175-001 | CM001 | 吹膜模板 | 5000 | 2024-07-04 | 2024-07-04 | 2 | 2024-07-04 12:06:52 | 2024-07-04 12:06:52 | 江苏九天光电科技有限公司 |  |  |  |  | 0 | 0 | 0 | 1 |  |  | 1 | 4 |  | 1
吹膜 | 06001 | JM5JE24070404 |  |  |  | 合格 | 甲 | 陈吉圣 | 5000 | 333 | 0.0666 | 8300 | 0.055 | 773 | / |  | 13990001 | 塑粒子 |  | 30812003 | 本色改性膜-1 | 0.055*773 本色 |  | 10 | MO001175 | MO001175-001 | CM001 | 吹膜模板 | 5000 | 2024-07-04 | 2024-07-04 | 2 | 2024-07-04 11:16:00 | 2024-07-04 11:16:00 | 江苏九天光电科技有限公司 |  |  |  |  | 0 | 0 | 0 | 1 |  |  | 1 | 4 |  | 1
吹膜 | 06001 | JM5JE24070406 |  | JM5 | 九天吹膜5# | 合格 | 甲 | 陈吉圣 | 5000 | 174.1 | 0.0348 | 4400 | 0.055 | 773 | / |  | 13990001 | 塑粒子 |  | 30812003 | 本色改性膜-1 | 0.055*773 本色 |  | 10 | MO001175 | MO001175-001 | CM001 | 吹膜模板 | 5000 | 2024-07-04 | 2024-07-04 | 2 | 2024-07-04 16:49:12 | 2024-07-04 16:49:12 | 江苏九天光电科技有限公司 |  | 5643 |  |  | 0 | 0 | 0 | 1 |  |  | 1 | 4 |  | 1
吹膜 | 06001 | JM5YE24070401 |  | JM5 | 九天吹膜5# | 合格 | 乙 | 陈正朋 | 5000 | 331.5 | 0.0663 | 8300 | 0.055 | 773 | / |  | 13990001 | 塑粒子 |  | 30812003 | 本色改性膜-1 | 0.055*773 本色 |  | 10 | MO001175 | MO001175-001 | CM001 | 吹膜模板 | 5000 | 2024-07-04 | 2024-07-04 | 2 | 2024-07-04 17:17:24 | 2024-07-04 17:17:24 | 江苏九天光电科技有限公司 |  | 5640 |  |  | 0 | 0 | 0 | 1 |  |  | 1 | 4 |  | 1
吹膜 | 06001 | JM2JA24070408 |  | JM2 | 九天吹膜2# | 合格 | 甲 | 李乘波 | 3030 | 205.3 | 0.0678 | 6250 | 0.048 | 710 | / | 乙存1400米，李乘波 | 13990001 | 塑粒子 |  | 30811004 | 明绿改性膜-1 | 0.048*710 明绿 |  | 10 | MO001203 | MO001203-001 | CM001 | 吹膜模板 | 3000 | 2024-07-04 | 2024-07-04 | 2 | 2024-07-04 23:37:01 | 2024-07-04 23:37:01 | 江苏九天光电科技有限公司 |  | 5635 |  |  | 0 | 0 | 0 | 1 |  |  | 1 | 4 |  | 1
吹膜 | 06001 | JM2YA24070404 |  |  |  | 合格 | 乙 | 陈小军 | 3030 | 204.3 | 0.0674 | 6200 | 0.048 | 710 | / |  | 13990001 | 塑粒子 |  | 30811004 | 明绿改性膜-1 | 0.048*710 明绿 |  | 10 | MO001203 | MO001203-001 | CM001 | 吹膜模板 | 3000 | 2024-07-04 | 2024-07-04 | 2 | 2024-07-04 17:21:28 | 2024-07-04 17:21:28 | 江苏九天光电科技有限公司 |  |  |  |  | 0 | 0 | 0 | 1 |  |  | 1 | 4 |  | 1
吹膜 | 06001 | JM2YA24070403 |  |  |  | 合格 | 乙 | 陈小军 | 3030 | 204.1 | 0.0674 | 6200 | 0.048 | 710 | / |  | 13990001 | 塑粒子 |  | 30811004 | 明绿改性膜-1 | 0.048*710 明绿 |  | 10 | MO001203 | MO001203-001 | CM001 | 吹膜模板 | 3000 | 2024-07-04 | 2024-07-04 | 2 | 2024-07-04 17:21:26 | 2024-07-04 17:21:26 | 江苏九天光电科技有限公司 |  |  |  |  | 0 | 0 | 0 | 1 |  |  | 1 | 4 |  | 1
吹膜 | 06001 | JM2YA24070405 |  |  |  | 合格 | 乙 | 陈小军 | 3030 | 203.7 | 0.0672 | 6200 | 0.048 | 710 | / |  | 13990001 | 塑粒子 |  | 30811004 | 明绿改性膜-1 | 0.048*710 明绿 |  | 10 | MO001203 | MO001203-001 | CM001 | 吹膜模板 | 3000 | 2024-07-04 | 2024-07-04 | 2 | 2024-07-04 17:21:31 | 2024-07-04 17:21:31 | 江苏九天光电科技有限公司 |  |  |  |  | 0 | 0 | 0 | 1 |  |  | 1 | 4 |  | 1
吹膜 | 06001 | JM2YA24070402 |  |  |  | 合格 | 乙 | 陈小军 | 3030 | 228.2 | 0.0753 | 7050 | 0.048 | 710 | / |  | 13990001 | 塑粒子 |  | 30811004 | 明绿改性膜-1 | 0.048*710 明绿 |  | 10 | MO001203 | MO001203-001 | CM001 | 吹膜模板 | 3000 | 2024-07-04 | 2024-07-04 | 2 | 2024-07-04 17:21:25 | 2024-07-04 17:21:25 | 江苏九天光电科技有限公司 |  |  |  |  | 0 | 0 | 0 | 1 |  |  | 1 | 4 |  | 1
吹膜 | 06001 | JM2YA24070406 |  |  |  | 合格 | 乙 | 陈小军 | 3030 | 203.6 | 0.0672 | 6200 | 0.048 | 710 | / |  | 13990001 | 塑粒子 |  | 30811004 | 明绿改性膜-1 | 0.048*710 明绿 |  | 10 | MO001203 | MO001203-001 | CM001 | 吹膜模板 | 3000 | 2024-07-04 | 2024-07-04 | 2 | 2024-07-04 17:21:33 | 2024-07-04 17:21:33 | 江苏九天光电科技有限公司 |  |  |  |  | 0 | 0 | 0 | 1 |  |  | 1 | 4 |  | 1
吹膜 | 06001 | JM2JA24070407 |  | JM2 | 九天吹膜2# | 合格 | 甲 | 李乘波 | 3030 | 205.5 | 0.0678 | 6250 | 0.048 | 710 | / | 乙存1400米，李乘波 | 13990001 | 塑粒子 |  | 30811004 | 明绿改性膜-1 | 0.048*710 明绿 |  | 10 | MO001203 | MO001203-001 | CM001 | 吹膜模板 | 3000 | 2024-07-04 | 2024-07-04 | 2 | 2024-07-04 23:36:58 | 2024-07-04 23:36:58 | 江苏九天光电科技有限公司 |  | 5635 |  |  | 0 | 0 | 0 | 1 |  |  | 1 | 4 |  | 1
吹膜 | 06001 | JM2YA24070401 |  |  |  | 合格 | 乙 | 陈小军 | 3030 | 227.4 | 0.075 | 7050 | 0.048 | 710 | / |  | 13990001 | 塑粒子 |  | 30811004 | 明绿改性膜-1 | 0.048*710 明绿 |  | 10 | MO001203 | MO001203-001 | CM001 | 吹膜模板 | 3000 | 2024-07-04 | 2024-07-04 | 2 | 2024-07-04 17:21:19 | 2024-07-04 17:21:19 | 江苏九天光电科技有限公司 |  |  |  |  | 0 | 0 | 0 | 1 |  |  | 1 | 4 |  | 1
吹膜 | 06001 | JM3YA24070407 |  | JM3 | 九天吹膜3# | 合格 | 乙 | 徐厚祥 | 2020 | 200.2 | 0.0991 | 6250 | 0.048 | 710 | / |  | 13990001 | 塑粒子 |  | 30811004 | 明绿改性膜-1 | 0.048*710 明绿 |  | 10 | MO001203 | MO001203-002 | CM001 | 吹膜模板 | 2000 | 2024-07-04 | 2024-07-04 | 2 | 2024-07-04 20:03:36 | 2024-07-04 20:03:36 | 江苏九天光电科技有限公司 |  | 5643 |  |  | 0 | 0 | 0 | 1 |  |  | 1 | 4 |  | 1
吹膜 | 06001 | JM3YA24070402 |  |  |  | 合格 | 乙 | 徐厚祥 | 2020 | 213.6 | 0.1057 | 6500 | 0.048 | 710 | / |  | 13990001 | 塑粒子 |  | 30811004 | 明绿改性膜-1 | 0.048*710 明绿 |  | 10 | MO001203 | MO001203-002 | CM001 | 吹膜模板 | 2000 | 2024-07-04 | 2024-07-04 | 2 | 2024-07-04 17:24:55 | 2024-07-04 17:24:55 | 江苏九天光电科技有限公司 |  |  |  |  | 0 | 0 | 0 | 1 |  |  | 1 | 4 |  | 1
吹膜 | 06001 | JM3YA24070401 |  |  |  | 合格 | 乙 | 徐厚祥 | 2020 | 213.4 | 0.1056 | 6500 | 0.048 | 710 | / |  | 13990001 | 塑粒子 |  | 30811004 | 明绿改性膜-1 | 0.048*710 明绿 |  | 10 | MO001203 | MO001203-002 | CM001 | 吹膜模板 | 2000 | 2024-07-04 | 2024-07-04 | 2 | 2024-07-04 17:24:52 | 2024-07-04 17:24:52 | 江苏九天光电科技有限公司 |  |  |  |  | 0 | 0 | 0 | 1 |  |  | 1 | 4 |  | 1
吹膜 | 06001 | JM3YA24070405 |  | JM3 | 九天吹膜3# | 合格 | 乙 | 徐厚祥 | 2020 | 217.8 | 0.1078 | 6800 | 0.048 | 710 | / |  | 13990001 | 塑粒子 |  | 30811004 | 明绿改性膜-1 | 0.048*710 明绿 |  | 10 | MO001203 | MO001203-002 | CM001 | 吹膜模板 | 2000 | 2024-07-04 | 2024-07-04 | 2 | 2024-07-04 20:03:33 | 2024-07-04 20:03:33 | 江苏九天光电科技有限公司 |  | 5643 |  |  | 0 | 0 | 0 | 1 |  |  | 1 | 4 |  | 1
吹膜 | 06001 | JM3YA24070404 |  |  |  | 合格 | 乙 | 徐厚祥 | 2020 | 212.4 | 0.1051 | 6500 | 0.048 | 710 | / |  | 13990001 | 塑粒子 |  | 30811004 | 明绿改性膜-1 | 0.048*710 明绿 |  | 10 | MO001203 | MO001203-002 | CM001 | 吹膜模板 | 2000 | 2024-07-04 | 2024-07-04 | 2 | 2024-07-04 17:25:00 | 2024-07-04 17:25:00 | 江苏九天光电科技有限公司 |  |  |  |  | 0 | 0 | 0 | 1 |  |  | 1 | 4 |  | 1
吹膜 | 06001 | JM3YA24070403 |  |  |  | 合格 | 乙 | 徐厚祥 | 2020 | 212.5 | 0.1052 | 6500 | 0.048 | 710 | / |  | 13990001 | 塑粒子 |  | 30811004 | 明绿改性膜-1 | 0.048*710 明绿 |  | 10 | MO001203 | MO001203-002 | CM001 | 吹膜模板 | 2000 | 2024-07-04 | 2024-07-04 | 2 | 2024-07-04 17:24:58 | 2024-07-04 17:24:58 | 江苏九天光电科技有限公司 |  |  |  |  | 0 | 0 | 0 | 1 |  |  | 1 | 4 |  | 1
吹膜 | 06001 | JM3YA24070408 |  | JM3 | 九天吹膜3# | 合格 | 乙 | 徐厚祥 | 2020 | 200.7 | 0.0994 | 6250 | 0.048 | 710 | / |  | 13990001 | 塑粒子 |  | 30811004 | 明绿改性膜-1 | 0.048*710 明绿 |  | 10 | MO001203 | MO001203-002 | CM001 | 吹膜模板 | 2000 | 2024-07-04 | 2024-07-04 | 2 | 2024-07-04 20:03:37 | 2024-07-04 20:03:37 | 江苏九天光电科技有限公司 |  | 5643 |  |  | 0 | 0 | 0 | 1 |  |  | 1 | 4 |  | 1
吹膜 | 06001 | JM3YA24070406 |  | JM3 | 九天吹膜3# | 合格 | 乙 | 徐厚祥 | 2020 | 217.6 | 0.1077 | 6800 | 0.048 | 710 | / |  | 13990001 | 塑粒子 |  | 30811004 | 明绿改性膜-1 | 0.048*710 明绿 |  | 10 | MO001203 | MO001203-002 | CM001 | 吹膜模板 | 2000 | 2024-07-04 | 2024-07-04 | 2 | 2024-07-04 20:03:34 | 2024-07-04 20:03:34 | 江苏九天光电科技有限公司 |  | 5643 |  |  | 0 | 0 | 0 | 1 |  |  | 1 | 4 |  | 1
吹膜 | 06001 | JM2JJ24070402 |  |  |  | 合格 | 甲 | 李乘波 | 2500 | 238.8 | 0.0955 | 7100 | 0.05 | 710 | / |  | 13990001 | 塑粒子 |  | 30821019 | 明绿改性膜-2 | 0.05*710 明绿 |  | 10 | MO001203 | MO001203-003 | CM001 | 吹膜模板 | 2500 | 2024-07-04 | 2024-07-04 | 2 | 2024-07-05 05:29:43 | 2024-07-05 05:29:43 | 江苏九天光电科技有限公司 |  |  |  |  | 0 | 0 | 0 | 1 |  |  | 1 | 4 |  | 1
吹膜 | 06001 | JM2JJ24070602 |  | JM2 | 九天吹膜2# | 合格 | 甲 | 肖铭 | 2500 | 247.1 | 0.0988 | 7100 | 0.05 | 710 | / |  | 13990001 | 塑粒子 |  | 30821019 | 明绿改性膜-2 | 0.05*710 明绿 |  | 10 | MO001203 | MO001203-003 | CM001 | 吹膜模板 | 2500 | 2024-07-04 | 2024-07-04 | 2 | 2024-07-06 09:44:00 | 2024-07-06 09:44:00 | 江苏九天光电科技有限公司 |  | 5635 |  |  | 0 | 0 | 0 | 1 |  |  | 1 | 4 |  | 1
吹膜 | 06001 | JM2JJ24070502 |  | JM2 | 九天吹膜2# | 合格 | 甲 | 肖铭 | 2500 | 247.1 | 0.0988 | 7100 | 0.05 | 710 | / | 乙存2900米，肖銘 | 13990001 | 塑粒子 |  | 30821019 | 明绿改性膜-2 | 0.05*710 明绿 |  | 10 | MO001203 | MO001203-003 | CM001 | 吹膜模板 | 2500 | 2024-07-04 | 2024-07-04 | 2 | 2024-07-05 23:54:59 | 2024-07-05 23:54:59 | 江苏九天光电科技有限公司 |  | 5635 |  |  | 0 | 0 | 0 | 1 |  |  | 1 | 4 |  | 1
吹膜 | 06001 | JM2JJ24070501 |  | JM2 | 九天吹膜2# | 合格 | 甲 | 肖铭 | 2500 | 248.3 | 0.0993 | 7100 | 0.05 | 710 | / | 乙存2900米，肖銘 | 13990001 | 塑粒子 |  | 30821019 | 明绿改性膜-2 | 0.05*710 明绿 |  | 10 | MO001203 | MO001203-003 | CM001 | 吹膜模板 | 2500 | 2024-07-04 | 2024-07-04 | 2 | 2024-07-05 23:54:51 | 2024-07-05 23:54:51 | 江苏九天光电科技有限公司 |  | 5635 |  |  | 0 | 0 | 0 | 1 |  |  | 1 | 4 |  | 1
吹膜 | 06001 | JM2YJ24070502 |  | JM2 | 九天吹膜2# | 合格 | 乙 | 陈小军 | 2500 | 236.9 | 0.0948 | 7100 | 0.05 | 710 | / |  | 13990001 | 塑粒子 |  | 30821019 | 明绿改性膜-2 | 0.05*710 明绿 |  | 10 | MO001203 | MO001203-003 | CM001 | 吹膜模板 | 2500 | 2024-07-04 | 2024-07-04 | 2 | 2024-07-05 12:46:04 | 2024-07-05 12:46:04 | 江苏九天光电科技有限公司 |  | 5644 |  |  | 0 | 0 | 0 | 1 |  |  | 1 | 4 |  | 1
吹膜 | 06001 | JM2JJ24070401 |  |  |  | 合格 | 甲 | 李乘波 | 2500 | 238.2 | 0.0953 | 7100 | 0.05 | 710 | / |  | 13990001 | 塑粒子 |  | 30821019 | 明绿改性膜-2 | 0.05*710 明绿 |  | 10 | MO001203 | MO001203-003 | CM001 | 吹膜模板 | 2500 | 2024-07-04 | 2024-07-04 | 2 | 2024-07-05 05:29:42 | 2024-07-05 05:29:42 | 江苏九天光电科技有限公司 |  |  |  |  | 0 | 0 | 0 | 1 |  |  | 1 | 4 |  | 1
吹膜 | 06001 | JM2JJ24070601 |  | JM2 | 九天吹膜2# | 合格 | 甲 | 肖铭 | 2500 | 248.3 | 0.0993 | 7100 | 0.05 | 710 | / |  | 13990001 | 塑粒子 |  | 30821019 | 明绿改性膜-2 | 0.05*710 明绿 |  | 10 | MO001203 | MO001203-003 | CM001 | 吹膜模板 | 2500 | 2024-07-04 | 2024-07-04 | 2 | 2024-07-06 09:43:58 | 2024-07-06 09:43:58 | 江苏九天光电科技有限公司 |  | 5635 |  |  | 0 | 0 | 0 | 1 |  |  | 1 | 4 |  | 1
吹膜 | 06001 | JM2YJ24070501 |  | JM2 | 九天吹膜2# | 合格 | 乙 | 陈小军 | 2500 | 236.6 | 0.0946 | 7100 | 0.05 | 710 | / |  | 13990001 | 塑粒子 |  | 30821019 | 明绿改性膜-2 | 0.05*710 明绿 |  | 10 | MO001203 | MO001203-003 | CM001 | 吹膜模板 | 2500 | 2024-07-04 | 2024-07-04 | 2 | 2024-07-05 12:46:00 | 2024-07-05 12:46:00 | 江苏九天光电科技有限公司 |  | 5644 |  |  | 0 | 0 | 0 | 1 |  |  | 1 | 4 |  | 1
吹膜 | 06001 | JM5JE24070504 |  |  |  | 合格 | 甲 | 陈吉圣 | 5000 | 178.8 | 0.0358 | 4400 | 0.055 | 773 | / |  | 13990001 | 塑粒子 |  | 30812003 | 本色改性膜-1 | 0.055*773 本色 |  | 10 | MO001208 | MO001208-001 | CM001 | 吹膜模板 | 5000 | 2024-07-04 | 2024-07-04 | 2 | 2024-07-05 10:06:40 | 2024-07-05 10:06:40 | 江苏九天光电科技有限公司 |  |  |  |  | 0 | 0 | 0 | 1 |  |  | 1 | 4 |  | 1
吹膜 | 06001 | JM5JE24070503 |  |  |  | 合格 | 甲 | 陈吉圣 | 5000 | 178.6 | 0.0357 | 4400 | 0.055 | 773 | / |  | 13990001 | 塑粒子 |  | 30812003 | 本色改性膜-1 | 0.055*773 本色 |  | 10 | MO001208 | MO001208-001 | CM001 | 吹膜模板 | 5000 | 2024-07-04 | 2024-07-04 | 2 | 2024-07-05 10:06:38 | 2024-07-05 10:06:38 | 江苏九天光电科技有限公司 |  |  |  |  | 0 | 0 | 0 | 1 |  |  | 1 | 4 |  | 1
吹膜 | 06001 | JM5JE24070502 |  |  |  | 合格 | 甲 | 陈吉圣 | 5000 | 333 | 0.0666 | 8300 | 0.055 | 773 | / |  | 13990001 | 塑粒子 |  | 30812003 | 本色改性膜-1 | 0.055*773 本色 |  | 10 | MO001208 | MO001208-001 | CM001 | 吹膜模板 | 5000 | 2024-07-04 | 2024-07-04 | 2 | 2024-07-05 10:06:38 | 2024-07-05 10:06:38 | 江苏九天光电科技有限公司 |  |  |  |  | 0 | 0 | 0 | 1 |  |  | 1 | 4 |  | 1
吹膜 | 06001 | JM5JE24070501 |  |  |  | 合格 | 甲 | 陈吉圣 | 5000 | 333.5 | 0.0667 | 8300 | 0.055 | 773 | / |  | 13990001 | 塑粒子 |  | 30812003 | 本色改性膜-1 | 0.055*773 本色 |  | 10 | MO001208 | MO001208-001 | CM001 | 吹膜模板 | 5000 | 2024-07-04 | 2024-07-04 | 2 | 2024-07-05 10:06:36 | 2024-07-05 10:06:36 | 江苏九天光电科技有限公司 |  |  |  |  | 0 | 0 | 0 | 1 |  |  | 1 | 4 |  | 1
吹膜 | 06001 | JM5YE24070501 |  | JM5 | 九天吹膜5# | 合格 | 乙 | 陈正朋 | 5000 | 333.4 | 0.0667 | 8300 | 0.055 | 773 | / |  | 13990001 | 塑粒子 |  | 30812003 | 本色改性膜-1 | 0.055*773 本色 |  | 10 | MO001208 | MO001208-001 | CM001 | 吹膜模板 | 5000 | 2024-07-04 | 2024-07-04 | 2 | 2024-07-05 12:51:17 | 2024-07-05 12:51:17 | 江苏九天光电科技有限公司 |  | 5640 |  |  | 0 | 0 | 0 | 1 |  |  | 1 | 4 |  | 1
吹膜 | 06001 | JM5YE24070502 |  | JM5 | 九天吹膜5# | 合格 | 乙 | 陈正朋 | 5000 | 333.4 | 0.0667 | 8300 | 0.055 | 773 | / |  | 13990001 | 塑粒子 |  | 30812003 | 本色改性膜-1 | 0.055*773 本色 |  | 10 | MO001208 | MO001208-001 | CM001 | 吹膜模板 | 5000 | 2024-07-04 | 2024-07-04 | 2 | 2024-07-05 12:51:19 | 2024-07-05 12:51:19 | 江苏九天光电科技有限公司 |  | 5640 |  |  | 0 | 0 | 0 | 1 |  |  | 1 | 4 |  | 1
吹膜 | 06001 | JM2YE24070501 |  |  |  | 合格 | 乙 | 陈小军 | 1000 | 209.6 | 0.2096 | 4400 | 0.055 | 773 | / |  | 13990001 | 塑粒子 |  | 30812003 | 本色改性膜-1 | 0.055*773 本色 |  | 10 | MO001209 | MO001209-001 | CM001 | 吹膜模板 | 1000 | 2024-07-05 | 2024-07-05 | 2 | 2024-07-05 09:31:32 | 2024-07-05 09:31:32 | 江苏九天光电科技有限公司 |  |  |  |  | 0 | 0 | 0 | 1 |  |  | 1 | 4 |  | 1
吹膜 | 06001 | JM2JE24070501 |  | JM2 | 九天吹膜2# | 合格 | 甲 | 肖铭 | 1000 | 178.7 | 0.1787 | 4400 | 0.055 | 773 | / |  | 13990001 | 塑粒子 |  | 30812003 | 本色改性膜-1 | 0.055*773 本色 |  | 10 | MO001209 | MO001209-001 | CM001 | 吹膜模板 | 1000 | 2024-07-05 | 2024-07-05 | 2 | 2024-07-05 09:44:15 | 2024-07-05 09:44:15 | 江苏九天光电科技有限公司 |  | 5639 |  |  | 0 | 0 | 0 | 1 |  |  | 1 | 4 |  | 1
吹膜 | 06001 | JM2JE24070502 |  | JM2 | 九天吹膜2# | 合格 | 甲 | 肖铭 | 1000 | 178.7 | 0.1787 | 4400 | 0.055 | 773 | / |  | 13990001 | 塑粒子 |  | 30812003 | 本色改性膜-1 | 0.055*773 本色 |  | 10 | MO001209 | MO001209-001 | CM001 | 吹膜模板 | 1000 | 2024-07-05 | 2024-07-05 | 2 | 2024-07-05 09:44:35 | 2024-07-05 09:44:35 | 江苏九天光电科技有限公司 |  | 5639 |  |  | 0 | 0 | 0 | 1 |  |  | 1 | 4 |  | 1
吹膜 | 06001 | JM2YE24070502 |  |  |  | 合格 | 乙 | 陈小军 | 1000 | 205.7 | 0.2057 | 4400 | 0.055 | 773 | / |  | 13990001 | 塑粒子 |  | 30812003 | 本色改性膜-1 | 0.055*773 本色 |  | 10 | MO001209 | MO001209-001 | CM001 | 吹膜模板 | 1000 | 2024-07-05 | 2024-07-05 | 2 | 2024-07-05 09:32:46 | 2024-07-05 09:32:46 | 江苏九天光电科技有限公司 |  |  |  |  | 0 | 0 | 0 | 1 |  |  | 1 | 4 |  | 1
吹膜 | 06001 | JM3JA24070503 |  |  |  | 合格 | 甲 | 耿彐中 | 1515 | 211.6 | 0.1397 | 6600 | 0.048 | 710 | / |  | 13990001 | 塑粒子 |  | 30811004 | 明绿改性膜-1 | 0.048*710 明绿 |  | 10 | MO001229 | MO001229-001 | CM001 | 吹膜模板 | 1500 | 2024-07-05 | 2024-07-05 | 2 | 2024-07-05 13:06:41 | 2024-07-05 13:06:41 | 江苏九天光电科技有限公司 |  |  |  |  | 0 | 0 | 0 | 1 |  |  | 1 | 4 |  | 1
吹膜 | 06001 | JM3JA24070504 |  |  |  | 合格 | 甲 | 耿彐中 | 1515 | 211.2 | 0.1394 | 6600 | 0.048 | 710 | / |  | 13990001 | 塑粒子 |  | 30811004 | 明绿改性膜-1 | 0.048*710 明绿 |  | 10 | MO001229 | MO001229-001 | CM001 | 吹膜模板 | 1500 | 2024-07-05 | 2024-07-05 | 2 | 2024-07-05 13:06:42 | 2024-07-05 13:06:42 | 江苏九天光电科技有限公司 |  |  |  |  | 0 | 0 | 0 | 1 |  |  | 1 | 4 |  | 1
吹膜 | 06001 | JM3JA24070505 |  |  |  | 合格 | 甲 | 耿彐中 | 1515 | 140.9 | 0.093 | 4400 | 0.048 | 710 | / |  | 13990001 | 塑粒子 |  | 30811004 | 明绿改性膜-1 | 0.048*710 明绿 |  | 10 | MO001229 | MO001229-001 | CM001 | 吹膜模板 | 1500 | 2024-07-05 | 2024-07-05 | 2 | 2024-07-05 13:06:48 | 2024-07-05 13:06:48 | 江苏九天光电科技有限公司 |  |  |  |  | 0 | 0 | 0 | 1 |  |  | 1 | 4 |  | 1
吹膜 | 06001 | JM3JA24070502 |  |  |  | 合格 | 甲 | 耿彐中 | 1515 | 211.4 | 0.1395 | 6600 | 0.048 | 710 | / |  | 13990001 | 塑粒子 |  | 30811004 | 明绿改性膜-1 | 0.048*710 明绿 |  | 10 | MO001229 | MO001229-001 | CM001 | 吹膜模板 | 1500 | 2024-07-05 | 2024-07-05 | 2 | 2024-07-05 13:06:40 | 2024-07-05 13:06:40 | 江苏九天光电科技有限公司 |  |  |  |  | 0 | 0 | 0 | 1 |  |  | 1 | 4 |  | 1
吹膜 | 06001 | JM3JA24070506 |  |  |  | 合格 | 甲 | 耿彐中 | 1515 | 140.5 | 0.0927 | 4400 | 0.048 | 710 | / |  | 13990001 | 塑粒子 |  | 30811004 | 明绿改性膜-1 | 0.048*710 明绿 |  | 10 | MO001229 | MO001229-001 | CM001 | 吹膜模板 | 1500 | 2024-07-05 | 2024-07-05 | 2 | 2024-07-05 13:06:49 | 2024-07-05 13:06:49 | 江苏九天光电科技有限公司 |  |  |  |  | 0 | 0 | 0 | 1 |  |  | 1 | 4 |  | 1
吹膜 | 06001 | JM3JA24070507 |  |  |  | 合格 | 甲 | 耿彐中 | 1515 | 140.8 | 0.0929 | 4400 | 0.048 | 710 | / |  | 13990001 | 塑粒子 |  | 30811004 | 明绿改性膜-1 | 0.048*710 明绿 |  | 10 | MO001229 | MO001229-001 | CM001 | 吹膜模板 | 1500 | 2024-07-05 | 2024-07-05 | 2 | 2024-07-05 13:06:50 | 2024-07-05 13:06:50 | 江苏九天光电科技有限公司 |  |  |  |  | 0 | 0 | 0 | 1 |  |  | 1 | 4 |  | 1
吹膜 | 06001 | JM3JA24070501 |  |  |  | 合格 | 甲 | 耿彐中 | 1515 | 211.7 | 0.1397 | 6600 | 0.048 | 710 | / |  | 13990001 | 塑粒子 |  | 30811004 | 明绿改性膜-1 | 0.048*710 明绿 |  | 10 | MO001229 | MO001229-001 | CM001 | 吹膜模板 | 1500 | 2024-07-05 | 2024-07-05 | 2 | 2024-07-05 13:06:00 | 2024-07-05 13:06:00 | 江苏九天光电科技有限公司 |  |  |  |  | 0 | 0 | 0 | 1 |  |  | 1 | 4 |  | 1
吹膜 | 06001 | JM3JA24070508 |  |  |  | 合格 | 甲 | 耿彐中 | 1515 | 140.6 | 0.0928 | 4400 | 0.048 | 710 | / |  | 13990001 | 塑粒子 |  | 30811004 | 明绿改性膜-1 | 0.048*710 明绿 |  | 10 | MO001229 | MO001229-001 | CM001 | 吹膜模板 | 1500 | 2024-07-05 | 2024-07-05 | 2 | 2024-07-05 13:06:52 | 2024-07-05 13:06:52 | 江苏九天光电科技有限公司 |  |  |  |  | 0 | 0 | 0 | 1 |  |  | 1 | 4 |  | 1
吹膜 | 06001 | JM3JA24070526 |  | JM3 | 九天吹膜3# | 合格 | 甲 | 耿彐中 | 2020 | 131.2 | 0.065 | 4100 | 0.048 | 710 | / |  | 13990001 | 塑粒子 |  | 30811004 | 明绿改性膜-1 | 0.048*710 明绿 |  | 10 | MO001244 | MO001244-001 | CM001 | 吹膜模板 | 2000 | 2024-07-05 | 2024-07-05 | 2 | 2024-07-06 02:22:06 | 2024-07-06 02:22:06 | 江苏九天光电科技有限公司 |  | 5641 |  |  | 0 | 0 | 0 | 1 |  |  | 1 | 4 |  | 1
吹膜 | 06001 | JM3JA24070518 |  |  |  | 合格 | 甲 | 耿彐中 | 2020 | 200.2 | 0.0991 | 6250 | 0.048 | 710 | / |  | 13990001 | 塑粒子 |  | 30811004 | 明绿改性膜-1 | 0.048*710 明绿 |  | 10 | MO001244 | MO001244-001 | CM001 | 吹膜模板 | 2000 | 2024-07-05 | 2024-07-05 | 2 | 2024-07-05 21:38:46 | 2024-07-05 21:38:46 | 江苏九天光电科技有限公司 |  |  |  |  | 0 | 0 | 0 | 1 |  |  | 1 | 4 |  | 1
吹膜 | 06001 | JM3JA24070525 |  | JM3 | 九天吹膜3# | 合格 | 甲 | 耿彐中 | 2020 | 131.3 | 0.065 | 4100 | 0.048 | 710 | / |  | 13990001 | 塑粒子 |  | 30811004 | 明绿改性膜-1 | 0.048*710 明绿 |  | 10 | MO001244 | MO001244-001 | CM001 | 吹膜模板 | 2000 | 2024-07-05 | 2024-07-05 | 2 | 2024-07-06 02:22:04 | 2024-07-06 02:22:04 | 江苏九天光电科技有限公司 |  | 5641 |  |  | 0 | 0 | 0 | 1 |  |  | 1 | 4 |  | 1
吹膜 | 06001 | JM3JA24070523 |  | JM3 | 九天吹膜3# | 合格 | 甲 | 耿彐中 | 2020 | 131.5 | 0.0651 | 4100 | 0.048 | 710 | / |  | 13990001 | 塑粒子 |  | 30811004 | 明绿改性膜-1 | 0.048*710 明绿 |  | 10 | MO001244 | MO001244-001 | CM001 | 吹膜模板 | 2000 | 2024-07-05 | 2024-07-05 | 2 | 2024-07-06 02:21:54 | 2024-07-06 02:21:54 | 江苏九天光电科技有限公司 |  | 5641 |  |  | 0 | 0 | 0 | 1 |  |  | 1 | 4 |  | 1
吹膜 | 06001 | JM3JA24070524 |  | JM3 | 九天吹膜3# | 合格 | 甲 | 耿彐中 | 2020 | 131.1 | 0.0649 | 4100 | 0.048 | 710 | / |  | 13990001 | 塑粒子 |  | 30811004 | 明绿改性膜-1 | 0.048*710 明绿 |  | 10 | MO001244 | MO001244-001 | CM001 | 吹膜模板 | 2000 | 2024-07-05 | 2024-07-05 | 2 | 2024-07-06 02:22:00 | 2024-07-06 02:22:00 | 江苏九天光电科技有限公司 |  | 5641 |  |  | 0 | 0 | 0 | 1 |  |  | 1 | 4 |  | 1
吹膜 | 06001 | JM3JA24070519 |  |  |  | 合格 | 甲 | 耿彐中 | 2020 | 200.7 | 0.0994 | 6250 | 0.048 | 710 | / |  | 13990001 | 塑粒子 |  | 30811004 | 明绿改性膜-1 | 0.048*710 明绿 |  | 10 | MO001244 | MO001244-001 | CM001 | 吹膜模板 | 2000 | 2024-07-05 | 2024-07-05 | 2 | 2024-07-05 21:38:51 | 2024-07-05 21:38:51 | 江苏九天光电科技有限公司 |  |  |  |  | 0 | 0 | 0 | 1 |  |  | 1 | 4 |  | 1
吹膜 | 06001 | JM3JA24070516 |  |  |  | 合格 | 甲 | 耿彐中 | 2020 | 200.4 | 0.0992 | 6250 | 0.048 | 710 | / |  | 13990001 | 塑粒子 |  | 30811004 | 明绿改性膜-1 | 0.048*710 明绿 |  | 10 | MO001244 | MO001244-001 | CM001 | 吹膜模板 | 2000 | 2024-07-05 | 2024-07-05 | 2 | 2024-07-05 21:38:42 | 2024-07-05 21:38:42 | 江苏九天光电科技有限公司 |  |  |  |  | 0 | 0 | 0 | 1 |  |  | 1 | 4 |  | 1
吹膜 | 06001 | JM3JA24070517 |  |  |  | 合格 | 甲 | 耿彐中 | 2020 | 200.6 | 0.0993 | 6250 | 0.048 | 710 | / |  | 13990001 | 塑粒子 |  | 30811004 | 明绿改性膜-1 | 0.048*710 明绿 |  | 10 | MO001244 | MO001244-001 | CM001 | 吹膜模板 | 2000 | 2024-07-05 | 2024-07-05 | 2 | 2024-07-05 21:38:45 | 2024-07-05 21:38:45 | 江苏九天光电科技有限公司 |  |  |  |  | 0 | 0 | 0 | 1 |  |  | 1 | 4 |  | 1
吹膜 | 06001 | JM3YA24070502 |  |  |  | 合格 | 乙 | 徐厚祥 | 3535 | 208.6 | 0.059 | 6450 | 0.048 | 710 | / |  | 13990001 | 塑粒子 |  | 30811004 | 明绿改性膜-1 | 0.048*710 明绿 |  | 10 | MO001244 | MO001244-002 | CM001 | 吹膜模板 | 3500 | 2024-07-05 | 2024-07-05 | 2 | 2024-07-05 16:15:53 | 2024-07-05 16:15:53 | 江苏九天光电科技有限公司 |  |  |  |  | 0 | 0 | 0 | 1 |  |  | 1 | 4 |  | 1
吹膜 | 06001 | JM3JA24070601 |  | JM3 | 九天吹膜3# | 合格 | 甲 | 耿彐中 | 3535 | 200.9 | 0.0568 | 6250 | 0.048 | 710 | / |  | 13990001 | 塑粒子 |  | 30811004 | 明绿改性膜-1 | 0.048*710 明绿 |  | 10 | MO001244 | MO001244-002 | CM001 | 吹膜模板 | 3500 | 2024-07-05 | 2024-07-05 | 2 | 2024-07-06 09:30:10 | 2024-07-06 09:30:10 | 江苏九天光电科技有限公司 |  | 5643 |  |  | 0 | 0 | 0 | 1 |  |  | 1 | 4 |  | 1
吹膜 | 06001 | JM3JA24070604 |  | JM3 | 九天吹膜3# | 合格 | 甲 | 耿彐中 | 3535 | 200.5 | 0.0567 | 6250 | 0.048 | 710 | / |  | 13990001 | 塑粒子 |  | 30811004 | 明绿改性膜-1 | 0.048*710 明绿 |  | 10 | MO001244 | MO001244-002 | CM001 | 吹膜模板 | 3500 | 2024-07-05 | 2024-07-05 | 2 | 2024-07-06 09:30:15 | 2024-07-06 09:30:15 | 江苏九天光电科技有限公司 |  | 5643 |  |  | 0 | 0 | 0 | 1 |  |  | 1 | 4 |  | 1
吹膜 | 06001 | JM3YA24070503 |  |  |  | 合格 | 乙 | 徐厚祥 | 3535 | 209.1 | 0.0592 | 6450 | 0.048 | 710 | / |  | 13990001 | 塑粒子 |  | 30811004 | 明绿改性膜-1 | 0.048*710 明绿 |  | 10 | MO001244 | MO001244-002 | CM001 | 吹膜模板 | 3500 | 2024-07-05 | 2024-07-05 | 2 | 2024-07-05 16:16:08 | 2024-07-05 16:16:08 | 江苏九天光电科技有限公司 |  |  |  |  | 0 | 0 | 0 | 1 |  |  | 1 | 4 |  | 1
吹膜 | 06001 | JM3YA24070504 |  |  |  | 合格 | 乙 | 徐厚祥 | 3535 | 209.3 | 0.0592 | 6450 | 0.048 | 710 | / |  | 13990001 | 塑粒子 |  | 30811004 | 明绿改性膜-1 | 0.048*710 明绿 |  | 10 | MO001244 | MO001244-002 | CM001 | 吹膜模板 | 3500 | 2024-07-05 | 2024-07-05 | 2 | 2024-07-05 16:16:19 | 2024-07-05 16:16:19 | 江苏九天光电科技有限公司 |  |  |  |  | 0 | 0 | 0 | 1 |  |  | 1 | 4 |  | 1
吹膜 | 06001 | JM3YA24070501 |  |  |  | 合格 | 乙 | 徐厚祥 | 3535 | 208.7 | 0.059 | 6450 | 0.048 | 710 | / |  | 13990001 | 塑粒子 |  | 30811004 | 明绿改性膜-1 | 0.048*710 明绿 |  | 10 | MO001244 | MO001244-002 | CM001 | 吹膜模板 | 3500 | 2024-07-05 | 2024-07-05 | 2 | 2024-07-05 16:15:31 | 2024-07-05 16:15:31 | 江苏九天光电科技有限公司 |  |  |  |  | 0 | 0 | 0 | 1 |  |  | 1 | 4 |  | 1
吹膜 | 06001 | JM3JA24070603 |  | JM3 | 九天吹膜3# | 合格 | 甲 | 耿彐中 | 3535 | 200.7 | 0.0568 | 6250 | 0.048 | 710 | / |  | 13990001 | 塑粒子 |  | 30811004 | 明绿改性膜-1 | 0.048*710 明绿 |  | 10 | MO001244 | MO001244-002 | CM001 | 吹膜模板 | 3500 | 2024-07-05 | 2024-07-05 | 2 | 2024-07-06 09:30:13 | 2024-07-06 09:30:13 | 江苏九天光电科技有限公司 |  | 5643 |  |  | 0 | 0 | 0 | 1 |  |  | 1 | 4 |  | 1
吹膜 | 06001 | JM3JA24070602 |  | JM3 | 九天吹膜3# | 合格 | 甲 | 耿彐中 | 3535 | 200.4 | 0.0567 | 6250 | 0.048 | 710 | / |  | 13990001 | 塑粒子 |  | 30811004 | 明绿改性膜-1 | 0.048*710 明绿 |  | 10 | MO001244 | MO001244-002 | CM001 | 吹膜模板 | 3500 | 2024-07-05 | 2024-07-05 | 2 | 2024-07-06 09:30:11 | 2024-07-06 09:30:11 | 江苏九天光电科技有限公司 |  | 5643 |  |  | 0 | 0 | 0 | 1 |  |  | 1 | 4 |  | 1
吹膜 | 06001 | JM5YE24070504 |  |  |  | 合格 | 乙 | 陈正朋 | 5000 | 332.5 | 0.0665 | 8300 | 0.055 | 773 | / |  | 13990001 | 塑粒子 |  | 30812003 | 本色改性膜-1 | 0.055*773 本色 |  | 10 | MO001244 | MO001244-003 | CM001 | 吹膜模板 | 5000 | 2024-07-05 | 2024-07-05 | 2 | 2024-07-05 17:03:28 | 2024-07-05 17:03:28 | 江苏九天光电科技有限公司 |  |  |  |  | 0 | 0 | 0 | 1 |  |  | 1 | 4 |  | 1
吹膜 | 06001 | JM5YE24070505 |  |  |  | 合格 | 乙 | 陈正朋 | 5000 | 329.1 | 0.0658 | 8300 | 0.055 | 773 | / |  | 13990001 | 塑粒子 |  | 30812003 | 本色改性膜-1 | 0.055*773 本色 |  | 10 | MO001244 | MO001244-003 | CM001 | 吹膜模板 | 5000 | 2024-07-05 | 2024-07-05 | 2 | 2024-07-05 17:03:29 | 2024-07-05 17:03:29 | 江苏九天光电科技有限公司 |  |  |  |  | 0 | 0 | 0 | 1 |  |  | 1 | 4 |  | 1
吹膜 | 06001 | JM5YE24070503 |  |  |  | 合格 | 乙 | 陈正朋 | 5000 | 332 | 0.0664 | 8300 | 0.055 | 773 | / |  | 13990001 | 塑粒子 |  | 30812003 | 本色改性膜-1 | 0.055*773 本色 |  | 10 | MO001244 | MO001244-003 | CM001 | 吹膜模板 | 5000 | 2024-07-05 | 2024-07-05 | 2 | 2024-07-05 17:03:26 | 2024-07-05 17:03:26 | 江苏九天光电科技有限公司 |  |  |  |  | 0 | 0 | 0 | 1 |  |  | 1 | 4 |  | 1
吹膜 | 06001 | JM5JE24070506 |  | JM5 | 九天吹膜5# | 合格 | 甲 | 陈吉圣 | 5000 | 337.7 | 0.0675 | 8300 | 0.055 | 773 | / | 乙存700 | 13990001 | 塑粒子 |  | 30812003 | 本色改性膜-1 | 0.055*773 本色 |  | 10 | MO001244 | MO001244-003 | CM001 | 吹膜模板 | 5000 | 2024-07-05 | 2024-07-05 | 2 | 2024-07-06 01:26:34 | 2024-07-06 01:26:34 | 江苏九天光电科技有限公司 |  | 5642 |  |  | 0 | 0 | 0 | 1 |  |  | 1 | 4 |  | 1
吹膜 | 06001 | JM5JE24070601 |  | JM5 | 九天吹膜5# | 合格 | 甲 | 陈吉圣 | 5000 | 334.7 | 0.0669 | 8300 | 0.055 | 773 | / |  | 13990001 | 塑粒子 |  | 30812003 | 本色改性膜-1 | 0.055*773 本色 |  | 10 | MO001244 | MO001244-003 | CM001 | 吹膜模板 | 5000 | 2024-07-05 | 2024-07-05 | 2 | 2024-07-06 08:11:55 | 2024-07-06 08:11:55 | 江苏九天光电科技有限公司 |  | 5640 |  |  | 0 | 0 | 0 | 1 |  |  | 1 | 4 |  | 1
吹膜 | 06001 | JM5JE24070602 |  | JM5 | 九天吹膜5# | 合格 | 甲 | 陈吉圣 | 5000 | 334.6 | 0.0669 | 8300 | 0.055 | 773 | / |  | 13990001 | 塑粒子 |  | 30812003 | 本色改性膜-1 | 0.055*773 本色 |  | 10 | MO001244 | MO001244-003 | CM001 | 吹膜模板 | 5000 | 2024-07-05 | 2024-07-05 | 2 | 2024-07-06 08:12:25 | 2024-07-06 08:12:25 | 江苏九天光电科技有限公司 |  | 5640 |  |  | 0 | 0 | 0 | 1 |  |  | 1 | 4 |  | 1
吹膜 | 06001 | JM5JE24070505 |  | JM5 | 九天吹膜5# | 合格 | 甲 | 陈吉圣 | 5000 | 337.1 | 0.0674 | 8300 | 0.055 | 773 | / | 乙存700 | 13990001 | 塑粒子 |  | 30812003 | 本色改性膜-1 | 0.055*773 本色 |  | 10 | MO001244 | MO001244-003 | CM001 | 吹膜模板 | 5000 | 2024-07-05 | 2024-07-05 | 2 | 2024-07-06 01:26:31 | 2024-07-06 01:26:31 | 江苏九天光电科技有限公司 |  | 5642 |  |  | 0 | 0 | 0 | 1 |  |  | 1 | 4 |  | 1
吹膜 | 06001 | JM5YE24070506 |  |  |  | 合格 | 乙 | 陈正朋 | 5000 | 329.5 | 0.0659 | 8300 | 0.055 | 773 | / |  | 13990001 | 塑粒子 |  | 30812003 | 本色改性膜-1 | 0.055*773 本色 |  | 10 | MO001244 | MO001244-003 | CM001 | 吹膜模板 | 5000 | 2024-07-05 | 2024-07-05 | 2 | 2024-07-05 17:03:31 | 2024-07-05 17:03:31 | 江苏九天光电科技有限公司 |  |  |  |  | 0 | 0 | 0 | 1 |  |  | 1 | 4 |  | 1
吹膜 | 06001 | JM2JA24070502 |  |  |  | 合格 | 甲 | 肖铭 | 1010 | 191.9 | 0.19 | 6050 | 0.048 | 710 | / | 肖銘 | 13990001 | 塑粒子 |  | 30811004 | 明绿改性膜-1 | 0.048*710 明绿 |  | 10 | MO001258 | MO001258-001 | CM001 | 吹膜模板 | 1000 | 2024-07-05 | 2024-07-05 | 2 | 2024-07-06 03:53:55 | 2024-07-06 03:53:55 | 江苏九天光电科技有限公司 |  |  |  |  | 0 | 0 | 0 | 1 |  |  | 1 | 4 |  | 1
吹膜 | 06001 | JM2JA24070504 |  |  |  | 合格 | 甲 | 肖铭 | 1010 | 199.8 | 0.1978 | 6250 | 0.048 | 710 | / | 肖銘 | 13990001 | 塑粒子 |  | 30811004 | 明绿改性膜-1 | 0.048*710 明绿 |  | 10 | MO001258 | MO001258-001 | CM001 | 吹膜模板 | 1000 | 2024-07-05 | 2024-07-05 | 2 | 2024-07-06 07:47:57 | 2024-07-06 07:47:57 | 江苏九天光电科技有限公司 |  |  |  |  | 0 | 0 | 0 | 1 |  |  | 1 | 4 |  | 1
吹膜 | 06001 | JM2JA24070501 |  |  |  | 合格 | 甲 | 肖铭 | 1010 | 193.1 | 0.1912 | 6050 | 0.048 | 710 | / | 肖銘 | 13990001 | 塑粒子 |  | 30811004 | 明绿改性膜-1 | 0.048*710 明绿 |  | 10 | MO001258 | MO001258-001 | CM001 | 吹膜模板 | 1000 | 2024-07-05 | 2024-07-05 | 2 | 2024-07-06 03:53:51 | 2024-07-06 03:53:51 | 江苏九天光电科技有限公司 |  |  |  |  | 0 | 0 | 0 | 1 |  |  | 1 | 4 |  | 1
吹膜 | 06001 | JM2JA24070503 |  |  |  | 合格 | 甲 | 肖铭 | 1010 | 200.8 | 0.1988 | 6250 | 0.048 | 710 | / | 肖銘 | 13990001 | 塑粒子 |  | 30811004 | 明绿改性膜-1 | 0.048*710 明绿 |  | 10 | MO001258 | MO001258-001 | CM001 | 吹膜模板 | 1000 | 2024-07-05 | 2024-07-05 | 2 | 2024-07-06 07:47:55 | 2024-07-06 07:47:55 | 江苏九天光电科技有限公司 |  |  |  |  | 0 | 0 | 0 | 1 |  |  | 1 | 4 |  | 1