## sheet1
工序名称 | 工序编码 | 新卷号 | 批号 | 机组编码 | 机组名称 | 工序状态 | 班组 | 参与人 | 来料重量 | 出料重量 | 成品率 | 出料长度 | 出料厚度 | 出料宽度 | 工序要求 | 备注 | 来料编码 | 来料名称 | 来料规格 | 产品编码 | 产品名称 | 产品规格 | 膜名称 | 排序 | 主计划号 | 子计划号 | 工序流程编码 | 工序流程名称 | 工单需求 | 计划开始时间 | 计划结束时间 | 工单状态 | 实际开始时间 | 实际结束时间 | 组织名称 | 卷号ID | 操作工人 | 报工人 | 检验 | 来料厚度 | 来料长度 | 来料宽度 | 是否分卷 | 原卷号 | 工单要求 | 是否成品 | 检验结果 | 不良现象 | 入库审核
覆膜 | 07001 | JG1224050007-21 | JG1224050007-2 | JF5 | 九天覆膜-9 | 合格 | 乙 | 黄宏涛,李其华 | 5575 | 2122 | 0.3806 | 3500 | 0.19 | 710 | / | 板面轻微锈斑点,操边3,5公分宽碱液斑重，发黄，黄条印 | 30110014 | 铬钝化卷 | 0.1-SPCC | 30312002 | 双面钢塑复合卷 | 0.19-SPCC | 明绿改性膜-1 | 10 | MO000615 | MO000615-013-01 | FM001 | 覆膜 | 5575 | 2024-06-03 | 2024-06-03 | 2 | 2024-07-05 15:00:39 | 2024-07-06 11:08:21 | 江苏九天光电科技有限公司 |  | 5740 |  | 1 | 0.1 | 0 | 710 | 1 | JG1224050007-21 | 中天卷料，米数3000-3500米，尾部除膜 | 1 | 2 | X锈点(板面轻微锈斑点),K宽度公差(709),H黄条印(操边3,5公分宽碱液斑重，发黄，黄条印) | 1
覆膜 | 07001 | JG1224050007-22 | JG1224050007-2 | JF5 | 九天覆膜-9 | 合格 | 乙 | 黄宏涛,李其华 | 5575 | 2116 | 0.3796 | 3500 | 0.19 | 710 | / | 操边3.5公分宽碱液斑重，发黄，黄条印,板面有轻微秀斑点 | 30110014 | 铬钝化卷 | 0.1-SPCC | 30312002 | 双面钢塑复合卷 | 0.19-SPCC | 明绿改性膜-1 | 10 | MO000615 | MO000615-013-02 | FM001 | 覆膜 | 5575 | 2024-06-03 | 2024-06-03 | 2 | 2024-07-05 15:00:39 | 2024-07-06 11:08:21 | 江苏九天光电科技有限公司 |  | 5740 |  | 1 | 0.1 | 0 | 710 | 1 | JG1224050007-22 | 中天卷料，米数3000-3500米，尾部除膜 | 1 | 2 | H黄条印(操边3.5公分宽碱液斑重，发黄，黄条印),K宽度公差(709),X锈点(板面有轻微秀斑点) | 1
覆膜 | 07001 | JG1224050007-23 | JG1224050007-2 | JF5 | 九天覆膜-9 | 合格 | 乙 | 黄宏涛,李其华 | 5575 | 1968 | 0.353 | 3300 | 0.19 | 710 | / | 锈点(板面有轻微锈斑点),宽度公差(709),操边3.5公分宽碱液斑重，发黄，黄条印。 | 30110014 | 铬钝化卷 | 0.1-SPCC | 30312002 | 双面钢塑复合卷 | 0.19-SPCC | 明绿改性膜-1 | 10 | MO000615 | MO000615-013-03 | FM001 | 覆膜 | 5575 | 2024-06-03 | 2024-06-03 | 2 | 2024-07-05 15:00:39 | 2024-07-06 11:08:21 | 江苏九天光电科技有限公司 |  | 5740 |  | 1 | 0.1 | 0 | 710 | 1 | JG1224050007-23 | 中天卷料，米数3000-3500米，尾部除膜 | 1 | 2 | X锈点(板面有轻微秀斑点),K宽度公差(709),H黄条印(操边3.5公分宽碱液斑重，发黄，黄条印。) | 1
覆膜 | 07001 | JG1224055035121 | JG122405503512 | JF5 | 九天覆膜-9 | 合格 | 乙 | 李其华,黄宏涛,桑永辉 | 4204 | 2434 | 0.579 | 3930 | 0.165 | 760 | / | 卷芯传动侧轻微顶伤,3030米操作侧8公分处1个0.44平方毫米孔洞) | 30110014 | 铬钝化卷 | 0.1-SPCC | 30312001 | 双面钢塑复合卷 | 0.165-SPCC | 明绿改性膜-1 | 10 | MO000866 | MO000866-001-01 | FM001 | 覆膜模板 | 4204 | 2024-06-21 | 2024-06-21 | 2 | 2024-07-06 11:54:03 | 2024-07-06 13:06:52 | 江苏九天光电科技有限公司 |  | 5740 |  | 1 | 0.1 | 0 | 760 | 1 | JG1224055035121 |  | 1 | 2 | S色差(卷芯内轻微顶伤)D顶伤(卷芯传动侧轻微顶伤),K孔洞(3030米操作侧8公分处1个0.44平方毫米孔洞) | 1
覆膜 | 07001 | JG1224055035122 | JG122405503512 | JF5 | 九天覆膜-9 | 合格 | 乙 | 李其华,黄宏涛,桑永辉 | 4204 | 2114 | 0.5029 | 3410 | 0.165 | 760 | / |  | 30110014 | 铬钝化卷 | 0.1-SPCC | 30312001 | 双面钢塑复合卷 | 0.165-SPCC | 明绿改性膜-1 | 10 | MO000866 | MO000866-001-02 | FM001 | 覆膜模板 | 4204 | 2024-06-21 | 2024-06-21 | 2 | 2024-07-06 11:54:03 | 2024-07-06 13:06:52 | 江苏九天光电科技有限公司 |  | 5740 |  | 1 | 0.1 | 0 | 760 | 1 | JG1224055035122 |  | 1 | 4 |  | 1
覆膜 | 07001 | JG12240502241 | JG1224050224 | JF5 | 九天覆膜-9 | 合格 | 甲 | 倪志宏,徐刚,张文兵 | 4543 | 3254 | 0.7163 | 4300 | 0.25 | 610 | / |  | 30110011 | 铬钝化卷 | 0.15-SPCC | 30312017 | 双面钢塑复合卷 | 0.25-SPCC | 明绿改性膜-2 | 10 | MO001074 | MO001074-001-01 | FM001 | 覆膜模板 | 4543 | 2024-07-01 | 2024-07-01 | 2 | 2024-07-06 17:57:31 | 2024-07-06 18:11:36 | 江苏九天光电科技有限公司 |  | 5754 |  | 1 | 0.15 | 6470 | 610 | 1 | JG12240502241 |  | 1 | 4 |  | 1
覆膜 | 07001 | JG12240502242 | JG1224050224 | JF5 | 九天覆膜-9 | 合格 | 甲 | 倪志宏,徐刚,张文兵 | 4543 | 1615 | 0.3555 | 2130 | 0.25 | 610 | / |  | 30110011 | 铬钝化卷 | 0.15-SPCC | 30312017 | 双面钢塑复合卷 | 0.25-SPCC | 明绿改性膜-2 | 10 | MO001074 | MO001074-001-02 | FM001 | 覆膜模板 | 4543 | 2024-07-01 | 2024-07-01 | 2 | 2024-07-06 17:57:31 | 2024-07-06 18:11:36 | 江苏九天光电科技有限公司 |  | 5754 |  | 1 | 0.15 | 6470 | 610 | 1 | JG12240502242 |  | 1 | 4 |  | 1
覆膜 | 07001 | JG1224050054-11 | JG1224050054-1 | JF5 | 九天覆膜-9 | 合格 | 甲 | 倪志宏,徐刚,张文兵 | 6563 | 1808 | 0.2755 | 3000 | 0.19 | 710 | / |  | 30110014 | 铬钝化卷 | 0.1-SPCC | 30312002 | 双面钢塑复合卷 | 0.19-SPCC | 明绿改性膜-1 | 10 | MO001256 | MO001256-024-01 | FM001 | 覆膜模板 | 6563 | 2024-07-05 | 2024-07-05 | 2 | 2024-07-06 20:39:05 | 2024-07-06 21:27:24 | 江苏九天光电科技有限公司 |  | 5754 |  | 1 | 0.1 | 0 | 710 | 1 | JG1224050054-11 |  | 1 | 4 |  | 1
覆膜 | 07001 | JG1224050054-12 | JG1224050054-1 | JF5 | 九天覆膜-9 | 合格 | 甲 | 倪志宏,徐刚,张文兵 | 6563 | 1808 | 0.2755 | 3000 | 0.19 | 710 | / |  | 30110014 | 铬钝化卷 | 0.1-SPCC | 30312002 | 双面钢塑复合卷 | 0.19-SPCC | 明绿改性膜-1 | 10 | MO001256 | MO001256-024-02 | FM001 | 覆膜模板 | 6563 | 2024-07-05 | 2024-07-05 | 2 | 2024-07-06 20:39:05 | 2024-07-06 21:27:24 | 江苏九天光电科技有限公司 |  | 5754 |  | 1 | 0.1 | 0 | 710 | 1 | JG1224050054-12 |  | 1 | 4 |  | 1
覆膜 | 07001 | JG1224050054-13 | JG1224050054-1 | JF5 | 九天覆膜-9 | 合格 | 甲 | 倪志宏,徐刚,张文兵 | 6563 | 1810 | 0.2758 | 3010 | 0.19 | 710 | / |  | 30110014 | 铬钝化卷 | 0.1-SPCC | 30312002 | 双面钢塑复合卷 | 0.19-SPCC | 明绿改性膜-1 | 10 | MO001256 | MO001256-024-03 | FM001 | 覆膜模板 | 6563 | 2024-07-05 | 2024-07-05 | 2 | 2024-07-06 20:39:05 | 2024-07-06 21:27:24 | 江苏九天光电科技有限公司 |  | 5754 |  | 1 | 0.1 | 0 | 710 | 1 | JG1224050054-13 |  | 1 | 4 |  | 1
覆膜 | 07001 | JG1224050054-14 | JG1224050054-1 | JF5 | 九天覆膜-9 | 合格 | 甲 | 倪志宏,徐刚,张文兵 | 6563 | 1844 | 0.281 | 3060 | 0.19 | 710 | / |  | 30110014 | 铬钝化卷 | 0.1-SPCC | 30312002 | 双面钢塑复合卷 | 0.19-SPCC | 明绿改性膜-1 | 10 | MO001256 | MO001256-024-04 | FM001 | 覆膜模板 | 6563 | 2024-07-05 | 2024-07-05 | 2 | 2024-07-06 20:39:05 | 2024-07-06 21:27:24 | 江苏九天光电科技有限公司 |  | 5754 |  | 1 | 0.1 | 0 | 710 | 1 | JG1224050054-14 |  | 1 | 4 |  | 1
覆膜 | 07001 | JG122406012321 | JG12240601232 | JF5 | 九天覆膜-9 | 合格 | 乙 | 黄宏涛,李其华,桑永辉 | 6925 | 1904 | 0.2749 | 3100 | 0.19 | 710 | / |  | 30110014 | 铬钝化卷 | 0.1-SPCC | 30312002 | 双面钢塑复合卷 | 0.19-SPCC | 明绿改性膜-1 | 10 | MO001256 | MO001256-028-01 | FM001 | 覆膜模板 | 6925 | 2024-07-05 | 2024-07-05 | 2 | 2024-07-06 14:04:04 | 2024-07-06 16:15:08 | 江苏九天光电科技有限公司 |  | 5740 |  | 1 | 0.1 | 12550 | 710 | 1 | JG122406012321 |  | 1 | 4 |  | 1
覆膜 | 07001 | JG122406012322 | JG12240601232 | JF5 | 九天覆膜-9 | 合格 | 乙 | 黄宏涛,李其华,桑永辉 | 6925 | 1946 | 0.281 | 3170 | 0.19 | 710 | / |  | 30110014 | 铬钝化卷 | 0.1-SPCC | 30312002 | 双面钢塑复合卷 | 0.19-SPCC | 明绿改性膜-1 | 10 | MO001256 | MO001256-028-02 | FM001 | 覆膜模板 | 6925 | 2024-07-05 | 2024-07-05 | 2 | 2024-07-06 14:04:04 | 2024-07-06 16:15:08 | 江苏九天光电科技有限公司 |  | 5740 |  | 1 | 0.1 | 12550 | 710 | 1 | JG122406012322 |  | 1 | 4 |  | 1
覆膜 | 07001 | JG122406012323 | JG12240601232 | JF5 | 九天覆膜-9 | 合格 | 乙 | 黄宏涛,李其华,桑永辉 | 6925 | 1906 | 0.2752 | 3110 | 0.19 | 710 | / |  | 30110014 | 铬钝化卷 | 0.1-SPCC | 30312002 | 双面钢塑复合卷 | 0.19-SPCC | 明绿改性膜-1 | 10 | MO001256 | MO001256-028-03 | FM001 | 覆膜模板 | 6925 | 2024-07-05 | 2024-07-05 | 2 | 2024-07-06 14:04:04 | 2024-07-06 16:15:08 | 江苏九天光电科技有限公司 |  | 5740 |  | 1 | 0.1 | 12550 | 710 | 1 | JG122406012323 |  | 1 | 4 |  | 1
覆膜 | 07001 | JG122406012324 | JG12240601232 | JF5 | 九天覆膜-9 | 合格 | 乙 | 黄宏涛,李其华,桑永辉 | 6925 | 1916 | 0.2767 | 3130 | 0.19 | 710 | / |  | 30110014 | 铬钝化卷 | 0.1-SPCC | 30312002 | 双面钢塑复合卷 | 0.19-SPCC | 明绿改性膜-1 | 10 | MO001256 | MO001256-028-04 | FM001 | 覆膜模板 | 6925 | 2024-07-05 | 2024-07-05 | 2 | 2024-07-06 14:04:04 | 2024-07-06 16:15:08 | 江苏九天光电科技有限公司 |  | 5740 |  | 1 | 0.1 | 12550 | 710 | 1 | JG122406012324 |  | 1 | 4 |  | 1
覆膜 | 07001 | JG00240600401 | JG00240600401 | JF3 | 九天覆膜-5 | 合格 | 乙 | 桑永辉,黄宏涛,李其华 | 2177 | 2324 | 1.0675 | 3090 | 0.25 | 610 | / |  | 30110011 | 铬钝化卷 | 0.15-SPCC | 30312017 | 双面钢塑复合卷 | 0.25-SPCC | 明绿改性膜-1 | 10 | MO001303 | MO001303-001 | FM001 | 覆膜模板 | 2177 | 2024-07-06 | 2024-07-06 | 2 | 2024-07-07 03:24:34 | 2024-07-07 04:12:53 | 江苏九天光电科技有限公司 | 213599 | 5740 |  |  | 0.15 | 0 | 610 | 1 | JG00240600401 |  | 1 | 4 |  | 1
覆膜 | 07001 | JG12240403161 | JG12240403161 | JF3 | 九天覆膜-5 | 合格 | 乙 | 黄宏涛,李其华,桑永辉 | 1591 | 1672 | 1.0509 | 3480 | 0.15 | 610 | / |  | 30110014 | 铬钝化卷 | 0.1-SPCC | 30311002 | 单面钢塑复合卷 | 0.15-SPCC | 明绿改性膜-2 | 10 | MO001304 | MO001304-001 | FM001 | 覆膜模板 | 1591 | 2024-07-06 | 2024-07-06 | 2 | 2024-07-07 04:13:12 | 2024-07-07 04:54:58 | 江苏九天光电科技有限公司 | 213602 | 5740 |  |  | 0.1 | 0 | 610 | 1 | JG12240403161 |  | 1 | 4 |  | 1
覆膜 | 07001 | JGG0240309232 | JGG0240309232 | JF3 | 九天覆膜-5 | 合格 | 乙 | 桑永辉,黄宏涛,李其华 | 1597 | 1682 | 1.0532 | 3390 | 0.15 | 610 | / | 尾部缩芯折印 | 30110014 | 铬钝化卷 | 0.1-SPCC | 30311002 | 单面钢塑复合卷 | 0.15-SPCC0 | 明绿改性膜-2 | 10 | MO001304 | MO001304-002 | FM001 | 覆膜模板 | 1597 | 2024-07-06 | 2024-07-06 | 2 | 2024-07-07 04:55:14 | 2024-07-07 05:42:24 | 江苏九天光电科技有限公司 | 213603 | 5740 |  |  | 0.1 | 0 | 610 | 1 | JGG0240309232 |  | 1 | 2 | S色差(尾部缩芯折印) | 1
覆膜 | 07001 | JGG0240308831 | JGG0240308831 | JF5 | 九天覆膜-9 | 合格 | 甲 | 倪志宏,徐刚,张文兵 | 1563 | 1643 | 1.0512 | 3380 | 0.15 | 610 | / | 来料尾部缩芯印 小气泡 | 30110014 | 铬钝化卷 | 0.1-SPCC | 30311002 | 单面钢塑复合卷 | 0.15-SPCC2 | 明绿改性膜-2 | 10 | MO001304 | MO001304-003 | FM001 | 覆膜模板 | 1563 | 2024-07-06 | 2024-07-06 | 2 | 2024-07-06 23:42:40 | 2024-07-07 00:09:01 | 江苏九天光电科技有限公司 | 213604 | 5754 |  |  | 0.1 | 0 | 610 | 1 | JGG0240308831 |  | 1 | 2 | L拉伸折印(来料尾部缩芯印 小气泡) | 1
覆膜 | 07001 | JG122405010221 | JG12240501022 | JF5 | 九天覆膜-9 | 合格 | 甲 | 倪志宏,徐刚,张文兵 | 3513 | 1863 | 0.5303 | 3780 | 0.15 | 610 | / | C虫斑(1830米上膜操作侧15公分处大虫斑 约3公分宽) | 30110014 | 铬钝化卷 | 0.1-SPCC | 30311002 | 单面钢塑复合卷 | 0.15-SPCC | 明绿改性膜-2 | 10 | MO001304 | MO001304-004-01 | FM001 | 覆膜模板 | 3513 | 2024-07-06 | 2024-07-06 | 2 | 2024-07-06 22:33:56 | 2024-07-06 23:30:25 | 江苏九天光电科技有限公司 |  | 5754 |  | 1 | 0.1 | 0 | 610 | 1 | JG122405010221 |  | 1 | 2 | C虫斑(1830米上膜操作侧15公分处大虫斑 约3公分宽) | 1
覆膜 | 07001 | JG122405010222 | JG12240501022 | JF5 | 九天覆膜-9 | 合格 | 甲 | 倪志宏,徐刚,张文兵 | 3513 | 1841 | 0.5241 | 3740 | 0.15 | 610 | / | L拉伸折印(来料尾部缩芯印) | 30110014 | 铬钝化卷 | 0.1-SPCC | 30311002 | 单面钢塑复合卷 | 0.15-SPCC | 明绿改性膜-2 | 10 | MO001304 | MO001304-004-02 | FM001 | 覆膜模板 | 3513 | 2024-07-06 | 2024-07-06 | 2 | 2024-07-06 22:33:56 | 2024-07-06 23:30:25 | 江苏九天光电科技有限公司 |  | 5754 |  | 1 | 0.1 | 0 | 610 | 1 | JG122405010222 |  | 1 | 2 | L拉伸折印(来料尾部缩芯印) | 1
覆膜 | 07001 | JG00240501852 | JG00240501852 | JF5 | 九天覆膜-9 | 合格 | 甲 | 徐刚,倪志宏,张文兵 | 1587 | 1669 | 1.0517 | 3410 | 0.15 | 610 | / |  | 30110014 | 铬钝化卷 | 0.1-SPCC | 30311002 | 单面钢塑复合卷 | 0.15-SPCC | 明绿改性膜-2 | 10 | MO001304 | MO001304-005 | FM001 | 覆膜模板 | 1587 | 2024-07-06 | 2024-07-06 | 2 | 2024-07-06 21:30:00 | 2024-07-06 22:21:59 | 江苏九天光电科技有限公司 | 213606 | 5754 |  |  | 0.1 | 0 | 610 | 1 | JG00240501852 |  | 1 | 4 |  | 1
覆膜 | 07001 | JL0024030056-221 | JL0024030056-22 | JF5 | 九天覆膜-9 | 合格 | 乙 | 黄宏涛,李其华,桑永辉 | 2959 | 1582 | 0.5346 | 2020 | 0.245 | 610 | / | 60-90米操作侧10-29公分有4个0.11-0.19 平方毫米孔洞 卷芯50米内板面有停机斑 甲交班500米) | 30110011 | 铬钝化卷 | 0.15-SPCC | 30312012 | 双面钢塑复合卷 | 0.245-SPCC | 明绿改性膜-2 | 10 | MO001306 | MO001306-006-01 | FM001 | 覆膜模板 | 2959 | 2024-07-06 | 2024-07-06 | 2 | 2024-07-07 00:42:45 | 2024-07-07 01:47:51 | 江苏九天光电科技有限公司 |  | 5740 |  | 1 | 0.15 | 0 | 610 | 1 | JL0024030056-221 |  | 1 | 2 | K孔洞(60-90米操作侧10-29公分有四库孔洞大小0.11-0.19 卷芯50米内板面有停机斑 甲交班500米) | 1
覆膜 | 07001 | JL0024030056-222 | JL0024030056-22 | JF5 | 九天覆膜-9 | 合格 | 乙 | 黄宏涛,李其华,桑永辉 | 2959 | 1578 | 0.5333 | 2020 | 0.245 | 610 | / |  | 30110011 | 铬钝化卷 | 0.15-SPCC | 30312012 | 双面钢塑复合卷 | 0.245-SPCC | 明绿改性膜-2 | 10 | MO001306 | MO001306-006-02 | FM001 | 覆膜模板 | 2959 | 2024-07-06 | 2024-07-06 | 2 | 2024-07-07 00:42:45 | 2024-07-07 01:47:51 | 江苏九天光电科技有限公司 |  | 5740 |  | 1 | 0.15 | 0 | 610 | 1 | JL0024030056-222 |  | 1 | 4 |  | 1