## sheet1
工序名称 | 工序编码 | 新卷号 | 批号 | 机组编码 | 机组名称 | 工序状态 | 班组 | 参与人 | 来料重量 | 出料重量 | 成品率 | 出料长度 | 出料厚度 | 出料宽度 | 工序要求 | 备注 | 来料编码 | 来料名称 | 来料规格 | 产品编码 | 产品名称 | 产品规格 | 膜名称 | 排序 | 主计划号 | 子计划号 | 工序流程编码 | 工序流程名称 | 工单需求 | 计划开始时间 | 计划结束时间 | 工单状态 | 实际开始时间 | 实际结束时间 | 组织名称 | 卷号ID | 操作工人 | 报工人 | 检验 | 来料厚度 | 来料长度 | 来料宽度 | 是否分卷 | 原卷号 | 工单要求 | 是否成品 | 检验结果 | 不良现象 | 入库审核
最终冷轧 | 02004 | JG1224060364 | JG1224060364 | JZ4 | 九天750轧机 | 合格 | 甲 | 蒋小冬 | 7144 | 7130 | 0.998 | 9650 | 0.15 | 610 | 轧0.15（0.152-0.158）米数控制在9500-9600米不低于9500米不高于9650米 |  | 20100023 | 轧硬 | 0.4*610-SPCC | 30210011 | 光亮卷 | 0.15-SPCC |  | 30 | MO001042 | MO001042-001 | GLJ003 | 光亮卷前处理 模板 | 7145 | 2024-06-30 | 2024-06-30 | 2 | 2024-07-06 03:23:56 | 2024-07-06 03:38:33 | 江苏九天光电科技有限公司 | 197011 | 5801 |  |  | 0.4 | 3800 | 610 | 1 | JG1224060364 |  |  | 4
最终冷轧 | 02004 | JG1224060366 | JG1224060366 | JZ4 | 九天750轧机 | 合格 | 甲 | 张帅 | 5230 | 5210 | 0.9962 | 7110 | 0.15 | 610 | 轧0.15（0.147-0.153）6.7吨卷轧制米数9400-9500米不低于9400米；5.2吨卷轧制米数7100-7200米不低于7100米 |  | 20100023 | 轧硬 | 0.4*610-SPCC | 30210011 | 光亮卷 | 0.15-SPCC |  | 30 | MO001044 | MO001044-002 | GLJ003 | 光亮卷前处理 模板 | 5230 | 2024-06-30 | 2024-06-30 | 2 | 2024-07-06 22:07:02 | 2024-07-06 22:45:12 | 江苏九天光电科技有限公司 | 197158 | 5808 |  |  | 0.4 | 2780 | 610 | 1 | JG1224060366 |  |  | 4
最终冷轧 | 02004 | JG1224060322 | JG1224060322 | JZ4 | 九天750轧机 | 合格 | 甲 | 张帅 | 6704 | 6700 | 0.9994 | 9457 | 0.15 | 610 | 轧0.15（0.147-0.153）6.7吨卷轧制米数9400-9500米不低于9400米；5.2吨卷轧制米数7100-7200米不低于7100米 |  | 20100023 | 轧硬 | 0.4*610-SPCC | 30210011 | 光亮卷 | 0.15-SPCC |  | 30 | MO001044 | MO001044-006 | GLJ003 | 光亮卷前处理 模板 | 6705 | 2024-06-30 | 2024-06-30 | 2 | 2024-07-06 19:33:56 | 2024-07-06 19:34:31 | 江苏九天光电科技有限公司 | 197162 | 5808 |  |  | 0.4 | 3570 | 610 | 1 | JG1224060322 |  |  | 4
最终冷轧 | 02004 | JG1224060297 | JG1224060297 | JZ4 | 九天750轧机 | 合格 | 甲 | 蒋小冬 | 6710 | 6700 | 0.9985 | 9480 | 0.15 | 610 | 轧0.15（0.147-0.153）6.7吨卷轧制米数9400-9500米不低于9400米；5.2吨卷轧制米数7100-7200米不低于7100米 |  | 20100023 | 轧硬 | 0.4*610-SPCC | 30210011 | 光亮卷 | 0.15-SPCC |  | 30 | MO001044 | MO001044-013 | GLJ003 | 光亮卷前处理 模板 | 6710 | 2024-06-30 | 2024-06-30 | 2 | 2024-07-06 01:13:54 | 2024-07-06 01:14:29 | 江苏九天光电科技有限公司 | 197169 | 5801 |  |  | 0.4 | 3570 | 610 | 1 | JG1224060297 |  |  | 4
最终冷轧 | 02004 | JG1224060371 | JG1224060371 | JZ4 | 九天750轧机 | 合格 | 乙 | 赵遂义 | 7172 | 7162 | 0.9986 | 9680 | 0.15 | 610 | 轧0.15（0.152-0.158）5.4吨卷轧制米数7150-7250米不低于7150米，不高于7250米，7.1吨轧制米数9500-9600米不低于9500米不高于9600米 |  | 20100023 | 轧硬 | 0.4*610-SPCC | 30210011 | 光亮卷 | 0.15-SPCC |  | 30 | MO001045 | MO001045-006 | GLJ003 | 光亮卷前处理 模板 | 7175 | 2024-06-30 | 2024-06-30 | 2 | 2024-07-06 15:25:50 | 2024-07-06 15:27:06 | 江苏九天光电科技有限公司 | 197014 | 5809 |  |  | 0.4 | 3810 | 610 | 1 | JG1224060371 |  |  | 4
最终冷轧 | 02004 | JG1224060353 | JG1224060353 | JZ4 | 九天750轧机 | 合格 | 乙 | 赵遂义 | 5410 | 5400 | 0.9982 | 7290 | 0.15 | 610 | 轧0.15（0.152-0.158）5.4吨卷轧制米数7150-7250米不低于7150米，不高于7250米，7.1吨轧制米数9500-9600米不低于9500米不高于9600米 |  | 20100023 | 轧硬 | 0.4*610-SPCC | 30210011 | 光亮卷 | 0.15-SPCC |  | 30 | MO001045 | MO001045-008 | GLJ003 | 光亮卷前处理 模板 | 5410 | 2024-06-30 | 2024-06-30 | 2 | 2024-07-07 03:28:35 | 2024-07-07 03:29:17 | 江苏九天光电科技有限公司 | 196789 | 5809 |  |  | 0.4 | 2880 | 610 | 1 | JG1224060353 |  |  | 4
最终冷轧 | 02004 | JG1224060354 | JG1224060354 | JZ4 | 九天750轧机 | 合格 | 甲 | 蒋小冬 | 5404 | 5390 | 0.9974 | 7230 | 0.15 | 610 | 轧0.15（0.152-0.158）5.4吨卷轧制米数7150-7250米不低于7150米，不高于7250米，7.1吨轧制米数9500-9600米不低于9500米不高于9600米 |  | 20100023 | 轧硬 | 0.4*610-SPCC | 30210011 | 光亮卷 | 0.15-SPCC |  | 30 | MO001045 | MO001045-009 | GLJ003 | 光亮卷前处理 模板 | 5405 | 2024-06-30 | 2024-06-30 | 2 | 2024-07-06 23:46:54 | 2024-07-06 23:47:46 | 江苏九天光电科技有限公司 | 197211 | 5801 |  |  | 0.4 | 2880 | 610 | 1 | JG1224060354 |  |  | 4
最终冷轧 | 02004 | JG1224070013 | JG1224070013 | JZ4 | 九天750轧机 | 合格 | 乙 | 赵遂义 | 5410 | 5400 | 0.9982 | 7300 | 0.15 | 610 | 轧0.15（0.152-0.158）米数控制在7150-7250米，不超7250米 |  | 20100023 | 轧硬 | 0.4*610-SPCC | 30210011 | 光亮卷 | 0.15-SPCC |  | 30 | MO001076 | MO001076-001 | GLJ003 | 光亮卷前处理 模板 | 5410 | 2024-07-01 | 2024-07-01 | 2 | 2024-07-07 07:58:01 | 2024-07-07 07:58:42 | 江苏九天光电科技有限公司 | 198281 | 5809 |  |  | 0.4 | 2880 | 610 | 1 | JG1224070013 |  |  | 4
最终冷轧 | 02004 | JG1224070017 | JG1224070017 | JZ4 | 九天750轧机 | 合格 | 乙 | 赵遂义 | 5418 | 5410 | 0.9985 | 7290 | 0.15 | 610 | 轧0.15（0.152-0.158）米数控制在7150-7250米，不超7250米 |  | 20100023 | 轧硬 | 0.4*610-SPCC | 30210011 | 光亮卷 | 0.15-SPCC |  | 30 | MO001076 | MO001076-003 | GLJ003 | 光亮卷前处理 模板 | 5420 | 2024-07-01 | 2024-07-01 | 2 | 2024-07-07 06:07:37 | 2024-07-07 06:08:32 | 江苏九天光电科技有限公司 | 198297 | 5809 |  |  | 0.4 | 2880 | 610 | 1 | JG1224070017 |  |  | 4
最终冷轧 | 02004 | JG1224070021 | JG1224070021 | JZ4 | 九天750轧机 | 合格 | 乙 | 赵遂义 | 5400 | 5390 | 0.9981 | 7250 | 0.15 | 610 | 轧0.15（0.152-0.158）米数控制在7150-7250米，不超7250米 |  | 20100023 | 轧硬 | 0.4*610-SPCC | 30210011 | 光亮卷 | 0.15-SPCC |  | 30 | MO001076 | MO001076-005 | GLJ003 | 光亮卷前处理 模板 | 5400 | 2024-07-01 | 2024-07-01 | 2 | 2024-07-06 15:36:53 | 2024-07-06 15:38:19 | 江苏九天光电科技有限公司 | 198313 | 5809 |  |  | 0.4 | 2880 | 610 | 1 | JG1224070021 |  |  | 4
最终冷轧 | 02004 | JG1224070026 | JG1224070026 | JZ4 | 九天750轧机 | 合格 | 乙 | 赵遂义 | 5408 | 5400 | 0.9985 | 7300 | 0.15 | 610 | 轧0.15（0.152-0.158）米数控制在7150-7250米，不超7250米 |  | 20100023 | 轧硬 | 0.4*610-SPCC | 30210011 | 光亮卷 | 0.15-SPCC |  | 30 | MO001076 | MO001076-008 | GLJ003 | 光亮卷前处理 模板 | 5410 | 2024-07-01 | 2024-07-01 | 2 | 2024-07-07 05:14:06 | 2024-07-07 05:15:07 | 江苏九天光电科技有限公司 | 198334 | 5809 |  |  | 0.4 | 2880 | 610 | 1 | JG1224070026 |  |  | 4
最终冷轧 | 02004 | JG1224070001 | JG1224070001 | JZ4 | 九天750轧机 | 合格 | 甲 | 张帅 | 5404 | 5400 | 0.9993 | 7233 | 0.15 | 610 | 轧0.15（0.152-0.158）米数控制在7150-7250米，不超7250米 |  | 20100023 | 轧硬 | 0.4*610-SPCC | 30210011 | 光亮卷 | 0.15-SPCC |  | 30 | MO001076 | MO001076-009 | GLJ003 | 光亮卷前处理 模板 | 5405 | 2024-07-01 | 2024-07-01 | 2 | 2024-07-07 16:32:35 | 2024-07-07 16:33:09 | 江苏九天光电科技有限公司 | 198339 | 5808 |  |  | 0.4 | 2880 | 610 | 1 | JG1224070001 |  |  | 4
最终冷轧 | 02004 | JG1224070005 | JG1224070005 | JZ4 | 九天750轧机 | 合格 | 乙 | 赵遂义 | 5418 | 5410 | 0.9985 | 7300 | 0.15 | 610 | 轧0.15（0.152-0.158）米数控制在7150-7250米，不超7250米 |  | 20100023 | 轧硬 | 0.4*610-SPCC | 30210011 | 光亮卷 | 0.15-SPCC |  | 30 | MO001076 | MO001076-011 | GLJ003 | 光亮卷前处理 模板 | 5420 | 2024-07-01 | 2024-07-01 | 2 | 2024-07-07 02:08:06 | 2024-07-07 02:08:52 | 江苏九天光电科技有限公司 | 198350 | 5809 |  |  | 0.4 | 2880 | 610 | 1 | JG1224070005 |  |  | 4
最终冷轧 | 02004 | JG1224070006 | JG1224070006 | JZ4 | 九天750轧机 | 合格 | 甲 | 蒋小冬 | 5400 | 5390 | 0.9981 | 7230 | 0.15 | 610 | 轧0.15（0.152-0.158）米数控制在7150-7250米，不超7250米 |  | 20100023 | 轧硬 | 0.4*610-SPCC | 30210011 | 光亮卷 | 0.15-SPCC |  | 30 | MO001076 | MO001076-012 | GLJ003 | 光亮卷前处理 模板 | 5400 | 2024-07-01 | 2024-07-01 | 2 | 2024-07-07 20:04:49 | 2024-07-07 20:05:22 | 江苏九天光电科技有限公司 | 198355 | 5801 |  |  | 0.4 | 2880 | 610 | 1 | JG1224070006 |  |  | 4
最终冷轧 | 02004 | JG1224070003 | JG1224070003 | JZ4 | 九天750轧机 | 合格 | 乙 | 赵遂义 | 7208 | 7190 | 0.9975 | 9550 | 0.15 | 610 | 轧0.15（0.152-0.158）米数控制在9500-9600米，不低于9500米，不高于9650米 |  | 20100023 | 轧硬 | 0.4*610-SPCC | 30210011 | 光亮卷 | 0.15-SPCC |  | 30 | MO001077 | MO001077-003 | GLJ003 | 光亮卷前处理 模板 | 7210 | 2024-07-01 | 2024-07-01 | 2 | 2024-07-06 15:29:12 | 2024-07-06 15:30:07 | 江苏九天光电科技有限公司 | 198412 | 5809 |  |  | 0.4 | 3840 | 610 | 1 | JG1224070003 |  |  | 4
最终冷轧 | 02004 | JG1224070027 | JG1224070027 | JZ4 | 九天750轧机 | 合格 | 甲 | 张帅 | 7152 | 7130 | 0.9969 | 9640 | 0.15 | 610 | 轧0.15（0.152-0.158）米数控制在9500-9600米，不低于9500米，不高于9650米 |  | 20100023 | 轧硬 | 0.4*610-SPCC | 30210011 | 光亮卷 | 0.15-SPCC |  | 30 | MO001077 | MO001077-005 | GLJ003 | 光亮卷前处理 模板 | 7155 | 2024-07-01 | 2024-07-01 | 2 | 2024-07-06 02:38:45 | 2024-07-06 02:39:31 | 江苏九天光电科技有限公司 | 198434 | 5808 |  |  | 0.4 | 3820 | 610 | 1 | JG1224070027 |  |  | 4
最终冷轧 | 02004 | JG12240700201 | JG1224070020 | JZ4 | 九天750轧机 | 合格 | 甲 | 张帅 | 7152 | 6050 | 0.8459 | 8150 | 0.15 | 610 | 轧0.15（0.152-0.158）米数控制在9500-9600米，不低于9500米，不高于9650米 |  | 20100023 | 轧硬 | 0.4*610-SPCC | 30210011 | 光亮卷 | 0.15-SPCC |  | 30 | MO001077 | MO001077-010-01 | GLJ003 | 光亮卷前处理 模板 | 7155 | 2024-07-01 | 2024-07-01 | 2 | 2024-07-06 07:36:45 | 2024-07-06 07:39:36 | 江苏九天光电科技有限公司 |  | 5808 |  | 1 | 0.4 | 3810 | 610 | 1 | JG12240700201 |  |  | 4
最终冷轧 | 02004 | JG12240700202 | JG1224070020 | JZ4 | 九天750轧机 | 合格 | 甲 | 张帅 | 7152 | 1100 | 0.1538 | 2250 | 0.1 | 610 | 轧0.15（0.152-0.158）米数控制在9500-9600米，不低于9500米，不高于9650米 |  | 20100023 | 轧硬 | 0.4*610-SPCC | 30210011 | 光亮卷 | 0.15-SPCC |  | 30 | MO001077 | MO001077-010-02 | GLJ003 | 光亮卷前处理 模板 | 7155 | 2024-07-01 | 2024-07-01 | 2 | 2024-07-06 07:36:45 | 2024-07-06 07:39:36 | 江苏九天光电科技有限公司 |  | 5808 |  | 1 | 0.4 | 3810 | 610 | 1 | JG12240700202 |  |  | 4
最终冷轧 | 02004 | JG1224070023 | JG1224070023 | JZ4 | 九天750轧机 | 合格 | 乙 | 赵遂义 | 7172 | 7160 | 0.9983 | 9700 | 0.15 | 610 | 轧0.15（0.152-0.158）米数控制在9500-9600米，不低于9500米，不高于9650米 |  | 20100023 | 轧硬 | 0.4*610-SPCC | 30210011 | 光亮卷 | 0.15-SPCC |  | 30 | MO001077 | MO001077-011 | GLJ003 | 光亮卷前处理 模板 | 7175 | 2024-07-01 | 2024-07-01 | 2 | 2024-07-06 15:27:53 | 2024-07-06 15:28:39 | 江苏九天光电科技有限公司 | 198474 | 5809 |  |  | 0.4 | 3840 | 610 | 1 | JG1224070023 |  |  | 4
最终冷轧 | 02004 | JG1224070030 | JG1224070030 | JZ4 | 九天750轧机 | 合格 | 甲 | 张帅 | 5410 | 5400 | 0.9982 | 7180 | 0.15 | 610 | 轧0.15（0.152-0.158）米数控制在7150-7250米不低于7150米，不高于7250米 |  | 20100023 | 轧硬 | 0.4*610-SPCC | 30210011 | 光亮卷 | 0.15-SPCC |  | 30 | MO001144 | MO001144-002 | GLJ003 | 光亮卷前处理 模板 | 5410 | 2024-07-03 | 2024-07-03 | 2 | 2024-07-07 18:44:20 | 2024-07-07 18:44:53 | 江苏九天光电科技有限公司 | 202783 | 5808 |  |  | 0.4 | 2880 | 610 | 1 | JG1224070030 |  |  | 4
最终冷轧 | 02004 | JG1224070033 | JG1224070033 | JZ4 | 九天750轧机 | 合格 | 甲 | 蒋小冬 | 5424 | 5410 | 0.9974 | 7300 | 0.15 | 610 | 轧0.15（0.152-0.158）米数控制在7150-7250米不低于7150米，不高于7250米 |  | 20100023 | 轧硬 | 0.4*610-SPCC | 30210011 | 光亮卷 | 0.15-SPCC |  | 30 | MO001144 | MO001144-003 | GLJ003 | 光亮卷前处理 模板 | 5425 | 2024-07-03 | 2024-07-03 | 2 | 2024-07-07 15:37:47 | 2024-07-07 15:38:44 | 江苏九天光电科技有限公司 | 202784 | 5801 |  |  | 0.4 | 2880 | 610 | 1 | JG1224070033 |  |  | 4
最终冷轧 | 02004 | JG1224060361 | JG1224060361 | JZ4 | 九天750轧机 | 合格 | 乙 | 赵遂义 | 5420 | 5410 | 0.9982 | 7300 | 0.15 | 610 | 轧0.15（0.152-0.158）5.4吨轧制米数7150-7250米，5.2吨轧制米数7100-7200米 |  | 20100023 | 轧硬 | 0.4*610-SPCC | 30210011 | 光亮卷 | 0.15-SPCC |  | 30 | MO001159 | MO001159-001 | GLJ003 | 光亮卷前处理 模板 | 5420 | 2024-07-03 | 2024-07-03 | 2 | 2024-07-07 07:05:46 | 2024-07-07 07:06:35 | 江苏九天光电科技有限公司 | 203046 | 5809 |  |  | 0.4 | 2880 | 610 | 1 | JG1224060361 |  |  | 4
最终冷轧 | 02004 | JG1224060362 | JG1224060362 | JZ4 | 九天750轧机 | 合格 | 甲 | 蒋小冬 | 5420 | 5400 | 0.9963 | 7230 | 0.15 | 610 | 轧0.15（0.152-0.158）5.4吨轧制米数7150-7250米，5.2吨轧制米数7100-7200米 |  | 20100023 | 轧硬 | 0.4*610-SPCC | 30210011 | 光亮卷 | 0.15-SPCC |  | 30 | MO001159 | MO001159-002 | GLJ003 | 光亮卷前处理 模板 | 5420 | 2024-07-03 | 2024-07-03 | 2 | 2024-07-07 17:48:13 | 2024-07-07 17:48:57 | 江苏九天光电科技有限公司 | 203047 | 5801 |  |  | 0.4 | 2880 | 610 | 1 | JG1224060362 |  |  | 4
最终冷轧 | 02004 | JG1224060282 | JG1224060282 | JZ4 | 九天750轧机 | 合格 | 甲 | 张帅 | 5240 | 5220 | 0.9962 | 7100 | 0.15 | 610 | 轧0.15（0.152-0.158）5.4吨轧制米数7150-7250米，5.2吨轧制米数7100-7200米 |  | 20100023 | 轧硬 | 0.4*610-SPCC | 30210011 | 光亮卷 | 0.15-SPCC |  | 30 | MO001159 | MO001159-003 | GLJ003 | 光亮卷前处理 模板 | 5240 | 2024-07-03 | 2024-07-03 | 2 | 2024-07-07 14:29:07 | 2024-07-07 14:29:38 | 江苏九天光电科技有限公司 | 203048 | 5808 |  |  | 0.4 | 2780 | 610 | 1 | JG1224060282 |  |  | 4
最终冷轧 | 02004 | JG1224060327 | JG1224060327 | JZ4 | 九天750轧机 | 合格 | 甲 | 蒋小冬 | 7180 | 7160 | 0.9972 | 9680 | 0.15 | 610 | 轧0.15（0.147-0.153） |  | 20100023 | 轧硬 | 0.4*610-SPCC | 30210011 | 光亮卷 | 0.15-SPCC |  | 30 | MO001259 | MO001259-001 | GLJ003 | 光亮卷前处理 模板 | 7180 | 2024-07-06 | 2024-07-06 | 2 | 2024-07-06 21:01:31 | 2024-07-06 21:02:19 | 江苏九天光电科技有限公司 | 197020 | 5801 |  |  | 0.4 | 3830 | 610 | 1 | JG1224060327 |  |  | 4 |  | 0
最终冷轧 | 02004 | JG1224060328 | JG1224060328 | JZ4 | 九天750轧机 | 合格 | 甲 | 蒋小冬 | 7170 | 7150 | 0.9972 | 9650 | 0.15 | 610 | 轧0.15（0.147-0.153） |  | 20100023 | 轧硬 | 0.4*610-SPCC | 30210011 | 光亮卷 | 0.15-SPCC |  | 30 | MO001259 | MO001259-002 | GLJ003 | 光亮卷前处理 模板 | 7170 | 2024-07-06 | 2024-07-06 | 2 | 2024-07-07 15:34:18 | 2024-07-07 15:35:10 | 江苏九天光电科技有限公司 | 208026 | 5801 |  |  | 0.4 | 3810 | 610 | 1 | JG1224060328 |  |  | 4 |  | 0