## sheet1
工序名称 | 工序编码 | 新卷号 | 批号 | 机组编码 | 机组名称 | 工序状态 | 班组 | 参与人 | 来料重量 | 出料重量 | 成品率 | 出料长度 | 出料厚度 | 出料宽度 | 工序要求 | 备注 | 来料编码 | 来料名称 | 来料规格 | 产品编码 | 产品名称 | 产品规格 | 膜名称 | 排序 | 主计划号 | 子计划号 | 工序流程编码 | 工序流程名称 | 工单需求 | 计划开始时间 | 计划结束时间 | 工单状态 | 实际开始时间 | 实际结束时间 | 组织名称 | 卷号ID | 操作工人 | 报工人 | 检验 | 来料厚度 | 来料长度 | 来料宽度 | 是否分卷 | 原卷号 | 工单要求 | 是否成品 | 检验结果 | 不良现象 | 入库审核
最终冷轧 | 02004 | JG1224060309 | JG1224060309 | JZ3 | 九天700轧机 | 合格 | 甲 | 杨永华 | 5400 | 5400 | 1 | 7220 | 0.15 | 610 | 轧0.15(0.152-0.158)米数控制在7150-7250米不低于7150米，不高于7250米 |  | 20100023 | 轧硬 | 0.4*610-SPCC | 30210011 | 光亮卷 | 0.15-SPCC |  | 30 | MO001041 | MO001041-002 | GLJ003 | 光亮卷前处理 模板 | 5400 | 2024-06-30 | 2024-06-30 | 2 | 2024-07-07 20:08:19 | 2024-07-07 20:09:03 | 江苏九天光电科技有限公司 | 196769 | 5805 |  |  | 0.4 | 2880 | 610 | 1 | JG1224060309 |  |  | 4
最终冷轧 | 02004 | JG1224060341 | JG1224060341 | JZ3 | 九天700轧机 | 合格 | 甲 | 李新峰 | 5414 | 5414 | 1 | 7260 | 0.15 | 610 | 轧0.15(0.152-0.158)米数控制在7150-7250米不低于7150米，不高于7250米 |  | 20100023 | 轧硬 | 0.4*610-SPCC | 30210011 | 光亮卷 | 0.15-SPCC |  | 30 | MO001041 | MO001041-014 | GLJ003 | 光亮卷前处理 模板 | 5415 | 2024-06-30 | 2024-06-30 | 2 | 2024-07-07 17:22:49 | 2024-07-07 17:23:44 | 江苏九天光电科技有限公司 | 196785 | 5803 |  |  | 0.4 | 2880 | 610 | 1 | JG1224060341 |  |  | 4
最终冷轧 | 02004 | JG1224060352 | JG1224060352 | JZ3 | 九天700轧机 | 合格 | 甲 | 杨永华 | 7100 | 7100 | 1 | 9625 | 0.15 | 610 | 轧0.15（0.152-0.158）米数控制在9500-9600米不低于9500米不高于9650米 |  | 20100023 | 轧硬 | 0.4*610-SPCC | 30210011 | 光亮卷 | 0.15-SPCC |  | 30 | MO001042 | MO001042-005 | GLJ003 | 光亮卷前处理 模板 | 7100 | 2024-06-30 | 2024-06-30 | 2 | 2024-07-06 01:42:55 | 2024-07-06 01:43:37 | 江苏九天光电科技有限公司 | 197017 | 5805 |  |  | 0.4 | 3790 | 610 | 1 | JG1224060352 |  |  | 4
最终冷轧 | 02004 | JG1224060359 | JG1224060359 | JZ3 | 九天700轧机 | 合格 | 甲 | 杨永华 | 7084 | 7000 | 0.9881 | 9750 | 0.15 | 610 | 轧0.15（0.152-0.158）米数控制在9500-9600米不低于9500米不高于9650米 |  | 20100023 | 轧硬 | 0.4*610-SPCC | 30210011 | 光亮卷 | 0.15-SPCC |  | 30 | MO001042 | MO001042-008 | GLJ003 | 光亮卷前处理 模板 | 7085 | 2024-06-30 | 2024-06-30 | 2 | 2024-07-06 19:26:01 | 2024-07-06 19:26:50 | 江苏九天光电科技有限公司 | 197021 | 5805 |  |  | 0.4 | 3780 | 610 | 1 | JG1224060359 |  |  | 4
最终冷轧 | 02004 | JG1224060360 | JG1224060360 | JZ3 | 九天700轧机 | 合格 | 乙 | 周朋 | 7078 | 7078 | 1 | 9630 | 0.15 | 610 | 轧0.15（0.152-0.158）米数控制在9500-9600米不低于9500米不高于9650米 |  | 20100023 | 轧硬 | 0.4*610-SPCC | 30210011 | 光亮卷 | 0.15-SPCC |  | 30 | MO001042 | MO001042-009 | GLJ003 | 光亮卷前处理 模板 | 7080 | 2024-06-30 | 2024-06-30 | 2 | 2024-07-07 01:10:51 | 2024-07-07 01:11:14 | 江苏九天光电科技有限公司 | 197022 | 5810 |  |  | 0.4 | 3780 | 610 | 1 | JG1224060360 |  |  | 4
最终冷轧 | 02004 | JG1224060367 | JG1224060367 | JZ3 | 九天700轧机 | 合格 | 乙 | 周朋 | 6678 | 6670 | 0.9988 | 9360 | 0.15 | 610 | 轧0.15（0.147-0.153）6.7吨卷轧制米数9400-9500米不低于9400米；5.2吨卷轧制米数7100-7200米不低于7100米 |  | 20100023 | 轧硬 | 0.4*610-SPCC | 30210011 | 光亮卷 | 0.15-SPCC |  | 30 | MO001044 | MO001044-003 | GLJ003 | 光亮卷前处理 模板 | 6680 | 2024-06-30 | 2024-06-30 | 2 | 2024-07-06 20:23:53 | 2024-07-06 20:24:53 | 江苏九天光电科技有限公司 | 197159 | 5810 |  |  | 0.4 | 3560 | 610 | 1 | JG1224060367 |  |  | 4
最终冷轧 | 02004 | JG1224060321 | JG1224060321 | JZ3 | 九天700轧机 | 合格 | 甲 | 李新峰 | 6714 | 6714 | 1 | 9534 | 0.15 | 610 | 轧0.15（0.147-0.153）6.7吨卷轧制米数9400-9500米不低于9400米；5.2吨卷轧制米数7100-7200米不低于7100米 |  | 20100023 | 轧硬 | 0.4*610-SPCC | 30210011 | 光亮卷 | 0.15-SPCC |  | 30 | MO001044 | MO001044-005 | GLJ003 | 光亮卷前处理 模板 | 6715 | 2024-06-30 | 2024-06-30 | 2 | 2024-07-06 03:22:02 | 2024-07-06 03:22:42 | 江苏九天光电科技有限公司 | 197161 | 5803 |  |  | 0.4 | 3570 | 610 | 1 | JG1224060321 |  |  | 4
最终冷轧 | 02004 | JG1224060330 | JG1224060330 | JZ3 | 九天700轧机 | 合格 | 甲 | 李新峰 | 6694 | 6694 | 1 | 9460 | 0.15 | 610 | 轧0.15（0.147-0.153）6.7吨卷轧制米数9400-9500米不低于9400米；5.2吨卷轧制米数7100-7200米不低于7100米 |  | 20100023 | 轧硬 | 0.4*610-SPCC | 30210011 | 光亮卷 | 0.15-SPCC |  | 30 | MO001044 | MO001044-008 | GLJ003 | 光亮卷前处理 模板 | 6695 | 2024-06-30 | 2024-06-30 | 2 | 2024-07-06 07:51:00 | 2024-07-06 07:52:14 | 江苏九天光电科技有限公司 | 197164 | 5803 |  |  | 0.4 | 3570 | 610 | 1 | JG1224060330 |  |  | 4
最终冷轧 | 02004 | JG1224060290 | JG1224060290 | JZ3 | 九天700轧机 | 合格 | 甲 | 李新峰 | 6700 | 6700 | 1 | 9440 | 0.15 | 610 | 轧0.15（0.147-0.153）6.7吨卷轧制米数9400-9500米不低于9400米；5.2吨卷轧制米数7100-7200米不低于7100米 |  | 20100023 | 轧硬 | 0.4*610-SPCC | 30210011 | 光亮卷 | 0.15-SPCC |  | 30 | MO001044 | MO001044-012 | GLJ003 | 光亮卷前处理 模板 | 6700 | 2024-06-30 | 2024-06-30 | 2 | 2024-07-07 21:28:21 | 2024-07-07 21:28:51 | 江苏九天光电科技有限公司 | 197168 | 5802 |  |  | 0.4 | 3570 | 610 | 1 | JG1224060290 |  |  | 4
最终冷轧 | 02004 | JG1224070014 | JG1224070014 | JZ3 | 九天700轧机 | 合格 | 甲 | 杨永华 | 5404 | 5404 | 1 | 7235 | 0.15 | 610 | 轧0.15（0.152-0.158）米数控制在7150-7250米，不超7250米 |  | 20100023 | 轧硬 | 0.4*610-SPCC | 30210011 | 光亮卷 | 0.15-SPCC |  | 30 | MO001076 | MO001076-002 | GLJ003 | 光亮卷前处理 模板 | 5405 | 2024-07-01 | 2024-07-01 | 2 | 2024-07-07 16:02:29 | 2024-07-07 16:03:32 | 江苏九天光电科技有限公司 | 198288 | 5805 |  |  | 0.4 | 2880 | 610 | 1 | JG1224070014 |  |  | 4
最终冷轧 | 02004 | JG1224070018 | JG1224070018 | JZ3 | 九天700轧机 | 合格 | 甲 | 李新峰 | 5414 | 5414 | 1 | 7228 | 0.15 | 610 | 轧0.15（0.152-0.158）米数控制在7150-7250米，不超7250米 |  | 20100023 | 轧硬 | 0.4*610-SPCC | 30210011 | 光亮卷 | 0.15-SPCC |  | 30 | MO001076 | MO001076-004 | GLJ003 | 光亮卷前处理 模板 | 5415 | 2024-07-01 | 2024-07-01 | 2 | 2024-07-07 18:49:21 | 2024-07-07 18:49:55 | 江苏九天光电科技有限公司 | 198308 | 5803 |  |  | 0.4 | 2880 | 610 | 1 | JG1224070018 |  |  | 4
最终冷轧 | 02004 | JG1224070025 | JG1224070025 | JZ3 | 九天700轧机 | 合格 | 甲 | 杨永华 | 5408 | 5408 | 1 | 7200 | 0.15 | 610 | 轧0.15（0.152-0.158）米数控制在7150-7250米，不超7250米 |  | 20100023 | 轧硬 | 0.4*610-SPCC | 30210011 | 光亮卷 | 0.15-SPCC |  | 30 | MO001076 | MO001076-007 | GLJ003 | 光亮卷前处理 模板 | 5410 | 2024-07-01 | 2024-07-01 | 2 | 2024-07-07 14:41:15 | 2024-07-07 14:42:03 | 江苏九天光电科技有限公司 | 198325 | 5805 |  |  | 0.4 | 2880 | 610 | 1 | JG1224070025 |  |  | 4
最终冷轧 | 02004 | JG1224070008 | JG1224070008 | JZ3 | 九天700轧机 | 合格 | 乙 | 周朋 | 7072 | 7072 | 1 | 9610 | 0.15 | 610 | 轧0.15（0.152-0.158）米数控制在9500-9600米，不低于9500米，不高于9650米 |  | 20100023 | 轧硬 | 0.4*610-SPCC | 30210011 | 光亮卷 | 0.15-SPCC |  | 30 | MO001077 | MO001077-002 | GLJ003 | 光亮卷前处理 模板 | 7075 | 2024-07-01 | 2024-07-01 | 2 | 2024-07-07 02:35:46 | 2024-07-07 02:36:17 | 江苏九天光电科技有限公司 | 198407 | 5810 |  |  | 0.4 | 3780 | 610 | 1 | JG1224070008 |  |  | 4
最终冷轧 | 02004 | JG1224070004 | JG1224070004 | JZ3 | 九天700轧机 | 合格 | 甲 | 杨永华 | 7202 | 7202 | 1 | 9640 | 0.15 | 610 | 轧0.15（0.152-0.158）米数控制在9500-9600米，不低于9500米，不高于9650米 |  | 20100023 | 轧硬 | 0.4*610-SPCC | 30210011 | 光亮卷 | 0.15-SPCC |  | 30 | MO001077 | MO001077-004 | GLJ003 | 光亮卷前处理 模板 | 7205 | 2024-07-01 | 2024-07-01 | 2 | 2024-07-06 23:47:20 | 2024-07-06 23:48:16 | 江苏九天光电科技有限公司 | 198428 | 5805 |  |  | 0.4 | 3840 | 610 | 1 | JG1224070004 |  |  | 4
最终冷轧 | 02004 | JG1224070028 | JG1224070028 | JZ3 | 九天700轧机 | 合格 | 甲 | 杨永华 | 7148 | 7148 | 1 | 9600 | 0.15 | 610 | 轧0.15（0.152-0.158）米数控制在9500-9600米，不低于9500米，不高于9650米 |  | 20100023 | 轧硬 | 0.4*610-SPCC | 30210011 | 光亮卷 | 0.15-SPCC |  | 30 | MO001077 | MO001077-006 | GLJ003 | 光亮卷前处理 模板 | 7150 | 2024-07-01 | 2024-07-01 | 2 | 2024-07-06 06:12:56 | 2024-07-06 06:13:40 | 江苏九天光电科技有限公司 | 198440 | 5805 |  |  | 0.4 | 3820 | 610 | 1 | JG1224070028 |  |  | 4
最终冷轧 | 02004 | JG0024060076 | JG0024060076 | JZ3 | 九天700轧机 | 合格 | 甲 | 李新峰 | 6630 | 6630 | 1 | 9466 | 0.15 | 610 | 轧0.15（0.147-0.152）米数9400-9500米 |  | 20100082 | 轧硬 | 0.6*610-SPCC | 30210011 | 光亮卷 | 0.15-SPCC |  | 30 | MO001231 | MO001231-001 | GLJ003 | 光亮卷前处理 模板 | 6630 | 2024-07-05 | 2024-07-05 | 2 | 2024-07-07 10:17:33 | 2024-07-07 10:18:29 | 江苏九天光电科技有限公司 | 207005 | 5803 |  |  | 0.6 | 2340 | 610 | 1 | JG0024060076 |  |  | 4