## sheet1
工序名称 | 工序编码 | 新卷号 | 批号 | 机组编码 | 机组名称 | 工序状态 | 班组 | 参与人 | 来料重量 | 出料重量 | 成品率 | 出料长度 | 出料厚度 | 出料宽度 | 工序要求 | 备注 | 来料编码 | 来料名称 | 来料规格 | 产品编码 | 产品名称 | 产品规格 | 膜名称 | 排序 | 主计划号 | 子计划号 | 工序流程编码 | 工序流程名称 | 工单需求 | 计划开始时间 | 计划结束时间 | 工单状态 | 实际开始时间 | 实际结束时间 | 组织名称 | 卷号ID | 操作工人 | 报工人 | 检验 | 来料厚度 | 来料长度 | 来料宽度 | 是否分卷 | 原卷号 | 工单要求 | 是否成品 | 检验结果 | 不良现象 | 入库审核
铬钝化 | 09001 | JG1224060174 | JG1224060174 | DG2 | 东方铬钝化950 | 合格 | 乙 | 李志祥 | 5714 | 5699 | 0.9974 | 7070 | 0.15 | 710 | / | 辊印 色差 尾有锈斑 | 30210011 | 光亮卷 | 0.15-SPCC | 30110011 | 铬钝化卷 | 0.15-SPCC |  | 10 | MO001004 | MO001004-001 | GDH001 | 铬钝化模板 | 5714 | 2024-06-27 | 2024-06-27 | 2 | 2024-07-07 19:08:02 | 2024-07-07 19:08:36 | 江苏东方九天新能源材料有限公司 | 194377 | 5657 |  |  | 0.15 | 7090 | 710 | 1 | JG1224060174 |  | 1 | 2 | 辊印 色差 尾有锈斑 | 1
铬钝化 | 09001 | JG1224060202 | JG1224060202 | DG2 | 东方铬钝化950 | 合格 | 乙 | 李志祥 | 5740 | 5725 | 0.9974 | 7070 | 0.15 | 710 | / | 辊印 色差 | 30210011 | 光亮卷 | 0.15-SPCC | 30110011 | 铬钝化卷 | 0.15-SPCC |  | 10 | MO001004 | MO001004-002 | GDH001 | 铬钝化模板 | 5740 | 2024-06-27 | 2024-06-27 | 2 | 2024-07-07 17:40:13 | 2024-07-07 18:22:30 | 江苏东方九天新能源材料有限公司 | 194379 | 5657 |  |  | 0.15 | 7080 | 710 | 1 | JG1224060202 |  | 1 | 2 | 辊印 色差 | 1
铬钝化 | 09001 | JG1224060201 | JG1224060201 | DG2 | 东方铬钝化950 | 合格 | 乙 | 李志祥 | 5548 | 5491 | 0.9897 | 6810 | 0.15 | 710 | / | 1131米操侧532mm处孔洞（大小3.09mm2） | 30210011 | 光亮卷 | 0.15-SPCC | 30110011 | 铬钝化卷 | 0.15-SPCC |  | 10 | MO001004 | MO001004-004 | GDH001 | 铬钝化模板 | 5548 | 2024-06-27 | 2024-06-27 | 2 | 2024-07-07 19:51:51 | 2024-07-07 19:52:26 | 江苏东方九天新能源材料有限公司 | 194382 | 5657 |  |  | 0.15 | 6860 | 710 | 1 | JG1224060201 |  | 1 | 2 | 辊印 色差 1131米孔洞大小3.09操532 | 1
铬钝化 | 09001 | JG1224060185 | JG1224060185 | DG2 | 东方铬钝化950 | 合格 | 乙 | 李志祥 | 5610 | 5601 | 0.9984 | 7000 | 0.15 | 710 | / |  | 30210011 | 光亮卷 | 0.15-SPCC | 30110011 | 铬钝化卷 | 0.15-SPCC |  | 10 | MO001004 | MO001004-005 | GDH001 | 铬钝化模板 | 5610 | 2024-06-27 | 2024-06-27 | 2 | 2024-07-07 19:54:15 | 2024-07-08 07:04:18 | 江苏东方九天新能源材料有限公司 | 194383 | 5657 |  |  | 0.15 | 0 | 710 | 1 | JG1224060185 |  | 1 | 4 | 色差，辊印 | 1
铬钝化 | 09001 | JG12240601951 | JG1224060195 | DG2 | 东方铬钝化950 | 合格 | 乙 | 李志祥 | 6614 | 2475 | 0.3742 | 4500 | 0.1 | 710 | / |  | 30210015 | 光亮卷 | 0.1-SPCC | 30110014 | 铬钝化卷 | 0.1-SPCC |  | 10 | MO001058 | MO001058-001-01 | GDH001 | 铬钝化模板 | 6614 | 2024-06-30 | 2024-06-30 | 2 | 2024-07-07 10:41:12 | 2024-07-07 10:41:54 | 江苏东方九天新能源材料有限公司 |  | 5657 |  | 1 | 0.1 | 12030 | 710 | 1 | JG12240601951 |  | 1 | 4 |  | 1
铬钝化 | 09001 | JG12240601952 | JG1224060195 | DG2 | 东方铬钝化950 | 合格 | 乙 | 李志祥 | 6614 | 4127 | 0.624 | 7500 | 0.1 | 710 | / |  | 30210015 | 光亮卷 | 0.1-SPCC | 30110014 | 铬钝化卷 | 0.1-SPCC |  | 10 | MO001058 | MO001058-001-02 | GDH001 | 铬钝化模板 | 6614 | 2024-06-30 | 2024-06-30 | 2 | 2024-07-07 10:41:12 | 2024-07-07 10:41:54 | 江苏东方九天新能源材料有限公司 |  | 5657 |  | 1 | 0.1 | 12030 | 710 | 1 | JG12240601952 |  | 1 | 4 |  | 1
铬钝化 | 09001 | JG1224060173 | JG1224060173 | DG2 | 东方铬钝化950 | 合格 | 乙 | 李志祥 | 5720 | 5713 | 0.9988 | 7100 | 0.15 | 710 | / |  | 30210011 | 光亮卷 | 0.15-SPCC | 30110011 | 铬钝化卷 | 0.15-SPCC |  | 10 | MO001064 | MO001064-001 | GDH001 | 铬钝化模板 | 5720 | 2024-06-30 | 2024-06-30 | 2 | 2024-07-08 07:00:58 | 2024-07-08 07:01:42 | 江苏东方九天新能源材料有限公司 | 197699 | 5657 |  |  | 0.15 | 7070 | 710 | 1 | JG1224060173 |  | 1 | 4 | 色差，辊印 | 1
铬钝化 | 09001 | JG12240600041 | JG12240600041 | DG2 | 东方铬钝化950 | 合格 | 甲 | 韩康 | 5480 | 5475 | 0.9991 | 9980 | 0.1 | 710 | / |  | 30210015 | 光亮卷 | 0.1-SPCC | 30110014 | 铬钝化卷 | 0.1-SPCC |  | 10 | MO001065 | MO001065-001 | GDH001 | 铬钝化模板 | 5480 | 2024-06-30 | 2024-06-30 | 2 | 2024-07-08 07:02:16 | 2024-07-08 07:02:41 | 江苏东方九天新能源材料有限公司 | 197702 | 5654 |  |  | 0.1 | 0 | 710 | 1 | JG12240600041 |  | 1 | 4 |  | 1
铬钝化 | 09001 | JG122405513711 | JG122405513711 | DG2 | 东方铬钝化950 | 合格 | 乙 | 李志祥 | 2280 | 2207 | 0.968 | 3810 | 0.1 | 760 | / | 整卷板面凹印 辊印 | 30210015 | 光亮卷 | 0.1-SPCC | 30110014 | 铬钝化卷 | 0.1-SPCC |  | 10 | MO001107 | MO001107-004 | GDH001 | 铬钝化模板 | 2280 | 2024-07-02 | 2024-07-02 | 2 | 2024-07-07 16:14:48 | 2024-07-07 16:15:38 | 江苏东方九天新能源材料有限公司 | 201030 | 5657 |  |  | 0.1 | 3920 | 760 | 1 | JG122405513711 |  | 1 | 2 | 整卷板面凹印 辊印 | 1
铬钝化 | 09001 | JG12240551562 | JG12240551562 | DG2 | 东方铬钝化950 | 合格 | 甲 | 韩康 | 5810 | 5717 | 0.984 | 9910 | 0.1 | 760 | / |  | 30210015 | 光亮卷 | 0.1-SPCC | 30110014 | 铬钝化卷 | 0.1-SPCC |  | 10 | MO001107 | MO001107-006 | GDH001 | 铬钝化模板 | 5810 | 2024-07-02 | 2024-07-02 | 2 | 2024-07-08 07:11:07 | 2024-07-08 07:20:04 | 江苏东方九天新能源材料有限公司 | 201012 | 5654 |  |  | 0.1 | 10050 | 760 | 1 | JG12240551562 |  | 1 | 4 | R乳化斑(来料板面乳化斑) | 1
铬钝化 | 09001 | JG122405505821 | JG12240550582 | DG2 | 东方铬钝化950 | 合格 | 甲 | 韩康 | 5840 | 1915 | 0.3279 | 3350 | 0.1 | 760 | / | 板面凹印 | 30210015 | 光亮卷 | 0.1-SPCC | 30110014 | 铬钝化卷 | 0.1-SPCC |  | 10 | MO001107 | MO001107-019-01 | GDH001 | 铬钝化模板 | 5840 | 2024-07-02 | 2024-07-02 | 2 | 2024-07-07 10:42:34 | 2024-07-07 10:43:41 | 江苏东方九天新能源材料有限公司 |  | 5654 |  | 1 | 0.1 | 10210 | 760 | 1 | JG122405505821 |  | 1 | 2 | A凹印(板面凹印) | 1
铬钝化 | 09001 | JG122405505822 | JG12240550582 | DG2 | 东方铬钝化950 | 合格 | 甲 | 韩康 | 5840 | 3719 | 0.6368 | 6520 | 0.1 | 760 | / | 板面凹印，尾部公差高0.111 | 30210015 | 光亮卷 | 0.1-SPCC | 30110014 | 铬钝化卷 | 0.1-SPCC |  | 10 | MO001107 | MO001107-019-02 | GDH001 | 铬钝化模板 | 5840 | 2024-07-02 | 2024-07-02 | 2 | 2024-07-07 10:42:34 | 2024-07-07 10:43:41 | 江苏东方九天新能源材料有限公司 |  | 5654 |  | 1 | 0.1 | 10210 | 760 | 1 | JG122405505822 |  | 1 | 2 | A凹印(板面凹印) | 1
铬钝化 | 09001 | JG122405515012 | JG12240551501 | DG2 | 东方铬钝化950 | 合格 | 甲 | 韩康 | 5110 | 2523 | 0.4937 | 4430 | 0.1 | 760 | / |  | 30210015 | 光亮卷 | 0.1-SPCC | 30110014 | 铬钝化卷 | 0.1-SPCC |  | 10 | MO001107 | MO001107-020-02 | GDH001 | 铬钝化模板 | 5110 | 2024-07-02 | 2024-07-02 | 2 | 2024-07-08 07:30:22 | 2024-07-08 08:15:52 | 江苏东方九天新能源材料有限公司 |  | 5654 |  | 1 | 0.1 | 8930 | 760 | 1 | JG122405515012 |  | 1 | 4 |  | 1
铬钝化 | 09001 | JG1224051402 | JG1224051402 | DG2 | 东方铬钝化950 | 合格 | 甲 | 韩康 | 5740 | 5737 | 0.9995 | 10010 | 0.1 | 760 | / | 1942米横向569.9mm孔洞2.56平方毫米 | 30210015 | 光亮卷 | 0.1-SPCC | 30110014 | 铬钝化卷 | 0.1-SPCC |  | 10 | MO001107 | MO001107-026 | GDH001 | 铬钝化模板 | 5740 | 2024-07-02 | 2024-07-02 | 2 | 2024-07-08 07:09:46 | 2024-07-08 07:10:41 | 江苏东方九天新能源材料有限公司 | 201059 | 5654 |  |  | 0.1 | 0 | 760 | 1 | JG1224051402 |  | 1 | 2 | 1942米横向569.9，大小2.56 | 1
铬钝化 | 09001 | JG12240602231 | JG1224060223 | DG2 | 东方铬钝化950 | 合格 | 甲 | 韩康 | 6580 | 2455 | 0.3731 | 4500 | 0.1 | 710 | / |  | 30210015 | 光亮卷 | 0.1-SPCC | 30110014 | 铬钝化卷 | 0.1-SPCC |  | 10 | MO001164 | MO001164-004-01 | GDH001 | 铬钝化模板 | 6580 | 2024-07-04 | 2024-07-04 | 2 | 2024-07-08 07:07:30 | 2024-07-08 07:08:24 | 江苏东方九天新能源材料有限公司 |  | 5654 |  | 1 | 0.1 | 12080 | 710 | 1 | JG12240602231 |  | 1 | 4 |  | 1
铬钝化 | 09001 | JG12240602232 | JG1224060223 | DG2 | 东方铬钝化950 | 合格 | 甲 | 韩康 | 6580 | 4125 | 0.6269 | 7570 | 0.1 | 710 | / |  | 30210015 | 光亮卷 | 0.1-SPCC | 30110014 | 铬钝化卷 | 0.1-SPCC |  | 10 | MO001164 | MO001164-004-02 | GDH001 | 铬钝化模板 | 6580 | 2024-07-04 | 2024-07-04 | 2 | 2024-07-08 07:07:30 | 2024-07-08 07:08:24 | 江苏东方九天新能源材料有限公司 |  | 5654 |  | 1 | 0.1 | 12080 | 710 | 1 | JG12240602232 |  | 1 | 4 |  | 1
铬钝化 | 09001 | JG12240600091 | JG12240600091 | DG2 | 东方铬钝化950 | 合格 | 乙 | 李志祥 | 5670 | 5659 | 0.9981 | 10310 | 0.1 | 710 | / |  | 30210015 | 光亮卷 | 0.1-SPCC | 30110014 | 铬钝化卷 | 0.1-SPCC |  | 10 | MO001164 | MO001164-007 | GDH001 | 铬钝化模板 | 5670 | 2024-07-04 | 2024-07-04 | 2 | 2024-07-07 16:41:58 | 2024-07-07 17:39:29 | 江苏东方九天新能源材料有限公司 | 204189 | 5657 |  |  | 0.1 | 10290 | 710 | 1 | JG12240600091 |  | 1 | 4 |  | 1
铬钝化 | 09001 | JG12240601801 | JG12240601801 | DG2 | 东方铬钝化950 | 合格 | 乙 | 李志祥 | 2682 | 2679 | 0.9989 | 4880 | 0.1 | 710 | / | 来料2639米传666-678米传4个0.03-0.96平方毫米(镀铬线未发现)，色差，条印，辊印 | 30210015 | 光亮卷 | 0.1-SPCC | 30110014 | 铬钝化卷 | 0.1-SPCC |  | 10 | MO001164 | MO001164-008 | GDH001 | 铬钝化模板 | 2682 | 2024-07-04 | 2024-07-04 | 2 | 2024-07-07 16:39:15 | 2024-07-07 16:39:51 | 江苏东方九天新能源材料有限公司 | 204190 | 5657 |  |  | 0.1 | 4900 | 710 | 1 | JG12240601801 |  | 1 | 2 | 来料孔洞钝化未发现 色差 条印 辊印 | 1
铬钝化 | 09001 | JG1224060231 | JG1224060231 | DG2 | 东方铬钝化950 | 合格 | 甲 | 韩康 | 7110 | 7085 | 0.9965 | 12900 | 0.1 | 710 | / | 亮斑，花辊印 | 30210015 | 光亮卷 | 0.1-SPCC | 30110014 | 铬钝化卷 | 0.1-SPCC |  | 10 | MO001164 | MO001164-013 | GDH001 | 铬钝化模板 | 7110 | 2024-07-04 | 2024-07-04 | 2 | 2024-07-08 07:08:53 | 2024-07-08 07:09:26 | 江苏东方九天新能源材料有限公司 | 204195 | 5654 |  |  | 0.1 | 12880 | 710 | 1 | JG1224060231 |  | 1 | 2 | 亮斑，花辊印 | 1
铬钝化 | 09001 | JG1224060227 | JG1224060227 | DG2 | 东方铬钝化950 | 合格 | 甲 | 韩康 | 7560 | 7553 | 0.9991 | 13710 | 0.1 | 710 | / | 12073米横向143mm孔洞（大小3.7mm2） | 30210015 | 光亮卷 | 0.1-SPCC | 30110014 | 铬钝化卷 | 0.1-SPCC |  | 10 | MO001164 | MO001164-014 | GDH001 | 铬钝化模板 | 7560 | 2024-07-04 | 2024-07-04 | 2 | 2024-07-08 07:06:07 | 2024-07-08 07:07:04 | 江苏东方九天新能源材料有限公司 | 204196 | 5654 |  |  | 0.1 | 13720 | 710 | 1 | JG1224060227 |  | 1 | 2 | 12073米横向143，大小3.7 | 1
铬钝化 | 09001 | JG12240601181 | JG12240601181 | DG2 | 东方铬钝化950 | 合格 | 甲 | 韩康 | 5570 | 5555 | 0.9973 | 10220 | 0.1 | 710 | / | 尾部200米顶伤印 | 30210015 | 光亮卷 | 0.1-SPCC | 30110014 | 铬钝化卷 | 0.1-SPCC |  | 10 | MO001266 | MO001266-014 | GDH001 | 铬钝化模板 | 5570 | 2024-07-06 | 2024-07-06 | 2 | 2024-07-08 07:05:04 | 2024-07-08 07:05:45 | 江苏东方九天新能源材料有限公司 | 208739 | 5654 |  |  | 0.1 | 10250 | 710 | 1 | JG12240601181 |  | 1 | 2 | 尾200米顶伤印 | 1
铬钝化 | 09001 | JG0024060080 | JG0024060080 | DG1 | 东方铬钝化750 | 合格 | 甲 | 孙锋 | 6480 | 5293 | 0.8168 | 7710 | 0.15 | 610 | 、 | 7500米横向576mm孔洞0.17平方毫米 | 30210011 | 光亮卷 | 0.15-SPCC | 30110011 | 铬钝化卷 | 0.15-SPCC |  | 10 | MO001342 | MO001342-004 | GDH001 | 铬钝化模板 | 6480 | 2024-07-08 | 2024-07-08 | 2 | 2024-07-08 07:13:56 | 2024-07-08 07:14:50 | 江苏东方九天新能源材料有限公司 | 227119 | 5658 |  |  | 0.15 | 0 | 610 | 1 | JG0024060080 |  | 1 | 2 | 7500米横向576，大小0.17 | 1
铬钝化 | 09001 | JG1224060183 | JG1224060183 | DG2 | 东方铬钝化950 | 合格 | 甲 | 韩康 | 6670 | 6633 | 0.9945 | 8170 | 0.15 | 710 | / | L亮斑(亮斑),S碎边(内150米来料碎边),Z撞伤(尾100来料边部撞伤) | 30210011 | 光亮卷 | 0.15-SPCC | 30110011 | 铬钝化卷 | 0.15-SPCC |  | 10 | MO001343 | MO001343-001 | GDH001 | 铬钝化模板 | 6670 | 2024-07-08 | 2024-07-08 | 2 | 2024-07-08 08:17:36 | 2024-07-08 08:20:16 | 江苏东方九天新能源材料有限公司 | 227151 | 5654 |  |  | 0.15 | 0 | 710 | 1 | JG1224060183 |  | 1 | 4 | L亮斑(亮斑),S碎边(内150米来料碎边),Z撞伤(尾100来料边部撞伤) | 0