## sheet1
工序名称 | 工序编码 | 新卷号 | 批号 | 机组编码 | 机组名称 | 工序状态 | 班组 | 参与人 | 来料重量 | 出料重量 | 成品率 | 出料长度 | 出料厚度 | 出料宽度 | 工序要求 | 备注 | 来料编码 | 来料名称 | 来料规格 | 产品编码 | 产品名称 | 产品规格 | 膜名称 | 排序 | 主计划号 | 子计划号 | 工序流程编码 | 工序流程名称 | 工单需求 | 计划开始时间 | 计划结束时间 | 工单状态 | 实际开始时间 | 实际结束时间 | 组织名称 | 卷号ID | 操作工人 | 报工人 | 检验 | 来料厚度 | 来料长度 | 来料宽度 | 是否分卷 | 原卷号 | 工单要求 | 是否成品 | 检验结果 | 不良现象 | 入库审核
铬钝化 | 09001 | JG1224060174 | JG1224060174 | DG2 | 东方铬钝化950 | 合格 | 乙 | 李志祥 | 5714 | 5699 | 0.9974 | 7070 | 0.15 | 710 | / | 辊印 色差 尾有锈斑 | 30210011 | 光亮卷 | 0.15-SPCC | 30110011 | 铬钝化卷 | 0.15-SPCC |  | 10 | MO001004 | MO001004-001 | GDH001 | 铬钝化模板 | 5714 | 2024-06-27 | 2024-06-27 | 2 | 2024-07-07 19:08:02 | 2024-07-07 19:08:36 | 江苏东方九天新能源材料有限公司 | 194377 | 5657 |  |  | 0.15 | 7090 | 710 | 1 | JG1224060174 |  | 1 | 2 | 辊印 色差 尾有锈斑 | 1
铬钝化 | 09001 | JG1224060202 | JG1224060202 | DG2 | 东方铬钝化950 | 合格 | 乙 | 李志祥 | 5740 | 5725 | 0.9974 | 7070 | 0.15 | 710 | / | 辊印 色差 | 30210011 | 光亮卷 | 0.15-SPCC | 30110011 | 铬钝化卷 | 0.15-SPCC |  | 10 | MO001004 | MO001004-002 | GDH001 | 铬钝化模板 | 5740 | 2024-06-27 | 2024-06-27 | 2 | 2024-07-07 17:40:13 | 2024-07-07 18:22:30 | 江苏东方九天新能源材料有限公司 | 194379 | 5657 |  |  | 0.15 | 7080 | 710 | 1 | JG1224060202 |  | 1 | 2 | 辊印 色差 | 1
铬钝化 | 09001 | JG1224060201 | JG1224060201 | DG2 | 东方铬钝化950 | 合格 | 乙 | 李志祥 | 5548 | 5491 | 0.9897 | 6810 | 0.15 | 710 | / | 1131米操侧532mm处孔洞（大小3.09mm2） | 30210011 | 光亮卷 | 0.15-SPCC | 30110011 | 铬钝化卷 | 0.15-SPCC |  | 10 | MO001004 | MO001004-004 | GDH001 | 铬钝化模板 | 5548 | 2024-06-27 | 2024-06-27 | 2 | 2024-07-07 19:51:51 | 2024-07-07 19:52:26 | 江苏东方九天新能源材料有限公司 | 194382 | 5657 |  |  | 0.15 | 6860 | 710 | 1 | JG1224060201 |  | 1 | 2 | 辊印 色差 1131米孔洞大小3.09操532 | 1
铬钝化 | 09001 | JG12240601951 | JG1224060195 | DG2 | 东方铬钝化950 | 合格 | 乙 | 李志祥 | 6614 | 2475 | 0.3742 | 4500 | 0.1 | 710 | / |  | 30210015 | 光亮卷 | 0.1-SPCC | 30110014 | 铬钝化卷 | 0.1-SPCC |  | 10 | MO001058 | MO001058-001-01 | GDH001 | 铬钝化模板 | 6614 | 2024-06-30 | 2024-06-30 | 2 | 2024-07-07 10:41:12 | 2024-07-07 10:41:54 | 江苏东方九天新能源材料有限公司 |  | 5657 |  | 1 | 0.1 | 12030 | 710 | 1 | JG12240601951 |  | 1 | 4 |  | 1
铬钝化 | 09001 | JG12240601952 | JG1224060195 | DG2 | 东方铬钝化950 | 合格 | 乙 | 李志祥 | 6614 | 4127 | 0.624 | 7500 | 0.1 | 710 | / |  | 30210015 | 光亮卷 | 0.1-SPCC | 30110014 | 铬钝化卷 | 0.1-SPCC |  | 10 | MO001058 | MO001058-001-02 | GDH001 | 铬钝化模板 | 6614 | 2024-06-30 | 2024-06-30 | 2 | 2024-07-07 10:41:12 | 2024-07-07 10:41:54 | 江苏东方九天新能源材料有限公司 |  | 5657 |  | 1 | 0.1 | 12030 | 710 | 1 | JG12240601952 |  | 1 | 4 |  | 1
铬钝化 | 09001 | JG122406001022 | JG122406001022 | DG2 | 东方铬钝化950 | 合格 | 乙 | 李志祥 | 3744 | 3739 | 0.9987 | 6790 | 0.1 | 710 | / |  | 30210015 | 光亮卷 | 0.1-SPCC | 30110014 | 铬钝化卷 | 0.1-SPCC |  | 10 | MO001058 | MO001058-002 | GDH001 | 铬钝化模板 | 3744 | 2024-06-30 | 2024-06-30 | 2 | 2024-07-06 16:46:25 | 2024-07-06 16:46:46 | 江苏东方九天新能源材料有限公司 | 197484 | 5657 |  |  | 0.1 | 6800 | 710 | 1 | JG122406001022 |  | 1 | 4 |  | 1
铬钝化 | 09001 | JG1224060182 | JG1224060182 | DG2 | 东方铬钝化950 | 合格 | 乙 | 李志祥 | 6624 | 6625 | 1.0002 | 12120 | 0.1 | 710 | / |  | 30210015 | 光亮卷 | 0.1-SPCC | 30110014 | 铬钝化卷 | 0.1-SPCC |  | 10 | MO001082 | MO001082-007 | GDH001 | 铬钝化模板 | 6624 | 2024-07-01 | 2024-07-01 | 2 | 2024-07-06 16:51:31 | 2024-07-06 16:52:25 | 江苏东方九天新能源材料有限公司 | 198557 | 5657 |  |  | 0.1 | 0 | 710 | 1 | JG1224060182 |  | 1 | 4 | 色差 条印 辊印 | 0
铬钝化 | 09001 | JG122405513711 | JG122405513711 | DG2 | 东方铬钝化950 | 合格 | 乙 | 李志祥 | 2280 | 2207 | 0.968 | 3810 | 0.1 | 760 | / | 整卷板面凹印 辊印 | 30210015 | 光亮卷 | 0.1-SPCC | 30110014 | 铬钝化卷 | 0.1-SPCC |  | 10 | MO001107 | MO001107-004 | GDH001 | 铬钝化模板 | 2280 | 2024-07-02 | 2024-07-02 | 2 | 2024-07-07 16:14:48 | 2024-07-07 16:15:38 | 江苏东方九天新能源材料有限公司 | 201030 | 5657 |  |  | 0.1 | 3920 | 760 | 1 | JG122405513711 |  | 1 | 2 | 整卷板面凹印 辊印 | 1
铬钝化 | 09001 | JG122405505821 | JG12240550582 | DG2 | 东方铬钝化950 | 合格 | 甲 | 韩康 | 5840 | 1915 | 0.3279 | 3350 | 0.1 | 760 | / | 板面凹印 | 30210015 | 光亮卷 | 0.1-SPCC | 30110014 | 铬钝化卷 | 0.1-SPCC |  | 10 | MO001107 | MO001107-019-01 | GDH001 | 铬钝化模板 | 5840 | 2024-07-02 | 2024-07-02 | 2 | 2024-07-07 10:42:34 | 2024-07-07 10:43:41 | 江苏东方九天新能源材料有限公司 |  | 5654 |  | 1 | 0.1 | 10210 | 760 | 1 | JG122405505821 |  | 1 | 2 | A凹印(板面凹印) | 1
铬钝化 | 09001 | JG122405505822 | JG12240550582 | DG2 | 东方铬钝化950 | 合格 | 甲 | 韩康 | 5840 | 3719 | 0.6368 | 6520 | 0.1 | 760 | / | 板面凹印，尾部公差高0.111 | 30210015 | 光亮卷 | 0.1-SPCC | 30110014 | 铬钝化卷 | 0.1-SPCC |  | 10 | MO001107 | MO001107-019-02 | GDH001 | 铬钝化模板 | 5840 | 2024-07-02 | 2024-07-02 | 2 | 2024-07-07 10:42:34 | 2024-07-07 10:43:41 | 江苏东方九天新能源材料有限公司 |  | 5654 |  | 1 | 0.1 | 10210 | 760 | 1 | JG122405505822 |  | 1 | 2 | A凹印(板面凹印) | 1
铬钝化 | 09001 | JG12240600091 | JG12240600091 | DG2 | 东方铬钝化950 | 合格 | 乙 | 李志祥 | 5670 | 5659 | 0.9981 | 10310 | 0.1 | 710 | / |  | 30210015 | 光亮卷 | 0.1-SPCC | 30110014 | 铬钝化卷 | 0.1-SPCC |  | 10 | MO001164 | MO001164-007 | GDH001 | 铬钝化模板 | 5670 | 2024-07-04 | 2024-07-04 | 2 | 2024-07-07 16:41:58 | 2024-07-07 17:39:29 | 江苏东方九天新能源材料有限公司 | 204189 | 5657 |  |  | 0.1 | 10290 | 710 | 1 | JG12240600091 |  | 1 | 4 |  | 1
铬钝化 | 09001 | JG12240601801 | JG12240601801 | DG2 | 东方铬钝化950 | 合格 | 乙 | 李志祥 | 2682 | 2679 | 0.9989 | 4880 | 0.1 | 710 | / | 来料2639米传666-678米传4个0.03-0.96平方毫米(镀铬线未发现)，色差，条印，辊印 | 30210015 | 光亮卷 | 0.1-SPCC | 30110014 | 铬钝化卷 | 0.1-SPCC |  | 10 | MO001164 | MO001164-008 | GDH001 | 铬钝化模板 | 2682 | 2024-07-04 | 2024-07-04 | 2 | 2024-07-07 16:39:15 | 2024-07-07 16:39:51 | 江苏东方九天新能源材料有限公司 | 204190 | 5657 |  |  | 0.1 | 4900 | 710 | 1 | JG12240601801 |  | 1 | 2 | 来料孔洞钝化未发现 色差 条印 辊印 | 1