## sheet1
工序名称 | 工序编码 | 新卷号 | 批号 | 机组编码 | 机组名称 | 工序状态 | 班组 | 参与人 | 来料重量 | 出料重量 | 成品率 | 出料长度 | 出料厚度 | 出料宽度 | 工序要求 | 备注 | 来料编码 | 来料名称 | 来料规格 | 产品编码 | 产品名称 | 产品规格 | 膜名称 | 排序 | 主计划号 | 子计划号 | 工序流程编码 | 工序流程名称 | 工单需求 | 计划开始时间 | 计划结束时间 | 工单状态 | 实际开始时间 | 实际结束时间 | 组织名称 | 卷号ID | 操作工人 | 报工人 | 检验 | 来料厚度 | 来料长度 | 来料宽度 | 是否分卷 | 原卷号 | 工单要求 | 是否成品 | 检验结果 | 不良现象 | 入库审核
覆膜 | 07001 | JG1224040262-211 | JG1224040262-211 | JF5 | 九天覆膜-9 | 合格 | 乙 | 李其华,黄宏涛 | 1764 | 1848 | 1.0476 | 3040 | 0.19 | 710 | / | 尾部无膜板面有小黄斑 | 30110014 | 铬钝化卷 | 0.1-SPCC | 30312002 | 双面钢塑复合卷 | 0.19-SPCC | 明绿改性膜-1 | 10 | MO000615 | MO000615-007 | FM001 | 覆膜 | 1764 | 2024-06-03 | 2024-06-03 | 2 | 2024-07-08 00:16:51 | 2024-07-08 00:46:53 | 江苏九天光电科技有限公司 | 160500 | 5740 |  |  | 0.1 | 0 | 710 | 1 | JG1224040262-211 | 中天卷料，米数3000-3500米，尾部除膜 | 1 | 2 | H黄斑(尾部无膜板面有小黄斑) | 1
覆膜 | 07001 | JG1224040259-222 | JG1224040259-222 | JF5 | 九天覆膜-9 | 合格 | 乙 | 黄宏涛,李其华 | 1659 | 1916 | 1.1549 | 3160 | 0.19 | 710 | / | 尾部无膜板面有小黄斑 | 30110014 | 铬钝化卷 | 0.1-SPCC | 30312002 | 双面钢塑复合卷 | 0.19-SPCC | 明绿改性膜-1 | 10 | MO000615 | MO000615-008 | FM001 | 覆膜 | 1659 | 2024-06-03 | 2024-06-03 | 2 | 2024-07-07 23:35:43 | 2024-07-07 23:54:32 | 江苏九天光电科技有限公司 | 160501 | 5740 |  |  | 0.1 | 0 | 710 | 1 | JG1224040259-222 | 中天卷料，米数3000-3500米，尾部除膜 | 1 | 2 | H黄斑(尾部无膜板面有小黄斑) | 1
覆膜 | 07001 | JG122405500211 | JG12240550021 | JF5 | 九天覆膜-9 | 合格 | 甲 | 倪志宏,张文兵 | 6647 | 1852 | 0.2786 | 3100 | 0.19 | 710 | / |  | 30110014 | 铬钝化卷 | 0.1-SPCC | 30312002 | 双面钢塑复合卷 | 0.19-SPCC | 明绿改性膜-1 | 10 | MO000903 | MO000903-001-01 | FM001 | 覆膜模板 | 6647 | 2024-06-23 | 2024-06-23 | 2 | 2024-07-07 15:04:47 | 2024-07-07 17:12:18 | 江苏九天光电科技有限公司 |  | 5742 |  | 1 | 0.1 | 0 | 710 | 1 | JG122405500211 |  | 1 | 4 |  | 1
覆膜 | 07001 | JG122405500212 | JG12240550021 | JF5 | 九天覆膜-9 | 合格 | 甲 | 倪志宏,张文兵 | 6647 | 1852 | 0.2786 | 3100 | 0.19 | 710 | / |  | 30110014 | 铬钝化卷 | 0.1-SPCC | 30312002 | 双面钢塑复合卷 | 0.19-SPCC | 明绿改性膜-1 | 10 | MO000903 | MO000903-001-02 | FM001 | 覆膜模板 | 6647 | 2024-06-23 | 2024-06-23 | 2 | 2024-07-07 15:04:47 | 2024-07-07 17:12:18 | 江苏九天光电科技有限公司 |  | 5742 |  | 1 | 0.1 | 0 | 710 | 1 | JG122405500212 |  | 1 | 4 |  | 1
覆膜 | 07001 | JG122405500214 | JG12240550021 | JF5 | 九天覆膜-9 | 合格 | 甲 | 倪志宏,张文兵 | 6647 | 1848 | 0.278 | 3090 | 0.19 | 710 | / |  | 30110014 | 铬钝化卷 | 0.1-SPCC | 30312002 | 双面钢塑复合卷 | 0.19-SPCC | 明绿改性膜-1 | 10 | MO000903 | MO000903-001-04 | FM001 | 覆膜模板 | 6647 | 2024-06-23 | 2024-06-23 | 2 | 2024-07-07 15:04:47 | 2024-07-07 17:12:18 | 江苏九天光电科技有限公司 |  | 5742 |  | 1 | 0.1 | 0 | 710 | 1 | JG122405500214 |  | 1 | 4 |  | 1
覆膜 | 07001 | JG12240602041 | JG1224060204 | JF5 | 九天覆膜-9 | 合格 | 乙 | 李其华,黄宏涛,桑永辉 | 7699 | 4122 | 0.5354 | 4760 | 0.25 | 710 | / |  | 30110011 | 铬钝化卷 | 0.15-SPCC | 30312017 | 双面钢塑复合卷 | 0.25-SPCC | 明绿CJB膜-1 | 10 | MO001007 | MO001007-004-01 | FM001 | 覆膜模板 | 7699 | 2024-06-27 | 2024-06-27 | 2 | 2024-07-07 10:59:42 | 2024-07-07 11:03:01 | 江苏九天光电科技有限公司 |  | 5740 |  | 1 | 0.15 | 0 | 710 | 1 | JG12240602041 |  | 1 | 4 |  | 1
覆膜 | 07001 | JG12240602042 | JG1224060204 | JF5 | 九天覆膜-9 | 合格 | 乙 | 李其华,黄宏涛,桑永辉 | 7699 | 4140 | 0.5377 | 4730 | 0.25 | 710 | / | D顶伤印(1270-2490米传动侧17-20公分处连续顶伤凹印 ) | 30110011 | 铬钝化卷 | 0.15-SPCC | 30312017 | 双面钢塑复合卷 | 0.25-SPCC | 明绿CJB膜-1 | 10 | MO001007 | MO001007-004-02 | FM001 | 覆膜模板 | 7699 | 2024-06-27 | 2024-06-27 | 2 | 2024-07-07 10:59:42 | 2024-07-07 11:03:01 | 江苏九天光电科技有限公司 |  | 5740 |  | 1 | 0.15 | 0 | 710 | 1 | JG12240602042 |  | 1 | 2 | D顶伤印(1270-2490米传动侧17-20公分处连续顶伤凹印 ) | 1
覆膜 | 07001 | JG122405501421 | JG12240550142 | JF5 | 九天覆膜-9 | 合格 | 甲 | 倪志宏,张文兵 | 6695 | 1856 | 0.2772 | 3100 | 0.19 | 710 | / |  | 30110014 | 铬钝化卷 | 0.1-SPCC | 30312002 | 双面钢塑复合卷 | 0.19-SPCC | 明绿改性膜-1 | 10 | MO001256 | MO001256-030-01 | FM001 | 覆膜模板 | 6695 | 2024-07-05 | 2024-07-05 | 2 | 2024-07-07 14:27:05 | 2024-07-07 14:29:48 | 江苏九天光电科技有限公司 |  | 5742 |  | 1 | 0.1 | 12520 | 710 | 1 | JG122405501421 |  | 1 | 4 |  | 1
覆膜 | 07001 | JG122405501422 | JG12240550142 | JF5 | 九天覆膜-9 | 合格 | 甲 | 倪志宏,张文兵 | 6695 | 1874 | 0.2799 | 3130 | 0.19 | 710 | / |  | 30110014 | 铬钝化卷 | 0.1-SPCC | 30312002 | 双面钢塑复合卷 | 0.19-SPCC | 明绿改性膜-1 | 10 | MO001256 | MO001256-030-02 | FM001 | 覆膜模板 | 6695 | 2024-07-05 | 2024-07-05 | 2 | 2024-07-07 14:27:05 | 2024-07-07 14:29:48 | 江苏九天光电科技有限公司 |  | 5742 |  | 1 | 0.1 | 12520 | 710 | 1 | JG122405501422 |  | 1 | 4 |  | 1
覆膜 | 07001 | JG122405501423 | JG12240550142 | JF5 | 九天覆膜-9 | 合格 | 甲 | 倪志宏,张文兵 | 6695 | 1852 | 0.2766 | 3100 | 0.19 | 710 | / |  | 30110014 | 铬钝化卷 | 0.1-SPCC | 30312002 | 双面钢塑复合卷 | 0.19-SPCC | 明绿改性膜-1 | 10 | MO001256 | MO001256-030-03 | FM001 | 覆膜模板 | 6695 | 2024-07-05 | 2024-07-05 | 2 | 2024-07-07 14:27:05 | 2024-07-07 14:29:48 | 江苏九天光电科技有限公司 |  | 5742 |  | 1 | 0.1 | 12520 | 710 | 1 | JG122405501423 |  | 1 | 4 |  | 1
覆膜 | 07001 | JG122405501424 | JG12240550142 | JF5 | 九天覆膜-9 | 合格 | 甲 | 倪志宏,张文兵 | 6695 | 1872 | 0.2796 | 3130 | 0.19 | 710 | / |  | 30110014 | 铬钝化卷 | 0.1-SPCC | 30312002 | 双面钢塑复合卷 | 0.19-SPCC | 明绿改性膜-1 | 10 | MO001256 | MO001256-030-04 | FM001 | 覆膜模板 | 6695 | 2024-07-05 | 2024-07-05 | 2 | 2024-07-07 14:27:05 | 2024-07-07 14:29:48 | 江苏九天光电科技有限公司 |  | 5742 |  | 1 | 0.1 | 12520 | 710 | 1 | JG122405501424 |  | 1 | 4 |  | 1
覆膜 | 07001 | JG122405500311 | JG12240550031 | JF5 | 九天覆膜-9 | 合格 | 乙 | 黄宏涛,李其华 | 6703 | 1864 | 0.2781 | 3100 | 0.19 | 710 | / |  | 30110014 | 铬钝化卷 | 0.1-SPCC | 30312002 | 双面钢塑复合卷 | 0.19-SPCC | 明绿改性膜-1 | 10 | MO001256 | MO001256-036-01 | FM001 | 覆膜模板 | 6703 | 2024-07-05 | 2024-07-05 | 2 | 2024-07-08 01:12:33 | 2024-07-08 03:39:24 | 江苏九天光电科技有限公司 |  | 5740 |  | 1 | 0.1 | 0 | 710 | 1 | JG122405500311 |  | 1 | 4 |  | 1
覆膜 | 07001 | JG122405500312 | JG12240550031 | JF5 | 九天覆膜-9 | 合格 | 乙 | 黄宏涛,李其华 | 6703 | 1858 | 0.2772 | 3100 | 0.19 | 710 | / |  | 30110014 | 铬钝化卷 | 0.1-SPCC | 30312002 | 双面钢塑复合卷 | 0.19-SPCC | 明绿改性膜-1 | 10 | MO001256 | MO001256-036-02 | FM001 | 覆膜模板 | 6703 | 2024-07-05 | 2024-07-05 | 2 | 2024-07-08 01:12:33 | 2024-07-08 03:39:24 | 江苏九天光电科技有限公司 |  | 5740 |  | 1 | 0.1 | 0 | 710 | 1 | JG122405500312 |  | 1 | 4 |  | 1
覆膜 | 07001 | JG122405500313 | JG12240550031 | JF5 | 九天覆膜-9 | 合格 | 乙 | 黄宏涛,李其华 | 6703 | 1862 | 0.2778 | 3100 | 0.19 | 710 | / |  | 30110014 | 铬钝化卷 | 0.1-SPCC | 30312002 | 双面钢塑复合卷 | 0.19-SPCC | 明绿改性膜-1 | 10 | MO001256 | MO001256-036-03 | FM001 | 覆膜模板 | 6703 | 2024-07-05 | 2024-07-05 | 2 | 2024-07-08 01:12:33 | 2024-07-08 03:39:24 | 江苏九天光电科技有限公司 |  | 5740 |  | 1 | 0.1 | 0 | 710 | 1 | JG122405500313 |  | 1 | 4 |  | 1
覆膜 | 07001 | JG122405500314 | JG12240550031 | JF5 | 九天覆膜-9 | 合格 | 乙 | 黄宏涛,李其华 | 6703 | 1868 | 0.2787 | 3100 | 0.19 | 710 | / | 2750-2800米内操作侧13-17公分内有连续黄斑，300米前后板面白斑重，尾部缩芯折印。 | 30110014 | 铬钝化卷 | 0.1-SPCC | 30312002 | 双面钢塑复合卷 | 0.19-SPCC | 明绿改性膜-1 | 10 | MO001256 | MO001256-036-04 | FM001 | 覆膜模板 | 6703 | 2024-07-05 | 2024-07-05 | 2 | 2024-07-08 01:12:33 | 2024-07-08 03:39:24 | 江苏九天光电科技有限公司 |  | 5740 |  | 1 | 0.1 | 0 | 710 | 1 | JG122405500314 |  | 1 | 2 | H黄斑(2750-2800米内操作侧13-17公分内有连续黄斑，300米前后板面白斑重，尾部缩芯折印。) | 1
覆膜 | 07001 | JG1224060001211 | JG122406000121 | JF5 | 九天覆膜-9 | 合格 | 甲 | 倪志宏,张文兵 | 6575 | 1818 | 0.2765 | 3000 | 0.19 | 710 | / |  | 30110014 | 铬钝化卷 | 0.1-SPCC | 30312002 | 双面钢塑复合卷 | 0.19-SPCC | 明绿改性膜-1 | 10 | MO001256 | MO001256-038-01 | FM001 | 覆膜模板 | 6575 | 2024-07-05 | 2024-07-05 | 2 | 2024-07-07 20:11:34 | 2024-07-07 23:23:37 | 江苏九天光电科技有限公司 |  | 5742 |  | 1 | 0.1 | 0 | 710 | 1 | JG1224060001211 |  | 1 | 4 |  | 1
覆膜 | 07001 | JG1224060001212 | JG122406000121 | JF5 | 九天覆膜-9 | 合格 | 乙 | 黄宏涛,李其华 | 6575 | 1820 | 0.2768 | 3010 | 0.19 | 710 | / |  | 30110014 | 铬钝化卷 | 0.1-SPCC | 30312002 | 双面钢塑复合卷 | 0.19-SPCC | 明绿改性膜-1 | 10 | MO001256 | MO001256-038-02 | FM001 | 覆膜模板 | 6575 | 2024-07-05 | 2024-07-05 | 2 | 2024-07-07 20:11:34 | 2024-07-07 23:23:37 | 江苏九天光电科技有限公司 |  | 5742 |  | 1 | 0.1 | 0 | 710 | 1 | JG1224060001212 |  | 1 | 4 |  | 1
覆膜 | 07001 | JG1224060001213 | JG122406000121 | JF5 | 九天覆膜-9 | 合格 | 乙 | 黄宏涛,李其华 | 6575 | 1820 | 0.2768 | 3000 | 0.19 | 710 | / |  | 30110014 | 铬钝化卷 | 0.1-SPCC | 30312002 | 双面钢塑复合卷 | 0.19-SPCC | 明绿改性膜-1 | 10 | MO001256 | MO001256-038-03 | FM001 | 覆膜模板 | 6575 | 2024-07-05 | 2024-07-05 | 2 | 2024-07-07 20:11:34 | 2024-07-07 23:23:37 | 江苏九天光电科技有限公司 |  | 5742 |  | 1 | 0.1 | 0 | 710 | 1 | JG1224060001213 |  | 1 | 4 |  | 1
覆膜 | 07001 | JG1224060001214 | JG122406000121 | JF5 | 九天覆膜-9 | 合格 | 乙 | 黄宏涛,李其华 | 6575 | 1844 | 0.2805 | 3040 | 0.19 | 710 | / |  | 30110014 | 铬钝化卷 | 0.1-SPCC | 30312002 | 双面钢塑复合卷 | 0.19-SPCC | 明绿改性膜-1 | 10 | MO001256 | MO001256-038-04 | FM001 | 覆膜模板 | 6575 | 2024-07-05 | 2024-07-05 | 2 | 2024-07-07 20:11:34 | 2024-07-07 23:23:37 | 江苏九天光电科技有限公司 |  | 5742 |  | 1 | 0.1 | 0 | 710 | 1 | JG1224060001214 |  | 1 | 4 |  | 1
覆膜 | 07001 | JG12240601791 | JG1224060179 | JF5 | 九天覆膜-9 | 合格 | 甲 | 倪志宏,张文兵 | 6695 | 4250 | 0.6348 | 4800 | 0.25 | 710 | / | Z撞伤折印(卷芯传动侧边部轻微撞伤印 板面轻黄) | 30110011 | 铬钝化卷 | 0.15-SPCC | 30312017 | 双面钢塑复合卷 | 0.25-SPCC | 明绿改性膜-2 | 10 | MO001302 | MO001302-001-01 | FM001 | 覆膜模板 | 6695 | 2024-07-06 | 2024-07-06 | 2 | 2024-07-07 10:55:14 | 2024-07-07 10:57:31 | 江苏九天光电科技有限公司 |  | 5742 |  | 1 | 0.15 | 0 | 710 | 1 | JG12240601791 |  | 1 | 2 | Z撞伤折印(卷芯传动侧边部轻微撞伤印 板面轻黄) | 1
覆膜 | 07001 | JG12240601792 | JG1224060179 | JF5 | 九天覆膜-9 | 合格 | 甲 | 倪志宏,张文兵 | 6695 | 2954 | 0.4412 | 3360 | 0.25 | 710 | / |  | 30110011 | 铬钝化卷 | 0.15-SPCC | 30312017 | 双面钢塑复合卷 | 0.25-SPCC | 明绿改性膜-2 | 10 | MO001302 | MO001302-001-02 | FM001 | 覆膜模板 | 6695 | 2024-07-06 | 2024-07-06 | 2 | 2024-07-07 10:55:14 | 2024-07-07 10:57:31 | 江苏九天光电科技有限公司 |  | 5742 |  | 1 | 0.15 | 0 | 710 | 1 | JG12240601792 |  | 1 | 4 |  | 1
覆膜 | 07001 | JG00240600402 | JG00240600402 | JF3 | 九天覆膜-5 | 合格 | 乙 | 李其华,桑永辉 | 2177 | 2292 | 1.0528 | 3030 | 0.25 | 610 | / |  | 30110011 | 铬钝化卷 | 0.15-SPCC | 30312017 | 双面钢塑复合卷 | 0.25-SPCC | 明绿改性膜-1 | 10 | MO001303 | MO001303-002 | FM001 | 覆膜模板 | 2177 | 2024-07-06 | 2024-07-06 | 2 | 2024-07-08 06:06:42 | 2024-07-08 06:08:35 | 江苏九天光电科技有限公司 | 213600 | 5740 |  |  | 0.15 | 0 | 610 | 1 | JG00240600402 |  | 1 | 4 |  | 1
覆膜 | 07001 | JG00240600521 | JG00240600521 | JF3 | 九天覆膜-5 | 合格 | 乙 | 桑永辉,李其华 | 2195 | 2328 | 1.0606 | 3080 | 0.25 | 610 | / |  | 30110011 | 铬钝化卷 | 0.15-SPCC | 30312017 | 双面钢塑复合卷 | 0.25-SPCC | 明绿改性膜-1 | 10 | MO001303 | MO001303-003 | FM001 | 覆膜模板 | 2195 | 2024-07-06 | 2024-07-06 | 2 | 2024-07-08 06:08:49 | 2024-07-08 06:10:09 | 江苏九天光电科技有限公司 | 213601 | 5740 |  |  | 0.15 | 0 | 610 | 1 | JG00240600521 |  | 1 | 4 |  | 1
覆膜 | 07001 | JG00240600301 | JG0024060030 | JF3 | 九天覆膜-5 | 合格 | 甲 | 成防萍,徐刚 | 5109 | 1824 | 0.357 | 2350 | 0.25 | 610 | / | K孔洞(内50米传动侧约58公分处孔洞，大小0.11mm2) | 30110011 | 铬钝化卷 | 0.15-SPCC | 30312017 | 双面钢塑复合卷 | 0.25-SPCC | 明绿CJB膜-1 | 10 | MO001308 | MO001308-001-01 | FM001 | 覆膜模板 | 5109 | 2024-07-06 | 2024-07-06 | 2 | 2024-07-07 15:48:50 | 2024-07-07 16:01:50 | 江苏九天光电科技有限公司 |  | 5728 |  | 1 | 0.15 | 0 | 610 | 1 | JG00240600301 |  | 1 | 2 | K孔洞(内50米传动侧约58公分处孔洞，大小0.11mm2) | 1
覆膜 | 07001 | JG00240600302 | JG0024060030 | JF3 | 九天覆膜-5 | 合格 | 甲 | 成防萍,徐刚 | 5109 | 1822 | 0.3566 | 2350 | 0.25 | 610 | / |  | 30110011 | 铬钝化卷 | 0.15-SPCC | 30312017 | 双面钢塑复合卷 | 0.25-SPCC | 明绿CJB膜-1 | 10 | MO001308 | MO001308-001-02 | FM001 | 覆膜模板 | 5109 | 2024-07-06 | 2024-07-06 | 2 | 2024-07-07 15:48:50 | 2024-07-07 16:01:50 | 江苏九天光电科技有限公司 |  | 5728 |  | 1 | 0.15 | 0 | 610 | 1 | JG00240600302 |  | 1 | 4 |  | 1
覆膜 | 07001 | JG00240600303 | JG0024060030 | JF3 | 九天覆膜-5 | 合格 | 甲 | 成防萍,徐刚 | 5109 | 1828 | 0.3578 | 2360 | 0.25 | 610 | / | Z撞伤(尾150米操边部撞伤约5毫米) | 30110011 | 铬钝化卷 | 0.15-SPCC | 30312017 | 双面钢塑复合卷 | 0.25-SPCC | 明绿CJB膜-1 | 10 | MO001308 | MO001308-001-03 | FM001 | 覆膜模板 | 5109 | 2024-07-06 | 2024-07-06 | 2 | 2024-07-07 15:48:50 | 2024-07-07 16:01:50 | 江苏九天光电科技有限公司 |  | 5728 |  | 1 | 0.15 | 0 | 610 | 1 | JG00240600303 |  | 1 | 2 | Z撞伤(尾150米操边部撞伤约5毫米) | 1
覆膜 | 07001 | JG12240601891 | JG1224060189 | JF4 | 九天覆膜-8 | 合格 | 甲 | 张文兵,徐兴良,徐刚 | 5687 | 4014 | 0.7058 | 4600 | 0.25 | 710 | / |  | 30110011 | 铬钝化卷 | 0.15-SPCC | 30312017 | 双面钢塑复合卷 | 0.25-SPCC | 明绿改性膜-2 | 10 | MO001324 | MO001324-001-01 | FM001 | 覆膜模板 | 5687 | 2024-07-07 | 2024-07-07 | 2 | 2024-07-07 10:33:35 | 2024-07-07 11:06:18 | 江苏九天光电科技有限公司 |  | 5728 |  | 1 | 0.15 | 7070 | 710 | 1 | JG12240601891 |  | 1 | 4 |  | 1
覆膜 | 07001 | JG12240601892 | JG1224060189 | JF4 | 九天覆膜-8 | 合格 | 甲 | 张文兵,徐兴良,徐刚 | 5687 | 2048 | 0.3601 | 2350 | 0.25 | 710 | / |  | 30110011 | 铬钝化卷 | 0.15-SPCC | 30312017 | 双面钢塑复合卷 | 0.25-SPCC | 明绿改性膜-2 | 10 | MO001324 | MO001324-001-02 | FM001 | 覆膜模板 | 5687 | 2024-07-07 | 2024-07-07 | 2 | 2024-07-07 10:33:35 | 2024-07-07 11:06:18 | 江苏九天光电科技有限公司 |  | 5728 |  | 1 | 0.15 | 7070 | 710 | 1 | JG12240601892 |  | 1 | 4 |  | 1
覆膜 | 07001 | JG12240501132 | JG12240501132 | JF3 | 九天覆膜-5 | 合格 | 甲 | 成防萍,徐刚 | 1633 | 1752 | 1.0729 | 2330 | 0.25 | 610 | / |  | 30110011 | 铬钝化卷 | 0.15-SPCC | 30312017 | 双面钢塑复合卷 | 0.25-SPCC | 明绿CJB膜-1 | 10 | MO001329 | MO001329-001 | FM001 | 覆膜模板 | 1633 | 2024-07-07 | 2024-07-07 | 2 | 2024-07-07 16:03:54 | 2024-07-07 16:07:08 | 江苏九天光电科技有限公司 | 213653 | 5728 |  |  | 0.15 | 0 | 610 | 1 | JG12240501132 |  | 1 | 4 |  | 1
覆膜 | 07001 | JG00240600061 | JG0024060006 | JF3 | 九天覆膜-5 | 合格 | 乙 | 桑永辉,何志宏 | 4977 | 1774 | 0.3564 | 2360 | 0.25 | 610 | / |  | 30110011 | 铬钝化卷 | 0.15-SPCC | 30312017 | 双面钢塑复合卷 | 0.25-SPCC | 明绿CJB膜-1 | 10 | MO001329 | MO001329-005-01 | FM001 | 覆膜模板 | 4977 | 2024-07-07 | 2024-07-07 | 2 | 2024-07-08 04:21:43 | 2024-07-08 07:08:55 | 江苏九天光电科技有限公司 |  | 5732 |  | 1 | 0.15 | 0 | 610 | 1 | JG00240600061 |  | 1 | 4 |  | 1
覆膜 | 07001 | JG00240600062 | JG0024060006 | JF3 | 九天覆膜-5 | 合格 | 乙 | 桑永辉,何志宏 | 4977 | 3590 | 0.7213 | 4700 | 0.25 | 610 | / |  | 30110011 | 铬钝化卷 | 0.15-SPCC | 30312017 | 双面钢塑复合卷 | 0.25-SPCC | 明绿CJB膜-1 | 10 | MO001329 | MO001329-005-02 | FM001 | 覆膜模板 | 4977 | 2024-07-07 | 2024-07-07 | 2 | 2024-07-08 04:21:43 | 2024-07-08 07:08:55 | 江苏九天光电科技有限公司 |  | 5732 |  | 1 | 0.15 | 0 | 610 | 1 | JG00240600062 |  | 1 | 4 |  | 1
覆膜 | 07001 | JG00240600342 | JG0024060034 | JF3 | 九天覆膜-5 | 合格 | 甲 | 成防萍,徐刚 | 4957 | 1790 | 0.3611 | 2390 | 0.25 | 610 | / | H黄条印(1160--1180米操作侧约5公分处间断性黄条印)C虫斑(2060米传动侧约15公分处虫斑，大小约1公分 2070米板面中部黄条印宽约6毫米) | 30110011 | 铬钝化卷 | 0.15-SPCC | 30312017 | 双面钢塑复合卷 | 0.25-SPCC | 明绿CJB膜-1 | 10 | MO001329 | MO001329-007-02 | FM001 | 覆膜模板 | 4957 | 2024-07-07 | 2024-07-07 | 2 | 2024-07-07 17:06:52 | 2024-07-07 18:39:04 | 江苏九天光电科技有限公司 |  | 5728 |  | 1 | 0.15 | 0 | 610 | 1 | JG00240600342 |  | 1 | 2 | H黄条印(1160--1180米操作侧约5公分处间断性黄条印)C虫斑(2060米传动侧约15公分处虫斑，大小约1公分 2070米板面中部黄条印宽约6毫米) | 1
覆膜 | 07001 | JG00240600541 | JG0024060054 | JF3 | 九天覆膜-5 | 合格 | 乙 | 何志宏,桑永辉 | 4983 | 3582 | 0.7188 | 4740 | 0.25 | 610 | / | 850米处上膜传动侧膜起筋 操作侧连续性黄斑 1660米下膜有大塑粒子顶伤,板面振纹 | 30110011 | 铬钝化卷 | 0.15-SPCC | 30312017 | 双面钢塑复合卷 | 0.25-SPCC | 明绿CJB膜-1 | 10 | MO001329 | MO001329-008-01 | FM001 | 覆膜模板 | 4983 | 2024-07-07 | 2024-07-07 | 2 | 2024-07-08 02:07:29 | 2024-07-08 07:07:47 | 江苏九天光电科技有限公司 |  | 5732 |  | 1 | 0.15 | 0 | 610 | 1 | JG00240600541 |  | 1 | 2 | S色差(850米处上膜传动侧膜起筋 操作侧连续性黄斑 1660米下膜有大塑粒子顶伤) | 1
覆膜 | 07001 | JG00240600542 | JG0024060054 | JF3 | 九天覆膜-5 | 合格 | 乙 | 何志宏,桑永辉 | 4983 | 1760 | 0.3532 | 2320 | 0.25 | 610 | / | 操作侧连续性黄斑 | 30110011 | 铬钝化卷 | 0.15-SPCC | 30312017 | 双面钢塑复合卷 | 0.25-SPCC | 明绿CJB膜-1 | 10 | MO001329 | MO001329-008-02 | FM001 | 覆膜模板 | 4983 | 2024-07-07 | 2024-07-07 | 2 | 2024-07-08 02:07:29 | 2024-07-08 07:07:47 | 江苏九天光电科技有限公司 |  | 5732 |  | 1 | 0.15 | 0 | 610 | 1 | JG00240600542 |  | 1 | 2 | S色差(操作侧连续性黄斑) | 1
覆膜 | 07001 | JG1224060100111 | JG122406010011 | JF5 | 九天覆膜-9 | 合格 | 甲 | 张文兵,倪志宏 | 3391 | 1856 | 0.5473 | 3050 | 0.19 | 710 | / |  | 30110014 | 铬钝化卷 | 0.1-SPCC | 30312002 | 双面钢塑复合卷 | 0.19-SPCC | 明绿改性膜-1 | 10 | MO001335 | MO001335-024-01 | FM001 | 覆膜模板 | 3391 | 2024-07-07 | 2024-07-07 | 2 | 2024-07-07 17:21:51 | 2024-07-07 17:23:10 | 江苏九天光电科技有限公司 |  | 5742 |  | 1 | 0.1 | 0 | 710 | 1 | JG1224060100111 |  | 1 | 4 |  | 1
覆膜 | 07001 | JG1224060100112 | JG122406010011 | JF5 | 九天覆膜-9 | 合格 | 甲 | 张文兵,倪志宏 | 3391 | 1878 | 0.5538 | 3080 | 0.19 | 710 | / |  | 30110014 | 铬钝化卷 | 0.1-SPCC | 30312002 | 双面钢塑复合卷 | 0.19-SPCC | 明绿改性膜-1 | 10 | MO001335 | MO001335-024-02 | FM001 | 覆膜模板 | 3391 | 2024-07-07 | 2024-07-07 | 2 | 2024-07-07 17:21:51 | 2024-07-07 17:23:10 | 江苏九天光电科技有限公司 |  | 5742 |  | 1 | 0.1 | 0 | 710 | 1 | JG1224060100112 |  | 1 | 4 |  | 1