## sheet1
卷号 | 入库单号 | 产品编码 | 产品名称 | 仓库编码 | 仓库名称 | 产品质量 | 是否入库 | 入库递交 | 入库审核 | ERP交互信息 | 主工单号 | 子工单号 | 生产日期 | 工序状态 | 出料厚度 | 出料长度 | 出料宽度 | 出料重量 | 批号 | 生产组织 | 产品规格 |  |  | 产出规格
JG122405512712 |  | 30210015 | 光亮卷 | CK003 | 东方平整周转库 | 让步接收 | 处理中 |  |  | 下推失败。生产订单下推生产入库单的条件： 1、生产订单已审核； 2、生产订单单据类型为可直接入库的单据类型； 3、对应分录状态为开工，且未挂起； 4、产品检验未勾选，生产订单入库上限大于合格品入库选单数+不合格品入库选单数+报废品入库选单数+返工品入库选单数； 5、产品检验勾选，非紧急放行时，生产订单合格数量大于合格品入库选单数或不合格数量大于不合格品入库选单数或报废数量大于报废品入库选单数或返工品数量大于返工品入库选单数量； 6、产品检验勾选，紧急放行时，生产订单入库上限大于合格品入库选单数+不合格品入库选单数+报废品入库选单数+返工品入库选单数； 7、入库组织下存在该物料； 8、入库组织下的该物料允许库存。 9、首检勾选且首检控制方式为严格控制时，生产订单分录首检状态为首检完成； 取数失败原因分析： 1. 共选择了1行数据进行下推； 2. 有1行数据不满足下推数据筛选条件：业务状态 等于 开工 入库单下推错误.请联系管理员 | MO000774 | MO000774-001-01-02 | 2024-07-13 10:49:53 | 4 | 0.1 | 3200 | 760 | 1890 | JG1224055127 | 100727 | 0.1-SPCC | 平整翻包 | 1 | 0.1mm*760mm*3200m
JG1224055119222 |  | 30210015 | 光亮卷 | CK004 | 东方平整协议品库 | 协议品 | 处理中 |  |  | 下推失败。生产订单下推生产入库单的条件： 1、生产订单已审核； 2、生产订单单据类型为可直接入库的单据类型； 3、对应分录状态为开工，且未挂起； 4、产品检验未勾选，生产订单入库上限大于合格品入库选单数+不合格品入库选单数+报废品入库选单数+返工品入库选单数； 5、产品检验勾选，非紧急放行时，生产订单合格数量大于合格品入库选单数或不合格数量大于不合格品入库选单数或报废数量大于报废品入库选单数或返工品数量大于返工品入库选单数量； 6、产品检验勾选，紧急放行时，生产订单入库上限大于合格品入库选单数+不合格品入库选单数+报废品入库选单数+返工品入库选单数； 7、入库组织下存在该物料； 8、入库组织下的该物料允许库存。 9、首检勾选且首检控制方式为严格控制时，生产订单分录首检状态为首检完成； 取数失败原因分析： 1. 共选择了1行数据进行下推； 2. 有1行数据不满足下推数据筛选条件：业务状态 等于 开工 入库单下推错误.请联系管理员 | MO000664 | MO000664-005-02-02-02 | 2024-07-13 09:11:08 | 5 | 0.1 | 560 | 760 | 320 | JG1224055119 | 100727 | 0.1-SPCC | 平整翻包 | 1 | 0.1mm*760mm*560m
JG1224055119221 |  | 30210015 | 光亮卷 | CK003 | 东方平整周转库 | 让步接收 | 处理中 |  |  | 下推失败。生产订单下推生产入库单的条件： 1、生产订单已审核； 2、生产订单单据类型为可直接入库的单据类型； 3、对应分录状态为开工，且未挂起； 4、产品检验未勾选，生产订单入库上限大于合格品入库选单数+不合格品入库选单数+报废品入库选单数+返工品入库选单数； 5、产品检验勾选，非紧急放行时，生产订单合格数量大于合格品入库选单数或不合格数量大于不合格品入库选单数或报废数量大于报废品入库选单数或返工品数量大于返工品入库选单数量； 6、产品检验勾选，紧急放行时，生产订单入库上限大于合格品入库选单数+不合格品入库选单数+报废品入库选单数+返工品入库选单数； 7、入库组织下存在该物料； 8、入库组织下的该物料允许库存。 9、首检勾选且首检控制方式为严格控制时，生产订单分录首检状态为首检完成； 取数失败原因分析： 1. 共选择了1行数据进行下推； 2. 有1行数据不满足下推数据筛选条件：业务状态 等于 开工 入库单下推错误.请联系管理员 | MO000664 | MO000664-005-02-02-01 | 2024-07-13 09:11:08 | 4 | 0.1 | 7680 | 760 | 4490 | JG1224055119 | 100727 | 0.1-SPCC | 平整翻包 | 1 | 0.1mm*760mm*7680m
JG122406012722 |  | 30210015 | 光亮卷 | CK004 | 东方平整协议品库 | 协议品 | 处理中 |  |  | 生产入库单【SCRK00015784】的明细第1行 反写生产订单【MO000938】的明细第12行的基本单位合格品入库选单数量：合格品入库选单数量+不合格品入库选单数量+报废品入库选单数量+返工品入库选单数量-退库数量不能超过入库上限！ 对应的超额反写规则：入库单反写生产订单-合格数-选单数量(免检) 下推完成后修改入库单失败删除单据.请联系管理员 | MO000938 | MO000938-012-02-02 | 2024-07-13 07:22:15 | 5 | 0.1 | 740 | 760 | 430 | JG1224060127 | 100727 | 0.1-SPCC | 平整翻包 | 1 | 0.1mm*760mm*740m
JG122406012721 |  | 30210015 | 光亮卷 | CK003 | 东方平整周转库 | 合格品 | 处理中 |  |  | 生产入库单【SCRK00015783】的明细第1行 反写生产订单【MO000938】的明细第12行的基本单位合格品入库选单数量：合格品入库选单数量+不合格品入库选单数量+报废品入库选单数量+返工品入库选单数量-退库数量不能超过入库上限！ 对应的超额反写规则：入库单反写生产订单-合格数-选单数量(免检) 下推完成后修改入库单失败删除单据.请联系管理员 | MO000938 | MO000938-012-02-01 | 2024-07-13 07:22:15 | 4 | 0.1 | 9780 | 760 | 5610 | JG1224060127 | 100727 | 0.1-SPCC | 平整翻包 | 1 | 0.1mm*760mm*9780m
DL1224070035 |  | 31010082 | 小品种钢卷 | CK003 | 东方平整周转库 | 让步接收 | 处理中 | 否 | 否 | 下推失败。生产订单下推生产入库单的条件： 1、生产订单已审核； 2、生产订单单据类型为可直接入库的单据类型； 3、对应分录状态为开工，且未挂起； 4、产品检验未勾选，生产订单入库上限大于合格品入库选单数+不合格品入库选单数+报废品入库选单数+返工品入库选单数； 5、产品检验勾选，非紧急放行时，生产订单合格数量大于合格品入库选单数或不合格数量大于不合格品入库选单数或报废数量大于报废品入库选单数或返工品数量大于返工品入库选单数量； 6、产品检验勾选，紧急放行时，生产订单入库上限大于合格品入库选单数+不合格品入库选单数+报废品入库选单数+返工品入库选单数； 7、入库组织下存在该物料； 8、入库组织下的该物料允许库存。 9、首检勾选且首检控制方式为严格控制时，生产订单分录首检状态为首检完成； 取数失败原因分析： 1. 共选择了1行数据进行下推； 2. 有1行数据不满足下推数据筛选条件：业务状态 等于 开工 3. 有1行数据不满足下推数据筛选条件：基础资料属性不符合目标组织要求:物料.允许库存 入库单下推错误.请联系管理员 | MO001460 | MO001460-001 | 2024-07-12 18:35:29 | 4 | 1.2 | 970 | 565 | 5185 | DL1224070035 | 100727 | 0.67-SPCC | 一次脱脂 | 1 | 1.2mm*565mm*970m
JG12240700284 |  | 30110011 | 铬钝化卷 | CK005 | 东方铬钝化周转库 | 合格品 | 处理中 |  |  | 生产入库单【SCRK00015224】的明细第1行 反写生产订单【MO001458】的明细第13行的基本单位合格品入库选单数量：合格品入库选单数量+不合格品入库选单数量+报废品入库选单数量+返工品入库选单数量-退库数量不能超过入库上限！ 对应的超额反写规则：入库单反写生产订单-合格数-选单数量(免检) 下推完成后修改入库单失败删除单据.请联系管理员 | MO001458 | MO001458-013-04 | 2024-07-11 13:32:19 | 4 | 0.15 | 2380 | 610 | 1762 | JG1224070028 | 100727 | 0.15-SPCC | 铬钝化 | 1 | 0.15mm*610mm*2380m
JG12240700283 |  | 30110011 | 铬钝化卷 | CK005 | 东方铬钝化周转库 | 合格品 | 处理中 |  |  | 生产入库单【SCRK00015223】的明细第1行 反写生产订单【MO001458】的明细第13行的基本单位合格品入库选单数量：合格品入库选单数量+不合格品入库选单数量+报废品入库选单数量+返工品入库选单数量-退库数量不能超过入库上限！ 对应的超额反写规则：入库单反写生产订单-合格数-选单数量(免检) 生产入库单【SCRK00015223】的明细第2行 反写生产订单【MO001458】的明细第13行的基本单位合格品入库选单数量：合格品入库选单数量+不合格品入库选单数量+报废品入库选单数量+返工品入库选单数量-退库数量不能超过入库上限！ 对应的超额反写规则：入库单反写生产订单-合格数-选单数量(免检) 下推完成后修改入库单失败删除单据.请联系管理员 | MO001458 | MO001458-013-03 | 2024-07-11 13:32:19 | 4 | 0.15 | 2360 | 610 | 1746 | JG1224070028 | 100727 | 0.15-SPCC | 铬钝化 | 1 | 0.15mm*610mm*2360m
JG12240700282 |  | 30110011 | 铬钝化卷 | CK005 | 东方铬钝化周转库 | 合格品 | 处理中 |  |  | 生产入库单【SCRK00015223】的明细第1行 反写生产订单【MO001458】的明细第13行的基本单位合格品入库选单数量：合格品入库选单数量+不合格品入库选单数量+报废品入库选单数量+返工品入库选单数量-退库数量不能超过入库上限！ 对应的超额反写规则：入库单反写生产订单-合格数-选单数量(免检) 生产入库单【SCRK00015223】的明细第2行 反写生产订单【MO001458】的明细第13行的基本单位合格品入库选单数量：合格品入库选单数量+不合格品入库选单数量+报废品入库选单数量+返工品入库选单数量-退库数量不能超过入库上限！ 对应的超额反写规则：入库单反写生产订单-合格数-选单数量(免检) 下推完成后修改入库单失败删除单据.请联系管理员 | MO001458 | MO001458-013-02 | 2024-07-11 13:32:19 | 4 | 0.15 | 2360 | 610 | 1748 | JG1224070028 | 100727 | 0.15-SPCC | 铬钝化 | 1 | 0.15mm*610mm*2360m
JG12240700281 |  | 30110011 | 铬钝化卷 | CK005 | 东方铬钝化周转库 | 合格品 | 处理中 |  |  | 生产入库单【SCRK00015222】的明细第1行 反写生产订单【MO001458】的明细第13行的基本单位合格品入库选单数量：合格品入库选单数量+不合格品入库选单数量+报废品入库选单数量+返工品入库选单数量-退库数量不能超过入库上限！ 对应的超额反写规则：入库单反写生产订单-合格数-选单数量(免检) 下推完成后修改入库单失败删除单据.请联系管理员 | MO001458 | MO001458-013-01 | 2024-07-11 13:32:19 | 4 | 0.15 | 2360 | 610 | 1750 | JG1224070028 | 100727 | 0.15-SPCC | 铬钝化 | 1 | 0.15mm*610mm*2360m
FM240703004-1 |  | 31010090 | 小品种钢卷 |  |  | 让步接收 | 处理中 | 否 | 否 | 单据体“明细”第1行字段“库存状态”是必填项下推完成后修改入库单失败删除单据.请联系管理员 | MO001455 | MO001455-001 | 2024-07-11 12:44:12 | 4 | 1.3 | 570 | 560 | 3000 | FM240703004-1 | 100727 | 1.3-DC04 | 一次平整 | 1 | 1.3mm*560mm*570m
JG12240551621 |  | 30210015 | 光亮卷 | CK003 | 东方平整周转库 | 合格品 | 处理中 | 否 | 否 | 下推失败。生产订单下推生产入库单的条件： 1、生产订单已审核； 2、生产订单单据类型为可直接入库的单据类型； 3、对应分录状态为开工，且未挂起； 4、产品检验未勾选，生产订单入库上限大于合格品入库选单数+不合格品入库选单数+报废品入库选单数+返工品入库选单数； 5、产品检验勾选，非紧急放行时，生产订单合格数量大于合格品入库选单数或不合格数量大于不合格品入库选单数或报废数量大于报废品入库选单数或返工品数量大于返工品入库选单数量； 6、产品检验勾选，紧急放行时，生产订单入库上限大于合格品入库选单数+不合格品入库选单数+报废品入库选单数+返工品入库选单数； 7、入库组织下存在该物料； 8、入库组织下的该物料允许库存。 9、首检勾选且首检控制方式为严格控制时，生产订单分录首检状态为首检完成； 取数失败原因分析： 1. 共选择了1行数据进行下推； 2. 有1行数据不满足下推数据筛选条件：业务状态 等于 开工 3. 有1行数据不满足下推数据筛选条件：基础资料属性不符合目标组织要求:物料.允许库存 入库单下推错误.请联系管理员 | MO000772 | MO000772-004-01 | 2024-07-10 13:59:05 | 4 | 0.1 | 10350 | 760 | 5910 | JG1224055162 | 100727 | 0.1-SPCC | 最终平整 | 1 | 0.1mm*760mm*10350m
JG1224055063222 |  | 30210015 | 光亮卷 | CK003 | 东方平整周转库 | 合格品 | 处理中 |  |  | 生产入库单【SCRK00015834】的明细第1行 反写生产订单【MO000769】的明细第5行的基本单位合格品入库选单数量：合格品入库选单数量+不合格品入库选单数量+报废品入库选单数量+返工品入库选单数量-退库数量不能超过入库上限！ 对应的超额反写规则：入库单反写生产订单-合格数-选单数量(免检) 下推完成后修改入库单失败删除单据.请联系管理员 | MO000769 | MO000769-005-02-02-02 | 2024-07-10 09:11:48 | 4 | 0.1 | 7510 | 760 | 4300 | JG1224055063 | 100727 | 0.1-SPCC | 最终平整 | 1 | 0.1mm*760mm*7510m
JG12240602841 |  | 30110014 | 铬钝化卷 | CK005 | 东方铬钝化周转库 | 让步接收 | 处理中 | 否 | 否 | 生产入库单【SCRK00014410】的明细第1行 反写生产订单【MO001368】的明细第1行的基本单位合格品入库选单数量：合格品入库选单数量+不合格品入库选单数量+报废品入库选单数量+返工品入库选单数量-退库数量不能超过入库上限！ 对应的超额反写规则：入库单反写生产订单-合格数-选单数量(免检) 下推完成后修改入库单失败删除单据.请联系管理员 | MO001368 | MO001368-001 | 2024-07-09 06:41:27 | 4 | 0.1 | 8350 | 610 | 3871 | JG12240602841 | 100727 | 0.1-SPCC | 铬钝化 | 1 | 0.1mm*610mm*8350m
L0320100145112 |  | 31320008 | 镍钝化分切带 |  |  | 余料退库 | 处理中 |  |  | 分录“明细”是必填项。修改退料单失败 | MO001359 | MO001359-001-10 | 2024-07-09 00:09:06 | 4 | 0.15 | 0 | 610 | 55 | L032010014511 | 100727 | 0.15-SPCC | 分剪 | 1 | 0.15mm*610mm*0m
JG122406012712 |  | 30210015 | 光亮卷 | CK004 | 东方平整协议品库 | 协议品 | 处理中 | 是 |  |  | MO000938 | MO000938-012-01-02 | 2024-07-08 13:33:35 | 5 | 0.1 | 680 | 760 | 400 | JG1224060127 | 100727 | 0.1-SPCC | 最终平整 | 1 | 0.1mm*760mm*680m
JG122406012711 |  | 30210015 | 光亮卷 | CK003 | 东方平整周转库 | 合格品 | 处理中 |  |  |  | MO000938 | MO000938-012-01-01 | 2024-07-08 13:33:35 | 4 | 0.1 | 12020 | 760 | 6900 | JG1224060127 | 100727 | 0.1-SPCC | 最终平整 | 1 | 0.1mm*760mm*12020m
JG122406013112 |  | 30210015 | 光亮卷 | CK004 | 东方平整协议品库 | 协议品 | 处理中 |  |  |  | MO000938 | MO000938-002-01-02 | 2024-07-08 12:36:36 | 5 | 0.1 | 1050 | 760 | 610 | JG1224060131 | 100727 | 0.1-SPCC | 最终平整 | 1 | 0.1mm*760mm*1050m
JG122406013111 |  | 30210015 | 光亮卷 | CK003 | 东方平整周转库 | 让步接收 | 处理中 |  |  |  | MO000938 | MO000938-002-01-01 | 2024-07-08 12:36:36 | 4 | 0.1 | 12120 | 760 | 6930 | JG1224060131 | 100727 | 0.1-SPCC | 最终平整 | 1 | 0.1mm*760mm*12120m
JG122405512022 |  | 30110014 | 铬钝化卷 | CK005 | 东方铬钝化周转库 | 合格品 | 处理中 | 是 | 否 |  | MO001048 | MO001048-024 | 2024-07-08 11:27:21 | 4 | 0.1 | 4220 | 760 | 2427 | JG122405512022 | 100727 | 0.1-SPCC | 铬钝化 | 1 | 0.1mm*760mm*4220m
JG122405515522 |  | 30110014 | 铬钝化卷 | CK005 | 东方铬钝化周转库 | 让步接收 | 处理中 |  |  |  | MO001107 | MO001107-023-02 | 2024-07-08 09:29:17 | 4 | 0.1 | 4460 | 760 | 2517 | JG12240551552 | 100727 | 0.1-SPCC | 铬钝化 | 1 | 0.1mm*760mm*4460m
JG122405515521 |  | 30110014 | 铬钝化卷 | CK005 | 东方铬钝化周转库 | 让步接收 | 处理中 |  |  |  | MO001107 | MO001107-023-01 | 2024-07-08 09:29:17 | 4 | 0.1 | 6650 | 760 | 3765 | JG12240551552 | 100727 | 0.1-SPCC | 铬钝化 | 1 | 0.1mm*760mm*6650m
JG12240551412 |  | 30210015 | 光亮卷 | CK003 | 东方平整周转库 | 让步接收 | 处理中 | 否 | 否 | 下推失败。生产订单下推生产入库单的条件： 1、生产订单已审核； 2、生产订单单据类型为可直接入库的单据类型； 3、对应分录状态为开工，且未挂起； 4、产品检验未勾选，生产订单入库上限大于合格品入库选单数+不合格品入库选单数+报废品入库选单数+返工品入库选单数； 5、产品检验勾选，非紧急放行时，生产订单合格数量大于合格品入库选单数或不合格数量大于不合格品入库选单数或报废数量大于报废品入库选单数或返工品数量大于返工品入库选单数量； 6、产品检验勾选，紧急放行时，生产订单入库上限大于合格品入库选单数+不合格品入库选单数+报废品入库选单数+返工品入库选单数； 7、入库组织下存在该物料； 8、入库组织下的该物料允许库存。 9、首检勾选且首检控制方式为严格控制时，生产订单分录首检状态为首检完成； 取数失败原因分析： 1. 共选择了1行数据进行下推； 2. 有1行数据不满足下推数据筛选条件：业务状态 等于 开工 3. 有1行数据不满足下推数据筛选条件：基础资料属性不符合目标组织要求:物料.允许库存 入库单下推错误.请联系管理员 | MO001035 | MO001035-001-02 | 2024-07-08 02:19:06 | 4 | 0.1 | 9960 | 760 | 5690 | JG1224055141 | 100727 | 0.1-SPCC | 最终平整 | 1 | 0.1mm*760mm*9960m
DL1224070007 |  | 31010040 | 小品种钢卷 | CK003 | 东方平整周转库 | 让步接收 | 处理中 | 否 | 否 | 下推失败。生产订单下推生产入库单的条件： 1、生产订单已审核； 2、生产订单单据类型为可直接入库的单据类型； 3、对应分录状态为开工，且未挂起； 4、产品检验未勾选，生产订单入库上限大于合格品入库选单数+不合格品入库选单数+报废品入库选单数+返工品入库选单数； 5、产品检验勾选，非紧急放行时，生产订单合格数量大于合格品入库选单数或不合格数量大于不合格品入库选单数或报废数量大于报废品入库选单数或返工品数量大于返工品入库选单数量； 6、产品检验勾选，紧急放行时，生产订单入库上限大于合格品入库选单数+不合格品入库选单数+报废品入库选单数+返工品入库选单数； 7、入库组织下存在该物料； 8、入库组织下的该物料允许库存。 9、首检勾选且首检控制方式为严格控制时，生产订单分录首检状态为首检完成； 取数失败原因分析： 1. 共选择了1行数据进行下推； 2. 有1行数据不满足下推数据筛选条件：业务状态 等于 开工 3. 有1行数据不满足下推数据筛选条件：基础资料属性不符合目标组织要求:物料.允许库存 入库单下推错误.请联系管理员 | MO001152 | MO001152-005 | 2024-07-07 16:39:23 | 4 | 0.67 | 2300 | 610 | 7580 | DL1224070007 | 100727 | 0.39-SPCC | 一次冷轧 | 1 | 0.67mm*610mm*2300m
JG12240551411 |  | 30210015 | 光亮卷 | CK003 | 东方平整周转库 | 让步接收 | 处理中 | 否 | 否 | 下推失败。生产订单下推生产入库单的条件： 1、生产订单已审核； 2、生产订单单据类型为可直接入库的单据类型； 3、对应分录状态为开工，且未挂起； 4、产品检验未勾选，生产订单入库上限大于合格品入库选单数+不合格品入库选单数+报废品入库选单数+返工品入库选单数； 5、产品检验勾选，非紧急放行时，生产订单合格数量大于合格品入库选单数或不合格数量大于不合格品入库选单数或报废数量大于报废品入库选单数或返工品数量大于返工品入库选单数量； 6、产品检验勾选，紧急放行时，生产订单入库上限大于合格品入库选单数+不合格品入库选单数+报废品入库选单数+返工品入库选单数； 7、入库组织下存在该物料； 8、入库组织下的该物料允许库存。 9、首检勾选且首检控制方式为严格控制时，生产订单分录首检状态为首检完成； 取数失败原因分析： 1. 共选择了1行数据进行下推； 2. 有1行数据不满足下推数据筛选条件：业务状态 等于 开工 3. 有1行数据不满足下推数据筛选条件：基础资料属性不符合目标组织要求:物料.允许库存 入库单下推错误.请联系管理员 | MO001035 | MO001035-001-01 | 2024-07-06 22:22:34 | 4 | 0.1 | 12380 | 760 | 7100 | JG1224055141 | 100727 | 0.1-SPCC | 最终平整 | 1 | 0.1mm*760mm*12380m
JG1224060182 |  | 30110014 | 铬钝化卷 | CK005 | 东方铬钝化周转库 | 合格品 | 处理中 | 是 | 否 |  | MO001082 | MO001082-007 | 2024-07-06 16:52:25 | 4 | 0.1 | 12120 | 710 | 6625 | JG1224060182 | 100727 | 0.1-SPCC | 铬钝化 | 1 | 0.1mm*710mm*12120m
DL1224070007 |  | 31010040 | 小品种钢卷 | CK003 | 东方平整周转库 | 让步接收 | 处理中 | 否 | 否 | 下推失败。生产订单下推生产入库单的条件： 1、生产订单已审核； 2、生产订单单据类型为可直接入库的单据类型； 3、对应分录状态为开工，且未挂起； 4、产品检验未勾选，生产订单入库上限大于合格品入库选单数+不合格品入库选单数+报废品入库选单数+返工品入库选单数； 5、产品检验勾选，非紧急放行时，生产订单合格数量大于合格品入库选单数或不合格数量大于不合格品入库选单数或报废数量大于报废品入库选单数或返工品数量大于返工品入库选单数量； 6、产品检验勾选，紧急放行时，生产订单入库上限大于合格品入库选单数+不合格品入库选单数+报废品入库选单数+返工品入库选单数； 7、入库组织下存在该物料； 8、入库组织下的该物料允许库存。 9、首检勾选且首检控制方式为严格控制时，生产订单分录首检状态为首检完成； 取数失败原因分析： 1. 共选择了1行数据进行下推； 2. 有1行数据不满足下推数据筛选条件：业务状态 等于 开工 3. 有1行数据不满足下推数据筛选条件：基础资料属性不符合目标组织要求:物料.允许库存 入库单下推错误.请联系管理员 | MO001152 | MO001152-005 | 2024-07-06 15:43:48 | 4 | 1.2 | 1330 | 610 | 7660 | DL1224070007 | 100727 | 0.39-SPCC | 一次脱脂 | 1 | 1.2mm*610mm*1330m
JG122406014112 |  | 30210015 | 光亮卷 | CK003 | 东方平整周转库 | 合格品 | 处理中 | 否 | 否 | 超量200 | MO000938 | MO000938-004-01-02 | 2024-07-04 08:39:34 | 4 | 0.1 | 9130 | 760 | 5230 | JG1224060141 | 100727 | 0.1-SPCC | 最终平整 | 1 | 0.1mm*760mm*9130m
JG122405502712 |  | 30110014 | 铬钝化卷 | CK005 | 东方铬钝化周转库 | 合格品 | 处理中 | 否 | 否 | 超量 | MO000879 | MO000879-005-02 | 2024-06-24 14:17:36 | 4 | 0.1 | 6720 | 760 | 3834 | JG12240550271 | 100727 | 0.1-SPCC | 铬钝化 |  | 0.1mm*760mm*6720m
JL11240300732 |  | 31010041 | 小品种钢卷 | CK003 | 东方平整周转库 | 让步接收 | 处理中 | 否 | 否 | 超量 | MO000653 | MO000653-001-02 | 2024-06-20 11:27:11 | 4 | 0.3 | 3810 | 650 | 5670 | JL1124030073 | 100727 | 0.3-SPCC | 最终平整 |  | 0.3mm*650mm*3810m
JG122405502011 |  | 30210015 | 光亮卷 | CK004 | 东方平整协议品库 | 协议品 | 处理中 | 否 | 否 | 下推失败。生产订单下推生产入库单的条件： 1、生产订单已审核； 2、生产订单单据类型为可直接入库的单据类型； 3、对应分录状态为开工，且未挂起； 4、产品检验未勾选，生产订单入库上限大于合格品入库选单数+不合格品入库选单数+报废品入库选单数+返工品入库选单数； 5、产品检验勾选，非紧急放行时，生产订单合格数量大于合格品入库选单数或不合格数量大于不合格品入库选单数或报废数量大于报废品入库选单数或返工品数量大于返工品入库选单数量； 6、产品检验勾选，紧急放行时，生产订单入库上限大于合格品入库选单数+不合格品入库选单数+报废品入库选单数+返工品入库选单数； 7、入库组织下存在该物料； 8、入库组织下的该物料允许库存。 9、首检勾选且首检控制方式为严格控制时，生产订单分录首检状态为首检完成； 取数失败原因分析： 1. 共选择了1行数据进行下推； 2. 有1行数据不满足下推数据筛选条件：业务状态 等于 开工 入库单下推错误.请联系管理员 | MO000519 | MO000519-002-01-01 | 2024-06-17 01:45:53 | 5 | 0.1 | 1340 | 760 | 780 | JG1224055020 | 100727 | 0.1-SPCC | 最终平整 | 1 | 0.1mm*760mm*1340m
JL002404003121 |  | 31010052 | 小品种钢卷 | CK003 | 东方平整周转库 | 合格品 | 处理中 | 否 | 否 | 生产入库单【SCRK00011066】的明细第1行 反写生产订单【MO000426】的明细第1行的基本单位合格品入库选单数量：合格品入库选单数量+不合格品入库选单数量+报废品入库选单数量+返工品入库选单数量-退库数量不能超过入库上限！ 对应的超额反写规则：入库单反写生产订单-合格数-选单数量(免检) 入库单保存.请联系管理员 | MO000426 | MO000426-001-02-01 | 2024-06-08 15:30:02 | 4 | 0.51 | 1150 | 610 | 2850 | JL0024040031 | 100727 | 0.51-SPCC | 最终平整 |  | 0.51mm*610mm*1150m
JG12240550432 |  | 30210015 | 光亮卷 | CK003 | 东方平整周转库 | 让步接收 | 处理中 | 否 | 否 | 下推失败。生产订单下推生产入库单的条件： 1、生产订单已审核； 2、生产订单单据类型为可直接入库的单据类型； 3、对应分录状态为开工，且未挂起； 4、产品检验未勾选，生产订单入库上限大于合格品入库选单数+不合格品入库选单数+报废品入库选单数+返工品入库选单数； 5、产品检验勾选，非紧急放行时，生产订单合格数量大于合格品入库选单数或不合格数量大于不合格品入库选单数或报废数量大于报废品入库选单数或返工品数量大于返工品入库选单数量； 6、产品检验勾选，紧急放行时，生产订单入库上限大于合格品入库选单数+不合格品入库选单数+报废品入库选单数+返工品入库选单数； 7、入库组织下存在该物料； 8、入库组织下的该物料允许库存。 9、首检勾选且首检控制方式为严格控制时，生产订单分录首检状态为首检完成； 取数失败原因分析： 1. 共选择了1行数据进行下推； 2. 有1行数据不满足下推数据筛选条件：业务状态 等于 开工 3. 有1行数据不满足下推数据筛选条件：基础资料属性不符合目标组织要求:物料.允许库存 入库单下推错误.请联系管理员 | MO000578 | MO000578-003-02 | 2024-05-31 16:40:10 | 4 | 0.4 | 2880 | 760 | 6770 | JG1224055043 | 100727 | 0.1-SPCC | 一次脱脂 | 1 | 0.4mm*760mm*2880m
JG1224030678-22 |  | 30110014 | 铬钝化卷 | CK005 | 东方铬钝化周转库 | 合格品 | 处理中 | 否 | 否 | 单据编号或单据内码在数据库中不存在！ 入库单下推错误.请联系管理员 | MO000310 | MO000310-121-02 | 2024-05-31 15:42:48 | 4 | 0.1 | 6840 | 610 | 3911 | JG1224030678-2 | 100727 | 0.1-SPCC | 铬钝化 |  | 0.1mm*610mm*6840m
JG1224030678-21 |  | 30110014 | 铬钝化卷 | CK005 | 东方铬钝化周转库 | 合格品 | 处理中 | 否 | 否 | 单据编号或单据内码在数据库中不存在！ 入库单下推错误.请联系管理员 | MO000310 | MO000310-121-01 | 2024-05-31 15:42:48 | 4 | 0.1 | 3300 | 610 | 1895 | JG1224030678-2 | 100727 | 0.1-SPCC | 铬钝化 |  | 0.1mm*610mm*3300m
JL002404012411 |  | 31010010 | 小品种钢卷 | CK003 | 东方平整周转库 | 让步接收 | 处理中 | 否 | 否 | 生产入库单【SCRK00011014】的明细第1行 反写生产订单【MO000433】的明细第5行的基本单位合格品入库选单数量：合格品入库选单数量+不合格品入库选单数量+报废品入库选单数量+返工品入库选单数量-退库数量不能超过入库上限！ 对应的超额反写规则：入库单反写生产订单-合格数-选单数量(免检) 入库单保存.请联系管理员 | MO000433 | MO000433-005-01-01 | 2024-05-31 11:56:12 | 4 | 0.15 | 4100 | 610 | 2810 | JL0024040124 | 100727 | 0.15-SPCC | 最终平整 |  | 0.15mm*610mm*4100m
JL00240401152 |  | 31010010 | 小品种钢卷 | CK003 | 东方平整周转库 | 让步接收 | 处理中 | 否 | 否 | 生产入库单【SCRK00010916】的明细第1行 反写生产订单【MO000394】的明细第1行的基本单位合格品入库选单数量：合格品入库选单数量+不合格品入库选单数量+报废品入库选单数量+返工品入库选单数量-退库数量不能超过入库上限！ 对应的超额反写规则：入库单反写生产订单-合格数-选单数量(免检) 入库单保存.请联系管理员 | MO000394 | MO000394-001-02 | 2024-05-30 14:10:33 | 4 | 0.15 | 7620 | 610 | 5300 | JL0024040115 | 100727 | 0.15-SPCC | 最终平整 |  | 0.15mm*610mm*7620m
JL0024040019-12 |  | 31010030 | 小品种钢卷 | CK003 | 东方平整周转库 | 让步接收 | 处理中 | 否 | 否 | 单据编号或单据内码在数据库中不存在！ 入库单下推错误.请联系管理员 | MO000332 | MO000332-001 | 2024-05-29 22:41:41 | 4 | 0.51 | 1200 | 610 | 2845 | JL0024040019-12 | 100727 | 0.2-SPCC | 最终平整 |  | 0.51mm*610mm*1200m
JL0024030020-12 |  | 31010030 | 小品种钢卷 | CK003 | 东方平整周转库 | 让步接收 | 处理中 | 否 | 否 | 单据编号或单据内码在数据库中不存在！ 入库单下推错误.请联系管理员 | MO000332 | MO000332-003 | 2024-05-29 04:44:25 | 4 | 0.2 | 3010 | 610 | 2890 | JL0024030020-12 | 100727 | 0.2-SPCC | 最终平整 |  | 0.2mm*610mm*3010m
JL00240400311 |  | 31010052 | 小品种钢卷 | CK003 | 东方平整周转库 | 让步接收 | 处理中 | 否 | 否 | 生产入库单【SCRK00010957】的明细第1行 反写生产订单【MO000426】的明细第1行的基本单位合格品入库选单数量：合格品入库选单数量+不合格品入库选单数量+报废品入库选单数量+返工品入库选单数量-退库数量不能超过入库上限！ 对应的超额反写规则：入库单反写生产订单-合格数-选单数量(免检) 入库单保存.请联系管理员 | MO000426 | MO000426-001-01 | 2024-05-28 22:35:41 | 4 | 0.51 | 2040 | 610 | 4950 | JL0024040031 | 100727 | 0.51-SPCC | 最终平整 |  | 0.51mm*610mm*2040m
JL00240401151 |  | 31010010 | 小品种钢卷 | CK003 | 东方平整周转库 | 让步接收 | 处理中 | 否 | 否 | 生产入库单【SCRK00011038】的明细第1行 反写生产订单【MO000394】的明细第1行的基本单位合格品入库选单数量：合格品入库选单数量+不合格品入库选单数量+报废品入库选单数量+返工品入库选单数量-退库数量不能超过入库上限！ 对应的超额反写规则：入库单反写生产订单-合格数-选单数量(免检) 入库单保存.请联系管理员 | MO000394 | MO000394-001-01 | 2024-05-27 14:54:59 | 4 | 0.6 | 1950 | 610 | 5560 | JL0024040115 | 100727 | 0.15-SPCC | 一次脱脂 |  | 0.6mm*610mm*1950m
JL00240400341 |  | 31010056 | 小品种钢卷 | CK003 | 东方平整周转库 | 让步接收 | 处理中 | 否 | 否 | 生产入库单【SCRK00011028】的明细第1行 反写生产订单【MO000427】的明细第1行的基本单位合格品入库选单数量：合格品入库选单数量+不合格品入库选单数量+报废品入库选单数量+返工品入库选单数量-退库数量不能超过入库上限！ 对应的超额反写规则：入库单反写生产订单-合格数-选单数量(免检) 入库单保存.请联系管理员 | MO000427 | MO000427-001-01 | 2024-05-24 15:15:24 | 4 | 0.6 | 2150 | 610 | 6155 | JL0024040034 | 100727 | 0.54-SPCC | 一次脱脂 |  | 0.6mm*610mm*2150m
JL00240400231 |  | 31010052 | 小品种钢卷 | CK003 | 东方平整周转库 | 让步接收 | 处理中 | 否 | 否 | 生产入库单【SCRK00011032】的明细第1行 反写生产订单【MO000426】的明细第3行的基本单位合格品入库选单数量：合格品入库选单数量+不合格品入库选单数量+报废品入库选单数量+返工品入库选单数量-退库数量不能超过入库上限！ 对应的超额反写规则：入库单反写生产订单-合格数-选单数量(免检) 入库单保存.请联系管理员 | MO000426 | MO000426-003-01 | 2024-05-24 15:12:35 | 4 | 0.6 | 2200 | 610 | 6325 | JL0024040023 | 100727 | 0.51-SPCC | 一次脱脂 |  | 0.6mm*610mm*2200m
JL00240400322 |  | 31010052 | 小品种钢卷 | CK003 | 东方平整周转库 | 让步接收 | 处理中 | 否 | 否 | 生产入库单【SCRK00010924】的明细第1行 反写生产订单【MO000426】的明细第2行的基本单位合格品入库选单数量：合格品入库选单数量+不合格品入库选单数量+报废品入库选单数量+返工品入库选单数量-退库数量不能超过入库上限！ 对应的超额反写规则：入库单反写生产订单-合格数-选单数量(免检) 入库单保存.请联系管理员 | MO000426 | MO000426-002-02 | 2024-05-24 11:26:26 | 4 | 0.6 | 2030 | 610 | 5785 | JL0024040032 | 100727 | 0.51-SPCC | 一次脱脂 |  | 0.6mm*610mm*2030m
JL11240301151 |  | 31010073 | 小品种钢卷 | CK003 | 东方平整周转库 | 让步接收 | 处理中 | 否 | 否 | 生产入库单【SCRK00010989】的明细第1行 反写生产订单【MO000333】的明细第2行的基本单位合格品入库选单数量：合格品入库选单数量+不合格品入库选单数量+报废品入库选单数量+返工品入库选单数量-退库数量不能超过入库上限！ 对应的超额反写规则：入库单反写生产订单-合格数-选单数量(免检) 入库单保存.请联系管理员 | MO000333 | MO000333-002-01 | 2024-05-22 08:59:30 | 4 | 1.2 | 1000 | 570 | 5410 | JL1124030115 | 100727 | 0.762-SPCC | 一次脱脂 |  | 1.2mm*570mm*1000m
JL11240301152 |  | 31010073 | 小品种钢卷 | CK003 | 东方平整周转库 | 让步接收 | 处理中 | 否 | 否 | 生产入库单【SCRK00011004】的明细第1行 反写生产订单【MO000333】的明细第2行的基本单位合格品入库选单数量：合格品入库选单数量+不合格品入库选单数量+报废品入库选单数量+返工品入库选单数量-退库数量不能超过入库上限！ 对应的超额反写规则：入库单反写生产订单-合格数-选单数量(免检) 入库单保存.请联系管理员 | MO000333 | MO000333-002-02 | 2024-05-22 08:59:30 | 4 | 1.2 | 990 | 570 | 5290 | JL1124030115 | 100727 | 0.762-SPCC | 一次脱脂 |  | 1.2mm*570mm*990m
JG1224040085-12 |  | 30110014 | 铬钝化卷 |  |  | 让步接收 | 处理中 | 否 | 否 | 生产入库单【SCRK00011050】的明细第1行 反写生产订单【MO000350】的明细第11行的基本单位合格品入库选单数量：合格品入库选单数量+不合格品入库选单数量+报废品入库选单数量+返工品入库选单数量-退库数量不能超过入库上限！ 对应的超额反写规则：入库单反写生产订单-合格数-选单数量(免检) 入库单保存.请联系管理员 | MO000350 | MO000350-011-02 | 2024-05-21 15:28:46 | 4 | 0.1 | 2440 | 710 | 1319 | JG1224040085-1 | 100727 | 0.1-SPCC | 铬钝化 |  | 0.1mm*710mm*2440m
JG1224040247-2 |  | 30110014 | 铬钝化卷 |  |  | 让步接收 | 处理中 | 否 | 否 | 生产入库单【SCRK00011000】的明细第1行 反写生产订单【MO000350】的明细第45行的基本单位合格品入库选单数量：合格品入库选单数量+不合格品入库选单数量+报废品入库选单数量+返工品入库选单数量-退库数量不能超过入库上限！ 对应的超额反写规则：入库单反写生产订单-合格数-选单数量(免检) 入库单保存.请联系管理员 | MO000350 | MO000350-045 | 2024-05-21 09:43:33 | 4 | 0.1 |  | 710 | 5037 | JG1224040247-2 | 100727 | 0.1-SPCC | 铬钝化
JL1124040106-21 |  | 31010072 | 小品种钢卷 | CK003 | 东方平整周转库 | 合格品 | 处理中 | 否 | 否 | 生产入库单【SCRK00011035】的明细第1行 反写生产订单【MO000271】的明细第1行的基本单位合格品入库选单数量：合格品入库选单数量+不合格品入库选单数量+报废品入库选单数量+返工品入库选单数量-退库数量不能超过入库上限！ 对应的超额反写规则：入库单反写生产订单-合格数-选单数量(免检) 入库单保存.请联系管理员 | MO000271 | MO000271-001-01 |  | 4 |  | 800 |  | 2765 | JL1124040106-2 | 100727 | 0.75-SPCC | 最终平整