## sheet1
工序名称 | 工序编码 | 新卷号 | 批号 | 机组编码 | 机组名称 | 工序状态 | 检验结果 | 班组 | 参与人 | 来料重量 | 出料重量 | 成品率 | 出料长度 | 出料厚度 | 出料宽度 | 工序要求 | 备注 | 来料编码 | 来料名称 | 来料规格 | 产品编码 | 产品名称 | 产品规格 | 膜名称 | 排序 | 主计划号 | 子计划号 | 工序流程编码 | 工序流程名称 | 工单需求 | 计划开始时间 | 计划结束时间 | 工单状态 | 实际开始时间 | 实际结束时间 | 组织名称 | 卷号ID | 操作工人 | 报工人 | 检验 | 来料厚度 | 来料长度 | 来料宽度 | 是否分卷 | 原卷号 | 工单要求 | 是否成品 | 不良现象 | 入库审核
铬钝化 | 09001 | JG0024060076 | JG0024060076 | DG1 | 东方铬钝化750 | 合格 | 合格 | 乙 | 李澍 | 6496 | 6493 | 0 | 9400 | 0.15 | 610 | 镀铬量80-100 |  | 30210011 | 光亮卷 | 0.15-SPCC | 30110011 | 铬钝化卷 | 0.15-SPCC |  | 10 | MO001539 | MO001539-003 | GDH001 | 铬钝化模板 | 6496 | 2024-07-12 | 2024-07-12 | 3 | 2024-07-15 08:21:55 | 2024-07-15 09:27:08 | 江苏东方九天新能源材料有限公司 | 238913 | 5656 |  |  | 0.15 | 0 | 610 | 1 | JG0024060076 |  | 1 | 白斑 辊印 条印 白条印，9075/9090米横向19/49，大小0.11/0.11 | 1
铬钝化 | 09001 | JG1224070018 | JG1224070018 | DG1 | 东方铬钝化750 | 待判定 | 待判定 | 乙 | 孙锋 | 5304 | 5309 | 0 | 7160 | 0.15 | 610 | 镀铬量80-100 | 来料操边规律性亮斑，厚薄公差0.163mm | 30210011 | 光亮卷 | 0.15-SPCC | 30110011 | 铬钝化卷 | 0.15-SPCC |  | 10 | MO001539 | MO001539-004 | GDH001 | 铬钝化模板 | 5304 | 2024-07-12 | 2024-07-12 | 3 | 2024-07-15 09:27:51 | 2024-07-15 10:08:57 | 江苏东方九天新能源材料有限公司 | 238914 | 5656 |  |  | 0.15 | 0 | 610 | 1 | JG1224070018 |  | 1 | 白斑 ,双边色差辊印 条印 白条印，来料操边规律性亮斑 | 1
铬钝化 | 09001 | JG1224070005 | JG1224070005 | DG1 | 东方铬钝化750 | 合格 | 让步接收 | 乙 | 李澍 | 5300 | 5277 | 0 | 7290 | 0.15 | 610 | 镀铬量80-100 | 白斑 辊印 条印 | 30210011 | 光亮卷 | 0.15-SPCC | 30110011 | 铬钝化卷 | 0.15-SPCC |  | 10 | MO001539 | MO001539-005 | GDH001 | 铬钝化模板 | 5300 | 2024-07-12 | 2024-07-12 | 3 | 2024-07-15 21:47:23 | 2024-07-15 21:48:04 | 江苏东方九天新能源材料有限公司 | 238915 | 5656 |  |  | 0.15 | 0 | 610 | 1 | JG1224070005 |  | 1 | 白斑 辊印 条印 | 1
铬钝化 | 09001 | JG12240601312 | JG12240601312 | DG2 | 东方铬钝化950 | 合格 | 合格 | 甲 | 韩康 | 5820 | 5795 | 0 | 10120 | 0.1 | 760 | 、 |  | 30210015 | 光亮卷 | 0.1-SPCC | 30110014 | 铬钝化卷 | 0.1-SPCC |  | 10 | MO001558 | MO001558-001 | GDH001 | 铬钝化模板 | 5820 | 2024-07-13 | 2024-07-13 | 3 | 2024-07-15 10:27:30 | 2024-07-15 10:28:10 | 江苏东方九天新能源材料有限公司 | 240334 | 5660 |  |  | 0.1 | 10130 | 760 | 1 | JG12240601312 |  | 1 |  | 1
铬钝化 | 09001 | JG122405515311 | JG12240551531 | DG2 | 东方铬钝化950 | 合格 | 合格 | 甲 | 夏亚军 | 2463 | 2463 | 0 | 4250 | 0.1 | 760 | 、 | S色差(色差 碱液斑) | 30210015 | 光亮卷 | 0.1-SPCC | 30110014 | 铬钝化卷 | 0.1-SPCC |  | 10 | MO001558 | MO001558-002-01 | GDH001 | 铬钝化模板 | 7420 | 2024-07-13 | 2024-07-13 | 3 | 2024-07-15 15:20:04 | 2024-07-15 15:27:35 | 江苏东方九天新能源材料有限公司 |  | 5660 |  | 1 | 0.1 | 4250 | 760 | 1 | JG122405515311 |  | 1 | S色差(色差 碱液斑) | 1
铬钝化 | 09001 | JG122405515312 | JG12240551531 | DG2 | 东方铬钝化950 | 合格 | 合格 | 甲 | 夏亚军 | 2467 | 2467 | 0 | 4250 | 0.1 | 760 | 、 | S色差(色差 碱液斑) | 30210015 | 光亮卷 | 0.1-SPCC | 30110014 | 铬钝化卷 | 0.1-SPCC |  | 10 | MO001558 | MO001558-002-02 | GDH001 | 铬钝化模板 | 7420 | 2024-07-13 | 2024-07-13 | 3 | 2024-07-15 15:20:04 | 2024-07-15 15:27:35 | 江苏东方九天新能源材料有限公司 |  | 5660 |  | 1 | 0.1 | 4250 | 760 | 1 | JG122405515312 |  | 1 | S色差(色差 碱液斑) | 1
铬钝化 | 09001 | JG122405515313 | JG12240551531 | DG2 | 东方铬钝化950 | 合格 | 合格 | 甲 | 夏亚军 | 2475 | 2475 | 0 | 4270 | 0.1 | 760 | 、 | S色差(色差 碱液斑 凹印) | 30210015 | 光亮卷 | 0.1-SPCC | 30110014 | 铬钝化卷 | 0.1-SPCC |  | 10 | MO001558 | MO001558-002-03 | GDH001 | 铬钝化模板 | 7420 | 2024-07-13 | 2024-07-13 | 3 | 2024-07-15 15:20:04 | 2024-07-15 15:27:35 | 江苏东方九天新能源材料有限公司 |  | 5660 |  | 1 | 0.1 | 4270 | 760 | 1 | JG122405515313 |  | 1 | S色差(色差 碱液斑 凹印) | 1
铬钝化 | 09001 | JG122406013611 | JG12240601361 | DG2 | 东方铬钝化950 | 合格 | 合格 | 甲 | 夏亚军 | 2473 | 2473 | 0 | 4300 | 0.1 | 760 | 、 | S色差(色差 花辊印 碱液斑) | 30210015 | 光亮卷 | 0.1-SPCC | 30110014 | 铬钝化卷 | 0.1-SPCC |  | 10 | MO001558 | MO001558-004-01 | GDH001 | 铬钝化模板 | 7490 | 2024-07-13 | 2024-07-13 | 3 | 2024-07-15 14:37:10 | 2024-07-15 14:38:42 | 江苏东方九天新能源材料有限公司 |  | 5660 |  | 1 | 0.1 | 4300 | 760 | 1 | JG122406013611 |  | 1 | S色差(色差 碱液斑) | 1
铬钝化 | 09001 | JG122406013612 | JG12240601361 | DG2 | 东方铬钝化950 | 合格 | 合格 | 甲 | 夏亚军 | 2473 | 2473 | 0 | 4300 | 0.1 | 760 | 、 | S色差(色差 花辊印 碱液斑) | 30210015 | 光亮卷 | 0.1-SPCC | 30110014 | 铬钝化卷 | 0.1-SPCC |  | 10 | MO001558 | MO001558-004-02 | GDH001 | 铬钝化模板 | 7490 | 2024-07-13 | 2024-07-13 | 3 | 2024-07-15 14:37:10 | 2024-07-15 14:38:42 | 江苏东方九天新能源材料有限公司 |  | 5660 |  | 1 | 0.1 | 4300 | 760 | 1 | JG122406013612 |  | 1 | S色差(色差 碱液斑) | 1
铬钝化 | 09001 | JG122406013613 | JG12240601361 | DG2 | 东方铬钝化950 | 合格 | 合格 | 甲 | 夏亚军 | 2517 | 2517 | 0 | 4380 | 0.1 | 760 | 、 | S色差(色差 花辊印 碱液斑) | 30210015 | 光亮卷 | 0.1-SPCC | 30110014 | 铬钝化卷 | 0.1-SPCC |  | 10 | MO001558 | MO001558-004-03 | GDH001 | 铬钝化模板 | 7490 | 2024-07-13 | 2024-07-13 | 3 | 2024-07-15 14:37:10 | 2024-07-15 14:38:42 | 江苏东方九天新能源材料有限公司 |  | 5660 |  | 1 | 0.1 | 4380 | 760 | 1 | JG122406013613 |  | 1 | S色差(色差 碱液斑) | 1
铬钝化 | 09001 | JG12240602462 | JG12240602462 | DG2 | 东方铬钝化950 | 合格 | 让步接收 | 乙 | 李志祥 | 5990 | 5795 | 0 | 10170 | 0.1 | 760 | 、 | 7478米操450mm孔洞大小1.33平方毫米， 尾亮条印重 ，尾松花印 | 30210015 | 光亮卷 | 0.1-SPCC | 30110014 | 铬钝化卷 | 0.1-SPCC |  | 10 | MO001558 | MO001558-012 | GDH001 | 铬钝化模板 | 5990 | 2024-07-13 | 2024-07-13 | 3 | 2024-07-15 23:59:03 | 2024-07-16 01:00:42 | 江苏东方九天新能源材料有限公司 | 240370 | 5657 |  |  | 0.1 | 10480 | 760 | 1 | JG12240602462 |  | 1 | 7478米孔洞大小1.33操450 尾亮条印重 尾松花印 | 1
铬钝化 | 09001 | JG12240602422 | JG12240602422 | DG2 | 东方铬钝化950 | 合格 | 合格 | 乙 | 李志祥 | 5780 | 5759 | 0 | 10010 | 0.1 | 760 | 、 |  | 30210015 | 光亮卷 | 0.1-SPCC | 30110014 | 铬钝化卷 | 0.1-SPCC |  | 10 | MO001558 | MO001558-017 | GDH001 | 铬钝化模板 | 5780 | 2024-07-13 | 2024-07-13 | 3 | 2024-07-16 03:15:36 | 2024-07-16 03:16:03 | 江苏东方九天新能源材料有限公司 | 240382 | 5657 |  |  | 0.1 | 10070 | 760 | 1 | JG12240602422 |  | 1 | 乳化斑 色差 条印 | 1
铬钝化 | 09001 | JG122405512311 | JG122405512311 | DG2 | 东方铬钝化950 | 合格 | 让步接收 | 乙 | 李志祥 | 6770 | 6739 | 0 | 11780 | 0.1 | 760 | / | 8774-8777米操174-271mm9个孔洞0.17-0.79平方毫米，乳化斑，6000米内边部轻微凹印 | 30210015 | 光亮卷 | 0.1-SPCC | 30110014 | 铬钝化卷 | 0.1-SPCC |  | 10 | MO001574 | MO001574-003 | GDH001 | 铬钝化模板 | 6770 | 2024-07-14 | 2024-07-14 | 3 | 2024-07-15 22:42:25 | 2024-07-15 23:57:26 | 江苏东方九天新能源材料有限公司 | 241361 | 5657 |  |  | 0.1 | 11820 | 760 | 1 | JG122405512311 |  | 1 | 8774-8777米9个孔洞大小0.17-0.79操0.17-0.79操174-271 乳化斑 6000米内边部轻微凹印 | 1
铬钝化 | 09001 | JG122405512321 | JG12240551232 | DG2 | 东方铬钝化950 | 合格 | 合格 | 甲 | 夏亚军 | 3781 | 3781 | 0 | 6600 | 0.1 | 760 | / |  | 30210015 | 光亮卷 | 0.1-SPCC | 30110014 | 铬钝化卷 | 0.1-SPCC |  | 10 | MO001574 | MO001574-004-01 | GDH001 | 铬钝化模板 | 6140 | 2024-07-14 | 2024-07-14 | 3 | 2024-07-15 17:57:11 | 2024-07-15 17:59:41 | 江苏东方九天新能源材料有限公司 |  | 5660 |  | 1 | 0.1 | 6600 | 760 | 1 | JG122405512321 |  | 1 | S色差(色差 锈斑) | 1
铬钝化 | 09001 | JG122405512322 | JG12240551232 | DG2 | 东方铬钝化950 | 合格 | 让步接收 | 甲 | 夏亚军 | 2329 | 2329 | 0 | 4080 | 0.1 | 760 | / | 锈斑 | 30210015 | 光亮卷 | 0.1-SPCC | 30110014 | 铬钝化卷 | 0.1-SPCC |  | 10 | MO001574 | MO001574-004-02 | GDH001 | 铬钝化模板 | 6140 | 2024-07-14 | 2024-07-14 | 3 | 2024-07-15 17:57:11 | 2024-07-15 17:59:41 | 江苏东方九天新能源材料有限公司 |  | 5660 |  | 1 | 0.1 | 4080 | 760 | 1 | JG122405512322 |  | 1 | S色差(色差 锈斑) | 1
铬钝化 | 09001 | JG1224055118111 | JG122405511811 | DG2 | 东方铬钝化950 | 合格 | 合格 | 甲 | 夏亚军 | 2423 | 2423 | 0 | 4100 | 0.1 | 760 | / | S色差(色差 亮斑 碱液斑 白斑) | 30210015 | 光亮卷 | 0.1-SPCC | 30110014 | 铬钝化卷 | 0.1-SPCC |  | 10 | MO001574 | MO001574-006-01 | GDH001 | 铬钝化模板 | 6820 | 2024-07-14 | 2024-07-14 | 3 | 2024-07-15 15:53:00 | 2024-07-15 16:39:28 | 江苏东方九天新能源材料有限公司 |  | 5660 |  | 1 | 0.1 | 4100 | 760 | 1 | JG1224055118111 |  | 1 | S色差(色差 亮斑 碱液斑 白斑) | 1
铬钝化 | 09001 | JG1224055118112 | JG122405511811 | DG2 | 东方铬钝化950 | 合格 | 合格 | 甲 | 夏亚军 | 4373 | 4373 | 0 | 7400 | 0.1 | 760 | / | S色差(色差 碱液斑 亮斑 白斑) | 30210015 | 光亮卷 | 0.1-SPCC | 30110014 | 铬钝化卷 | 0.1-SPCC |  | 10 | MO001574 | MO001574-006-02 | GDH001 | 铬钝化模板 | 6820 | 2024-07-14 | 2024-07-14 | 3 | 2024-07-15 15:53:00 | 2024-07-15 16:39:28 | 江苏东方九天新能源材料有限公司 |  | 5660 |  | 1 | 0.1 | 7400 | 760 | 1 | JG1224055118112 |  | 1 | S色差(色差 碱液斑 亮斑 白斑) | 1
铬钝化 | 09001 | JG122405511821 | JG12240551182 | DG2 | 东方铬钝化950 | 合格 | 合格 | 甲 | 夏亚军 | 2813 | 2813 | 0 | 4770 | 0.1 | 760 | / | S色差(色差 振纹 碱液斑 3170米1个孔洞 横向362.6 大小1.41) | 30210015 | 光亮卷 | 0.1-SPCC | 30110014 | 铬钝化卷 | 0.1-SPCC |  | 10 | MO001574 | MO001574-007-01 | GDH001 | 铬钝化模板 | 5830 | 2024-07-14 | 2024-07-14 | 3 | 2024-07-15 12:08:55 | 2024-07-15 12:43:57 | 江苏东方九天新能源材料有限公司 |  | 5660 |  | 1 | 0.1 | 4770 | 760 | 1 | JG122405511821 |  | 1 | S色差(色差 振纹 碱液斑 3170米1个孔洞 横向362.6 大小1.41) | 1
铬钝化 | 09001 | JG122405511822 | JG12240551182 | DG2 | 东方铬钝化950 | 合格 | 合格 | 甲 | 夏亚军 | 2911 | 2911 | 0 | 4920 | 0.1 | 760 | / | S色差(色差 振纹 碱液斑 ) | 30210015 | 光亮卷 | 0.1-SPCC | 30110014 | 铬钝化卷 | 0.1-SPCC |  | 10 | MO001574 | MO001574-007-02 | GDH001 | 铬钝化模板 | 5830 | 2024-07-14 | 2024-07-14 | 3 | 2024-07-15 12:08:55 | 2024-07-15 12:43:57 | 江苏东方九天新能源材料有限公司 |  | 5660 |  | 1 | 0.1 | 4920 | 760 | 1 | JG122405511822 |  | 1 | S色差(色差 振纹 碱液斑 ) | 1
铬钝化 | 09001 | JG12240602712 | JG12240602712 | DG2 | 东方铬钝化950 | 合格 | 合格 | 甲 | 韩康 | 5210 | 5025 | 0 | 8780 | 0.1 | 760 | / |  | 30210015 | 光亮卷 | 0.1-SPCC | 30110014 | 铬钝化卷 | 0.1-SPCC |  | 10 | MO001574 | MO001574-008 | GDH001 | 铬钝化模板 | 5210 | 2024-07-14 | 2024-07-14 | 3 | 2024-07-15 22:08:03 | 2024-07-15 22:39:30 | 江苏东方九天新能源材料有限公司 | 241374 | 5660 |  |  | 0.1 | 9180 | 760 | 1 | JG12240602712 |  | 1 |  | 1
铬钝化 | 09001 | JG122406012521 | JG12240601252 | DG2 | 东方铬钝化950 | 合格 | 合格 | 甲 | 夏亚军 | 2377 | 2377 | 0 | 4130 | 0.1 | 760 | / | 色差 880米1个孔洞 横向506.8 大小2.48 碱液斑 | 30210015 | 光亮卷 | 0.1-SPCC | 30110014 | 铬钝化卷 | 0.1-SPCC |  | 10 | MO001574 | MO001574-009-01 | GDH001 | 铬钝化模板 | 6610 | 2024-07-14 | 2024-07-14 | 3 | 2024-07-15 10:51:00 | 2024-07-15 11:29:52 | 江苏东方九天新能源材料有限公司 |  | 5660 |  | 1 | 0.1 | 4130 | 760 | 1 | JG122406012521 |  | 1 | S色差(色差亮斑880米1个孔洞 横向506.8 大小2.48 碱液斑) | 1
铬钝化 | 09001 | JG122406012522 | JG12240601252 | DG2 | 东方铬钝化950 | 合格 | 合格 | 甲 | 夏亚军 | 4199 | 4199 | 0 | 7340 | 0.1 | 760 | / | S色差(色差 亮斑) | 30210015 | 光亮卷 | 0.1-SPCC | 30110014 | 铬钝化卷 | 0.1-SPCC |  | 10 | MO001574 | MO001574-009-02 | GDH001 | 铬钝化模板 | 6610 | 2024-07-14 | 2024-07-14 | 3 | 2024-07-15 10:51:00 | 2024-07-15 11:29:52 | 江苏东方九天新能源材料有限公司 |  | 5660 |  | 1 | 0.1 | 7340 | 760 | 1 | JG122406012522 |  | 1 | S色差(色差 亮斑) | 1
铬钝化 | 09001 | JG122406012821 | JG12240601282 | DG2 | 东方铬钝化950 | 合格 | 合格 | 甲 | 韩康 | 1941 | 1941 | 0 | 3400 | 0.1 | 760 | / |  | 30210015 | 光亮卷 | 0.1-SPCC | 30110014 | 铬钝化卷 | 0.1-SPCC |  | 10 | MO001574 | MO001574-010-01 | GDH001 | 铬钝化模板 | 5870 | 2024-07-14 | 2024-07-14 | 3 | 2024-07-15 19:45:32 | 2024-07-15 19:47:46 | 江苏东方九天新能源材料有限公司 |  | 5660 |  | 1 | 0.1 | 3400 | 760 | 1 | JG122406012821 |  | 1 |  | 1
铬钝化 | 09001 | JG122406012822 | JG12240601282 | DG2 | 东方铬钝化950 | 合格 | 让步接收 | 甲 | 韩康 | 2967 | 2967 | 0 | 5200 | 0.1 | 760 | / | 松花印 碎边 | 30210015 | 光亮卷 | 0.1-SPCC | 30110014 | 铬钝化卷 | 0.1-SPCC |  | 10 | MO001574 | MO001574-010-02 | GDH001 | 铬钝化模板 | 5870 | 2024-07-14 | 2024-07-14 | 3 | 2024-07-15 19:45:32 | 2024-07-15 19:47:46 | 江苏东方九天新能源材料有限公司 |  | 5660 |  | 1 | 0.1 | 5200 | 760 | 1 | JG122406012822 |  | 1 | S色差(色差 松花印 碎边) | 1
铬钝化 | 09001 | JG1224055128211 | JG122405512821 | DG2 | 东方铬钝化950 | 合格 | 合格 | 乙 | 李志祥 | 2529 | 2529 | 0 | 4350 | 0.1 | 760 | / |  | 30210015 | 光亮卷 | 0.1-SPCC | 30110014 | 铬钝化卷 | 0.1-SPCC |  | 10 | MO001574 | MO001574-019-01 | GDH001 | 铬钝化模板 | 7610 | 2024-07-14 | 2024-07-14 | 3 | 2024-07-16 05:54:41 | 2024-07-16 05:55:40 | 江苏东方九天新能源材料有限公司 |  | 5657 |  | 1 | 0.1 | 4350 | 760 | 1 | JG1224055128211 |  | 1 | 乳化斑 色差 条印
铬钝化 | 09001 | JG1224055128212 | JG122405512821 | DG2 | 东方铬钝化950 | 合格 | 合格 | 乙 | 李志祥 | 2529 | 2529 | 0 | 4350 | 0.1 | 760 | / |  | 30210015 | 光亮卷 | 0.1-SPCC | 30110014 | 铬钝化卷 | 0.1-SPCC |  | 10 | MO001574 | MO001574-019-02 | GDH001 | 铬钝化模板 | 7610 | 2024-07-14 | 2024-07-14 | 3 | 2024-07-16 05:54:41 | 2024-07-16 05:55:40 | 江苏东方九天新能源材料有限公司 |  | 5657 |  | 1 | 0.1 | 4350 | 760 | 1 | JG1224055128212 |  | 1 | 乳化斑 色差 条印
铬钝化 | 09001 | JG1224055128213 | JG122405512821 | DG2 | 东方铬钝化950 | 合格 | 合格 | 乙 | 李志祥 | 2443 | 2443 | 0 | 4220 | 0.1 | 760 | / |  | 30210015 | 光亮卷 | 0.1-SPCC | 30110014 | 铬钝化卷 | 0.1-SPCC |  | 10 | MO001574 | MO001574-019-03 | GDH001 | 铬钝化模板 | 7610 | 2024-07-14 | 2024-07-14 | 3 | 2024-07-16 05:54:41 | 2024-07-16 05:55:40 | 江苏东方九天新能源材料有限公司 |  | 5657 |  | 1 | 0.1 | 4220 | 760 | 1 | JG1224055128213 |  | 1 | 乳化斑 色差 条印
铬钝化 | 09001 | JG12240602331 | JG12240602331 | DG2 | 东方铬钝化950 | 合格 | 合格 | 乙 | 李志祥 | 3670 | 3557 | 0 | 6170 | 0.1 | 760 | / |  | 30210015 | 光亮卷 | 0.1-SPCC | 30110014 | 铬钝化卷 | 0.1-SPCC |  | 10 | MO001574 | MO001574-020 | GDH001 | 铬钝化模板 | 3670 | 2024-07-14 | 2024-07-14 | 3 | 2024-07-16 07:18:36 | 2024-07-16 08:00:46 | 江苏东方九天新能源材料有限公司 | 241386 | 5657 |  |  | 0.1 | 6360 | 760 | 1 | JG12240602331 |  | 1 | 696米孔洞大小0.18操303 乳化斑 色差 辊印 爆辊印 | 0
铬钝化 | 09001 | JG12240602342 | JG12240602342 | DG2 | 东方铬钝化950 | 待判定 | 待判定 | 乙 | 李志祥 | 5840 | 5819 | 0 | 10170 | 0.1 | 760 | / | 7544米操273mm孔洞大小0.35平方毫米，9529米操37mm孔洞大小0.27平方毫米， 辊印，乳化斑，抗拉低298 | 30210015 | 光亮卷 | 0.1-SPCC | 30110014 | 铬钝化卷 | 0.1-SPCC |  | 10 | MO001574 | MO001574-023 | GDH001 | 铬钝化模板 | 5840 | 2024-07-14 | 2024-07-14 | 3 | 2024-07-16 01:01:25 | 2024-07-16 02:07:06 | 江苏东方九天新能源材料有限公司 | 241389 | 5657 |  |  | 0.1 | 10180 | 760 | 1 | JG12240602342 |  | 1 | 7544米孔洞大小0.35操273 9529米孔洞大小0.27操37 辊印 乳化斑 | 1
铬钝化 | 09001 | JG12240601441 | JG12240601441 | DG2 | 东方铬钝化950 | 合格 | 合格 | 乙 | 李志祥 | 7430 | 7419 | 0 | 12790 | 0.1 | 760 | / |  | 30210015 | 光亮卷 | 0.1-SPCC | 30110014 | 铬钝化卷 | 0.1-SPCC |  | 10 | MO001574 | MO001574-024 | GDH001 | 铬钝化模板 | 7430 | 2024-07-14 | 2024-07-14 | 3 | 2024-07-16 07:16:37 | 2024-07-16 07:17:10 | 江苏东方九天新能源材料有限公司 | 241391 | 5657 |  |  | 0.1 | 12830 | 760 | 1 | JG12240601441 |  | 1 | 乳化斑 色差 条印 5573米孔洞大小0.36操445 | 0
铬钝化 | 09001 | JG12240502392 | JG12240502392 | DG2 | 东方铬钝化950 | 合格 | 合格 | 乙 | 李志祥 | 9150 |  | 0 |  | 0.125 | 760 | / |  | 30210004 | 光亮卷 | 0.125-SPCC | 30110004 | 铬钝化卷 | 0.125-SPCC |  | 10 | MO001575 | MO001575-003 | GDH001 | 铬钝化模板 | 9150 | 2024-07-14 | 2024-07-14 | 3 | 2024-07-15 07:50:37 | 2024-07-15 09:21:04 | 江苏东方九天新能源材料有限公司 | 241425 | 5657 |  |  | 0.125 | 13370 | 760 | 2 | JG12240502392 |  | 1 |  | 0
铬钝化 | 09001 | JG1224050239211 | JG12240502392 | DG2 | 东方铬钝化950 | 合格 | 合格 | 乙 | 李志祥 | 4600 | 4600 | 0 | 6680 | 0.125 | 760 | / |  | 30210004 | 光亮卷 | 0.125-SPCC | 30110004 | 铬钝化卷 | 0.125-SPCC |  | 10 | MO001575 | MO001575-003-01 | GDH001 | 铬钝化模板 | 9150 | 2024-07-14 | 2024-07-14 | 3 | 2024-07-15 07:50:37 | 2024-07-15 16:54:39 | 江苏东方九天新能源材料有限公司 |  | 5657 |  | 1 | 0.125 | 6680 | 760 | 1 | JG1224050239211 |  | 1 |  | 1
铬钝化 | 09001 | JG1224050239212 | JG12240502392 | DG2 | 东方铬钝化950 | 合格 | 合格 | 乙 | 李志祥 | 4525 | 4525 | 0 | 6580 | 0.125 | 760 | / |  | 30210004 | 光亮卷 | 0.125-SPCC | 30110004 | 铬钝化卷 | 0.125-SPCC |  | 10 | MO001575 | MO001575-003-02 | GDH001 | 铬钝化模板 | 9150 | 2024-07-14 | 2024-07-14 | 3 | 2024-07-15 07:50:37 | 2024-07-15 16:54:39 | 江苏东方九天新能源材料有限公司 |  | 5657 |  | 1 | 0.125 | 6580 | 760 | 1 | JG1224050239212 |  | 1 |  | 1
铬钝化 | 09001 | JG1224060367 | JG1224060367 | DG1 | 东方铬钝化750 | 合格 | 让步接收 | 甲 | 孙锋 | 6550 | 6545 | 0 | 9360 | 0.15 | 610 | 镀铬量80-100 | 白斑，辊印，条印， 白条印，色差，振纹 | 30210011 | 光亮卷 | 0.15-SPCC | 30110011 | 铬钝化卷 | 0.15-SPCC |  | 10 | MO001594 | MO001594-001 | GDH001 | 铬钝化模板 | 6550 | 2024-07-14 | 2024-07-14 | 3 | 2024-07-15 17:13:45 | 2024-07-15 18:08:58 | 江苏东方九天新能源材料有限公司 | 242037 | 5658 |  |  | 0.15 | 9330 | 610 | 1 | JG1224060367 |  | 1 | 白斑 辊印 条印 白条印，色差，振纹 | 1
铬钝化 | 09001 | JG1224070014 | JG1224070014 | DG1 | 东方铬钝化750 | 合格 | 让步接收 | 甲 | 周建锋 | 5322 | 5307 | 0 | 7170 | 0.15 | 610 | 镀铬量80-100 | 白斑， 辊印， 条印， 白条印，色差，振纹，尾部公差高0.163mm | 30210011 | 光亮卷 | 0.15-SPCC | 30110011 | 铬钝化卷 | 0.15-SPCC |  | 10 | MO001594 | MO001594-002 | GDH001 | 铬钝化模板 | 5322 | 2024-07-14 | 2024-07-14 | 3 | 2024-07-15 20:08:43 | 2024-07-15 21:04:02 | 江苏东方九天新能源材料有限公司 | 242038 | 5658 |  |  | 0.15 | 7170 | 610 | 1 | JG1224070014 |  | 1 | 白斑 辊印 条印 白条印，色差，振纹 | 1
铬钝化 | 09001 | JG1224070044 | JG1224070044 | DG1 | 东方铬钝化750 | 合格 | 合格 | 甲 | 周建锋 | 7030 | 7035 | 0 | 9570 | 0.15 | 610 | 镀铬量80-100 |  | 30210011 | 光亮卷 | 0.15-SPCC | 30110011 | 铬钝化卷 | 0.15-SPCC |  | 10 | MO001594 | MO001594-003 | GDH001 | 铬钝化模板 | 7030 | 2024-07-14 | 2024-07-14 | 3 | 2024-07-15 15:14:01 | 2024-07-15 16:15:23 | 江苏东方九天新能源材料有限公司 | 242039 | 5658 |  |  | 0.15 | 9540 | 610 | 1 | JG1224070044 |  | 1 | 白斑 辊印 条印 白条印，来料板面亮条印 | 1
铬钝化 | 09001 | JG1224070035 | JG1224070035 | DG1 | 东方铬钝化750 | 待判定 | 待判定 | 甲 | 周建锋 | 7060 | 7071 | 0 | 9640 | 0.15 | 610 | 镀铬量80-100 | 厚薄公差0.163mm | 30210011 | 光亮卷 | 0.15-SPCC | 30110011 | 铬钝化卷 | 0.15-SPCC |  | 10 | MO001594 | MO001594-004 | GDH001 | 铬钝化模板 | 7060 | 2024-07-14 | 2024-07-14 | 3 | 2024-07-15 10:09:26 | 2024-07-15 11:08:37 | 江苏东方九天新能源材料有限公司 | 242040 | 5658 |  |  | 0.15 | 9600 | 610 | 1 | JG1224070035 |  | 1 | 白斑 辊印 条印 白条印 亮斑，振纹， | 1
铬钝化 | 09001 | JG1224070032 | JG1224070032 | DG1 | 东方铬钝化750 | 合格 | 让步接收 | 甲 | 孙锋 | 7080 | 7097 | 0 | 9670 | 0.15 | 610 | 镀铬量80-100 | 白斑，辊印 ，条印，白条印，尾部公差高0.161mm | 30210011 | 光亮卷 | 0.15-SPCC | 30110011 | 铬钝化卷 | 0.15-SPCC |  | 10 | MO001594 | MO001594-006 | GDH001 | 铬钝化模板 | 7080 | 2024-07-14 | 2024-07-14 | 3 | 2024-07-15 16:15:49 | 2024-07-15 17:12:57 | 江苏东方九天新能源材料有限公司 | 242042 | 5658 |  |  | 0.15 | 0 | 610 | 1 | JG1224070032 |  | 1 | 白斑 辊印 条印 白条印 | 1
铬钝化 | 09001 | JG1224070002 | JG1224070002 | DG1 | 东方铬钝化750 | 合格 | 让步接收 | 乙 | 李澍 | 5300 | 5297 | 0 | 7180 | 0.15 | 610 | 镀铬量80-100 | 白斑 辊印 色差 条印 | 30210011 | 光亮卷 | 0.15-SPCC | 30110011 | 铬钝化卷 | 0.15-SPCC |  | 10 | MO001594 | MO001594-008 | GDH001 | 铬钝化模板 | 5300 | 2024-07-14 | 2024-07-14 | 3 | 2024-07-15 21:48:21 | 2024-07-15 23:31:15 | 江苏东方九天新能源材料有限公司 | 242044 | 5656 |  |  | 0.15 | 0 | 610 | 1 | JG1224070002 |  | 1 | 白斑 辊印 色差 条印 | 1
铬钝化 | 09001 | JG1224060294 | JG1224060294 | DG1 | 东方铬钝化750 | 合格 | 让步接收 | 乙 | 李澍 | 5340 | 5337 | 0 | 7250 | 0.15 | 610 | 镀铬量80-100 | 白斑 辊印 色差 条印 | 30210011 | 光亮卷 | 0.15-SPCC | 30110011 | 铬钝化卷 | 0.15-SPCC |  | 10 | MO001594 | MO001594-009 | GDH001 | 铬钝化模板 | 5340 | 2024-07-14 | 2024-07-14 | 3 | 2024-07-15 23:31:55 | 2024-07-15 23:32:22 | 江苏东方九天新能源材料有限公司 | 242045 | 5656 |  |  | 0.15 | 0 | 610 | 1 | JG1224060294 |  | 1 | 白斑 辊印 色差 条印 | 1
铬钝化 | 09001 | JG1224060316 | JG1224060316 | DG1 | 东方铬钝化750 | 合格 | 合格 | 甲 | 周建锋 | 6230 | 6217 | 0 | 13300 | 0.1 | 610 | / |  | 30210015 | 光亮卷 | 0.1-SPCC | 30110014 | 铬钝化卷 | 0.1-SPCC |  | 10 | MO001600 | MO001600-001 | GDH001 | 铬钝化模板 | 6230 | 2024-07-15 | 2024-07-15 | 3 | 2024-07-15 12:33:17 | 2024-07-15 13:52:49 | 江苏东方九天新能源材料有限公司 | 242046 | 5658 |  |  | 0.1 | 0 | 610 | 1 | JG1224060316 |  | 1 | 白斑 辊印 条印 白条印，色差 | 1
铬钝化 | 09001 | JG1224070096 | JG1224070096 | DG1 | 东方铬钝化750 | 合格 | 合格 | 甲 | 孙锋 | 6240 | 6239 | 0 | 13460 | 0.1 | 610 | / | 13280-13370米横向232-585mm处13个孔洞，大小0.23-1.02 | 30210015 | 光亮卷 | 0.1-SPCC | 30110014 | 铬钝化卷 | 0.1-SPCC |  | 10 | MO001600 | MO001600-002 | GDH001 | 铬钝化模板 | 6240 | 2024-07-15 | 2024-07-15 | 3 | 2024-07-15 13:53:09 | 2024-07-15 15:13:35 | 江苏东方九天新能源材料有限公司 | 242047 | 5658 |  |  | 0.1 | 0 | 610 | 1 | JG1224070096 |  | 1 | 白斑 辊印 条印 白条印，来料操边色差，13280-13370米横向232-585,mm处13个孔洞，大小0.23-1.02 | 1
铬钝化 | 09001 | JG1224070075 | JG1224070075 | DG1 | 东方铬钝化750 | 合格 | 合格 | 甲 | 孙锋 | 6258 | 6259 | 0 | 13560 | 0.1 | 610 | / | 传边规律性亮斑 | 30210015 | 光亮卷 | 0.1-SPCC | 30110014 | 铬钝化卷 | 0.1-SPCC |  | 10 | MO001600 | MO001600-003 | GDH001 | 铬钝化模板 | 6258 | 2024-07-15 | 2024-07-15 | 3 | 2024-07-15 11:09:01 | 2024-07-15 12:32:58 | 江苏东方九天新能源材料有限公司 | 242048 | 5658 |  |  | 0.1 | 0 | 610 | 1 | JG1224070075 |  | 1 | 白斑 辊印 条印 白条印 传边规律性亮斑，色差 | 1
铬钝化 | 09001 | JG12240551612 | JG12240551612 | DG2 | 东方铬钝化950 | 合格 | 合格 | 甲 | 夏亚军 | 5880 | 5855 | 0 | 10140 | 0.1 | 760 | / |  | 30210015 | 光亮卷 | 0.1-SPCC | 30110014 | 铬钝化卷 | 0.1-SPCC |  | 10 | MO001613 | MO001613-002 | GDH001 | 铬钝化模板 | 5880 | 2024-07-15 | 2024-07-15 | 3 | 2024-07-15 13:23:29 | 2024-07-15 13:23:58 | 江苏东方九天新能源材料有限公司 | 242456 | 5660 |  |  | 0.1 | 10160 | 760 | 1 | JG12240551612 |  | 1 |  | 1
铬钝化 | 09001 | JG12240551611 | JG12240551611 | DG2 | 东方铬钝化950 | 合格 | 合格 | 甲 | 夏亚军 | 5810 | 5771 | 0 | 9970 | 0.1 | 760 | / |  | 30210015 | 光亮卷 | 0.1-SPCC | 30110014 | 铬钝化卷 | 0.1-SPCC |  | 10 | MO001613 | MO001613-003 | GDH001 | 铬钝化模板 | 5810 | 2024-07-15 | 2024-07-15 | 3 | 2024-07-15 13:24:29 | 2024-07-15 13:25:46 | 江苏东方九天新能源材料有限公司 | 242457 | 5660 |  |  | 0.1 | 10020 | 760 | 1 | JG12240551611 |  | 1 | S色差(色差 花辊印 碱液斑) | 1
铬钝化 | 09001 | JG12240513211 | JG12240513211 | DG2 | 东方铬钝化950 | 合格 | 合格 | 甲 | 夏亚军 | 5750 | 5727 | 0 | 9990 | 0.1 | 760 | / |  | 30210015 | 光亮卷 | 0.1-SPCC | 30110014 | 铬钝化卷 | 0.1-SPCC |  | 10 | MO001613 | MO001613-004 | GDH001 | 铬钝化模板 | 5750 | 2024-07-15 | 2024-07-15 | 3 | 2024-07-15 13:26:09 | 2024-07-15 13:26:44 | 江苏东方九天新能源材料有限公司 | 242458 | 5660 |  |  | 0.1 | 10000 | 760 | 1 | JG12240513211 |  | 1 | S色差(色差 碱液斑) | 1
铬钝化 | 09001 | JG12240550512 | JG12240550512 | DG2 | 东方铬钝化950 | 合格 | 合格 | 甲 | 夏亚军 | 5500 | 5491 | 0 | 9370 | 0.1 | 760 | / |  | 30210015 | 光亮卷 | 0.1-SPCC | 30110014 | 铬钝化卷 | 0.1-SPCC |  | 10 | MO001613 | MO001613-005 | GDH001 | 铬钝化模板 | 5500 | 2024-07-15 | 2024-07-15 | 3 | 2024-07-15 13:27:21 | 2024-07-15 13:27:50 | 江苏东方九天新能源材料有限公司 | 242459 | 5660 |  |  | 0.1 | 9430 | 760 | 1 | JG12240550512 |  | 1 | S色差(色差 碱液斑) | 1
铬钝化 | 09001 | JG1224070043 | JG1224070043 | DG1 | 东方铬钝化750 | 合格 | 让步接收 | 甲 | 孙锋 | 7054 | 7055 | 0 | 9640 | 0.15 | 610 | 镀铬80-100 | 白斑，辊印，条印，白条印，色差，振纹，9250/9255米横向19mm各1个孔洞0.11/0.11平方毫米 | 30210011 | 光亮卷 | 0.15-SPCC | 30110011 | 铬钝化卷 | 0.15-SPCC |  | 10 | MO001639 | MO001639-001 | GDH001 | 铬钝化模板 | 7054 | 2024-07-15 | 2024-07-15 | 3 | 2024-07-15 19:09:40 | 2024-07-15 20:08:22 | 江苏东方九天新能源材料有限公司 | 243451 | 5658 |  |  | 0.15 | 9570 | 610 | 1 | JG1224070043 |  | 1 | 白斑 辊印 条印 白条印，色差，振纹，9250/9255米横向19/19，大小0.11/0.11 | 1
铬钝化 | 09001 | JG1224070047 | JG1224070047 | DG1 | 东方铬钝化750 | 合格 | 合格 | 乙 | 李澍 | 7008 | 6991 | 0 | 9470 | 0.15 | 610 | 镀铬80-100 | 9180-9300米5处孔洞操9-20大小0.11-0.17平方毫米 | 30210011 | 光亮卷 | 0.15-SPCC | 30110011 | 铬钝化卷 | 0.15-SPCC |  | 10 | MO001639 | MO001639-002 | GDH001 | 铬钝化模板 | 7008 | 2024-07-15 | 2024-07-15 | 3 | 2024-07-16 04:24:41 | 2024-07-16 06:58:11 | 江苏东方九天新能源材料有限公司 | 243452 | 5656 |  |  | 0.15 | 9450 | 610 | 1 | JG1224070047 |  | 1 | 白斑 辊印 色差 条印 横辊印 9180-9300米5处孔洞操9-20大小0.11-0.17 | 1
铬钝化 | 09001 | JG1224070060 | JG1224070060 | DG1 | 东方铬钝化750 | 合格 | 让步接收 | 乙 | 李澍 | 7100 | 7063 | 0 | 9630 | 0.15 | 610 | 镀铬80-100 | 白斑 辊印 色差 条印 | 30210011 | 光亮卷 | 0.15-SPCC | 30110011 | 铬钝化卷 | 0.15-SPCC |  | 10 | MO001639 | MO001639-004 | GDH001 | 铬钝化模板 | 7100 | 2024-07-15 | 2024-07-15 | 3 | 2024-07-15 23:32:35 | 2024-07-16 02:56:26 | 江苏东方九天新能源材料有限公司 | 243454 | 5656 |  |  | 0.15 | 0 | 610 | 1 | JG1224070060 |  | 1 | 白斑 辊印 色差 条印 | 1
铬钝化 | 09001 | JG1224070036 | JG1224070036 | DG1 | 东方铬钝化750 | 合格 | 让步接收 | 乙 | 李澍 | 7068 | 7037 | 0 | 9670 | 0.15 | 610 | 镀铬80-100 | 白斑 辊印 色差 条印 9250-9350米操12-39mm3处孔洞大小0.11平方毫米 | 30210011 | 光亮卷 | 0.15-SPCC | 30110011 | 铬钝化卷 | 0.15-SPCC |  | 10 | MO001639 | MO001639-007 | GDH001 | 铬钝化模板 | 7068 | 2024-07-15 | 2024-07-15 | 3 | 2024-07-16 02:58:36 | 2024-07-16 04:24:20 | 江苏东方九天新能源材料有限公司 | 243457 | 5656 |  |  | 0.15 | 0 | 610 | 1 | JG1224070036 |  | 1 | 白斑 辊印 色差 条印 9250-9350米3处孔洞操12-39大小0.11 | 1
铬钝化 | 09001 | JG1224070100 | JG1224070100 | DG1 | 东方铬钝化750 | 合格 | 让步接收 | 乙 | 李澍 | 6924 | 6923 | 0 | 9570 | 0.15 | 610 | 镀铬80-100 | 白斑 辊印 色差 条印 | 30210011 | 光亮卷 | 0.15-SPCC | 30110011 | 铬钝化卷 | 0.15-SPCC |  | 10 | MO001639 | MO001639-008 | GDH001 | 铬钝化模板 | 6924 | 2024-07-15 | 2024-07-15 | 3 | 2024-07-16 02:57:32 | 2024-07-16 02:58:21 | 江苏东方九天新能源材料有限公司 | 243458 | 5656 |  |  | 0.15 | 0 | 610 | 1 | JG1224070100 |  | 1 | 白斑 辊印 色差 条印 | 1
铬钝化 | 09001 | JG1224070063 | JG1224070063 | DG1 | 东方铬钝化750 | 合格 | 合格 | 乙 | 李澍 | 7002 | 7017 | 0 | 9590 | 0.15 | 610 | 镀铬80-100 |  | 30210011 | 光亮卷 | 0.15-SPCC | 30110011 | 铬钝化卷 | 0.15-SPCC |  | 10 | MO001639 | MO001639-011 | GDH001 | 铬钝化模板 | 7002 | 2024-07-15 | 2024-07-15 | 3 | 2024-07-16 07:00:39 | 2024-07-16 08:09:47 | 江苏东方九天新能源材料有限公司 | 243461 | 5656 |  |  | 0.15 | 0 | 610 | 1 | JG1224070063 |  | 1 | 白斑 辊印 色差 条印亮斑 | 1