## sheet1
工序名称 | 工序编码 | 新卷号 | 批号 | 机组编码 | 机组名称 | 工序状态 | 检验结果 | 班组 | 参与人 | 来料重量 | 出料重量 | 成品率 | 出料长度 | 出料厚度 | 出料宽度 | 工序要求 | 备注 | 来料编码 | 来料名称 | 来料规格 | 产品编码 | 产品名称 | 产品规格 | 膜名称 | 排序 | 主计划号 | 子计划号 | 工序流程编码 | 工序流程名称 | 工单需求 | 计划开始时间 | 计划结束时间 | 工单状态 | 实际开始时间 | 实际结束时间 | 组织名称 | 卷号ID | 操作工人 | 报工人 | 检验 | 来料厚度 | 来料长度 | 来料宽度 | 是否分卷 | 原卷号 | 工单要求 | 是否成品 | 不良现象 | 入库审核
铬钝化 | 09001 | JG12240551642 | JG12240551642 | DG2 | 东方铬钝化950 | 合格 | 合格 | 甲 | 夏亚军 | 6110 | 6079 | 0 | 10660 | 0.1 | 760 | 、 | S色差(色差 碱液斑 400米1个孔洞 横向290.1 大小2.39) | 30210015 | 光亮卷 | 0.1-SPCC | 30110014 | 铬钝化卷 | 0.1-SPCC |  | 10 | MO001558 | MO001558-006 | GDH001 | 铬钝化模板 | 6110 | 2024-07-13 | 2024-07-13 | 3 | 2024-07-16 13:39:58 | 2024-07-16 13:41:53 | 江苏东方九天新能源材料有限公司 | 240342 | 5660 |  |  | 0.1 | 10660 | 760 | 1 | JG12240551642 |  | 1 | S色差(色差 碱液斑 400米1个孔洞 横向290.1 大小2.39) | 1
铬钝化 | 09001 | JG12240601322 | JG12240601322 | DG2 | 东方铬钝化950 | 合格 | 合格 | 甲 | 夏亚军 | 5890 | 5793 | 0 | 10100 | 0.1 | 760 | 、 | S色差(色差 条印 碱液斑 1220米1个孔洞 横向26.9 大小4.95平方毫米） | 30210015 | 光亮卷 | 0.1-SPCC | 30110014 | 铬钝化卷 | 0.1-SPCC |  | 10 | MO001558 | MO001558-007 | GDH001 | 铬钝化模板 | 5890 | 2024-07-13 | 2024-07-13 | 3 | 2024-07-16 15:13:40 | 2024-07-16 15:15:28 | 江苏东方九天新能源材料有限公司 | 240343 | 5660 |  |  | 0.1 | 10250 | 760 | 1 | JG12240601322 |  | 1 | S色差(色差 条印 碱液斑 1220米1个孔洞 横向26.9 大小4.95) | 1
铬钝化 | 09001 | JG122405516411 | JG12240551641 | DG2 | 东方铬钝化950 | 合格 | 让步接收 | 甲 | 夏亚军 | 2349 | 2349 | 0 | 4100 | 0.1 | 760 | 、 | 色差，条印，1000/2450/3830米横向分别280.2/267.1/226.9mm各1个孔洞0.18/2.9/0.44平方毫米 | 30210015 | 光亮卷 | 0.1-SPCC | 30110014 | 铬钝化卷 | 0.1-SPCC |  | 10 | MO001558 | MO001558-008-01 | GDH001 | 铬钝化模板 | 6040 | 2024-07-13 | 2024-07-13 | 3 | 2024-07-16 18:54:32 | 2024-07-16 18:58:58 | 江苏东方九天新能源材料有限公司 |  | 5660 |  | 1 | 0.1 | 4100 | 760 | 1 | JG122405516411 |  | 1 | S色差(色差 条印 1000 2450 3830米各1个孔洞 横向分别280.2 267.1 226.9 大小0.18 2.9 0.44) | 1
铬钝化 | 09001 | JG122405516412 | JG12240551641 | DG2 | 东方铬钝化950 | 合格 | 让步接收 | 甲 | 夏亚军 | 3529 | 3529 | 0 | 6160 | 0.1 | 760 | 、 | 色差，条印，碱液斑，4570米横向363.4mm孔洞2.1平方毫米 | 30210015 | 光亮卷 | 0.1-SPCC | 30110014 | 铬钝化卷 | 0.1-SPCC |  | 10 | MO001558 | MO001558-008-02 | GDH001 | 铬钝化模板 | 6040 | 2024-07-13 | 2024-07-13 | 3 | 2024-07-16 18:54:32 | 2024-07-16 18:58:58 | 江苏东方九天新能源材料有限公司 |  | 5660 |  | 1 | 0.1 | 6160 | 760 | 1 | JG122405516412 |  | 1 | S色差(色差 条印 碱液斑4570米1个孔洞 横向363.4 大小2.1) | 1
铬钝化 | 09001 | JG12240602461 | JG12240602461 | DG2 | 东方铬钝化950 | 合格 | 让步接收 | 甲 | 夏亚军 | 7210 | 7171 | 0 | 12560 | 0.1 | 760 | 、 | 色差 条印 碱液斑 白斑 | 30210015 | 光亮卷 | 0.1-SPCC | 30110014 | 铬钝化卷 | 0.1-SPCC |  | 10 | MO001558 | MO001558-009 | GDH001 | 铬钝化模板 | 7210 | 2024-07-13 | 2024-07-13 | 3 | 2024-07-16 19:42:30 | 2024-07-16 20:14:09 | 江苏东方九天新能源材料有限公司 | 240353 | 5660 |  |  | 0.1 | 12600 | 760 | 1 | JG12240602461 |  | 1 | S色差(色差 条印 碱液斑 白斑 ) | 1
铬钝化 | 09001 | JG122406012911 | JG12240601291 | DG2 | 东方铬钝化950 | 合格 | 合格 | 乙 | 李志祥 | 2489 | 2489 | 0 | 4350 | 0.1 | 760 | 、 |  | 30210015 | 光亮卷 | 0.1-SPCC | 30110014 | 铬钝化卷 | 0.1-SPCC |  | 10 | MO001558 | MO001558-010-01 | GDH001 | 铬钝化模板 | 7480 | 2024-07-13 | 2024-07-13 | 3 | 2024-07-17 05:44:51 | 2024-07-17 07:13:17 | 江苏东方九天新能源材料有限公司 |  | 5657 |  | 1 | 0.1 | 4350 | 760 | 1 | JG122406012911 |  | 1 | 乳化斑 色差
铬钝化 | 09001 | JG122406012912 | JG12240601291 | DG2 | 东方铬钝化950 | 合格 | 合格 | 乙 | 李志祥 | 2489 | 2489 | 0 | 4350 | 0.1 | 760 | 、 |  | 30210015 | 光亮卷 | 0.1-SPCC | 30110014 | 铬钝化卷 | 0.1-SPCC |  | 10 | MO001558 | MO001558-010-02 | GDH001 | 铬钝化模板 | 7480 | 2024-07-13 | 2024-07-13 | 3 | 2024-07-17 05:44:51 | 2024-07-17 07:13:17 | 江苏东方九天新能源材料有限公司 |  | 5657 |  | 1 | 0.1 | 4350 | 760 | 1 | JG122406012912 |  | 1 | 乳化斑 色差
铬钝化 | 09001 | JG122406012913 | JG12240601291 | DG2 | 东方铬钝化950 | 合格 | 合格 | 乙 | 李志祥 | 2481 | 2481 | 0 | 4340 | 0.1 | 760 | 、 |  | 30210015 | 光亮卷 | 0.1-SPCC | 30110014 | 铬钝化卷 | 0.1-SPCC |  | 10 | MO001558 | MO001558-010-03 | GDH001 | 铬钝化模板 | 7480 | 2024-07-13 | 2024-07-13 | 3 | 2024-07-17 05:44:51 | 2024-07-17 07:13:17 | 江苏东方九天新能源材料有限公司 |  | 5657 |  | 1 | 0.1 | 4340 | 760 | 1 | JG122406012913 |  | 1 | 乳化斑 色差
铬钝化 | 09001 | JG122406012811 | JG12240601281 | DG2 | 东方铬钝化950 | 合格 | 让步接收 | 乙 | 李志祥 | 2457 | 2457 | 0 | 4300 | 0.1 | 760 | 、 | 乳化斑重 2760米顶伤 | 30210015 | 光亮卷 | 0.1-SPCC | 30110014 | 铬钝化卷 | 0.1-SPCC |  | 10 | MO001558 | MO001558-011-01 | GDH001 | 铬钝化模板 | 7360 | 2024-07-13 | 2024-07-13 | 3 | 2024-07-16 23:01:11 | 2024-07-16 23:02:22 | 江苏东方九天新能源材料有限公司 |  | 5657 |  | 1 | 0.1 | 4300 | 760 | 1 | JG122406012811 |  | 1 | 乳化斑重 2760米顶伤 | 1
铬钝化 | 09001 | JG122406012812 | JG12240601281 | DG2 | 东方铬钝化950 | 合格 | 让步接收 | 乙 | 李志祥 | 2455 | 2455 | 0 | 4300 | 0.1 | 760 | 、 | 乳化斑重 | 30210015 | 光亮卷 | 0.1-SPCC | 30110014 | 铬钝化卷 | 0.1-SPCC |  | 10 | MO001558 | MO001558-011-02 | GDH001 | 铬钝化模板 | 7360 | 2024-07-13 | 2024-07-13 | 3 | 2024-07-16 23:01:11 | 2024-07-16 23:02:22 | 江苏东方九天新能源材料有限公司 |  | 5657 |  | 1 | 0.1 | 4300 | 760 | 1 | JG122406012812 |  | 1 | 乳化斑重 | 1
铬钝化 | 09001 | JG122406012813 | JG12240601281 | DG2 | 东方铬钝化950 | 合格 | 让步接收 | 乙 | 李志祥 | 2429 | 2429 | 0 | 4260 | 0.1 | 760 | 、 | 乳化斑重 | 30210015 | 光亮卷 | 0.1-SPCC | 30110014 | 铬钝化卷 | 0.1-SPCC |  | 10 | MO001558 | MO001558-011-03 | GDH001 | 铬钝化模板 | 7360 | 2024-07-13 | 2024-07-13 | 3 | 2024-07-16 23:01:11 | 2024-07-16 23:02:22 | 江苏东方九天新能源材料有限公司 |  | 5657 |  | 1 | 0.1 | 4260 | 760 | 1 | JG122406012813 |  | 1 | 乳化斑重 | 1
铬钝化 | 09001 | JG12240551022 | JG12240551022 | DG2 | 东方铬钝化950 | 合格 | 让步接收 | 乙 | 李志祥 | 1860 | 1837 | 0 | 3150 | 0.1 | 760 | 、 | 270米操119孔洞大小2.39平方毫米， 2679米操334孔洞大小0.27平方毫米， 乳化斑 ，辊印 | 30210015 | 光亮卷 | 0.1-SPCC | 30110014 | 铬钝化卷 | 0.1-SPCC |  | 10 | MO001558 | MO001558-014 | GDH001 | 铬钝化模板 | 1860 | 2024-07-13 | 2024-07-13 | 3 | 2024-07-16 23:30:36 | 2024-07-16 23:31:14 | 江苏东方九天新能源材料有限公司 | 205272 | 5657 |  |  | 0.1 | 3370 | 760 | 1 | JG12240551022 |  | 1 | 270米孔洞大小2.39操119 2679米孔洞大小0.27操334 乳化斑 辊印 | 1
铬钝化 | 09001 | JG122405514911 | JG12240551491 | DG2 | 东方铬钝化950 | 合格 | 合格 | 甲 | 夏亚军 | 2359 | 2359 | 0 | 4100 | 0.1 | 760 | / |  | 30210015 | 光亮卷 | 0.1-SPCC | 30110014 | 铬钝化卷 | 0.1-SPCC |  | 10 | MO001574 | MO001574-001-01 | GDH001 | 铬钝化模板 | 6540 | 2024-07-14 | 2024-07-14 | 3 | 2024-07-16 17:40:58 | 2024-07-16 17:41:48 | 江苏东方九天新能源材料有限公司 |  | 5660 |  | 1 | 0.1 | 4100 | 760 | 1 | JG122405514911 |  | 1 |  | 1
铬钝化 | 09001 | JG122405514912 | JG12240551491 | DG2 | 东方铬钝化950 | 合格 | 合格 | 甲 | 夏亚军 | 4157 | 4157 | 0 | 7250 | 0.1 | 760 | / |  | 30210015 | 光亮卷 | 0.1-SPCC | 30110014 | 铬钝化卷 | 0.1-SPCC |  | 10 | MO001574 | MO001574-001-02 | GDH001 | 铬钝化模板 | 6540 | 2024-07-14 | 2024-07-14 | 3 | 2024-07-16 17:40:58 | 2024-07-16 17:41:48 | 江苏东方九天新能源材料有限公司 |  | 5660 |  | 1 | 0.1 | 7250 | 760 | 1 | JG122405514912 |  | 1 |  | 1
铬钝化 | 09001 | JG122405516721 | JG12240551672 | DG2 | 东方铬钝化950 | 合格 | 合格 | 甲 | 夏亚军 | 4169 | 4169 | 0 | 7300 | 0.1 | 760 | / | S色差(色差 碱液斑) | 30210015 | 光亮卷 | 0.1-SPCC | 30110014 | 铬钝化卷 | 0.1-SPCC |  | 10 | MO001574 | MO001574-002-01 | GDH001 | 铬钝化模板 | 6040 | 2024-07-14 | 2024-07-14 | 3 | 2024-07-16 11:15:46 | 2024-07-16 11:17:47 | 江苏东方九天新能源材料有限公司 |  | 5658 |  | 1 | 0.1 | 7300 | 760 | 1 | JG122405516721 |  | 1 | S色差(色差 碱液斑) | 1
铬钝化 | 09001 | JG122405516722 | JG12240551672 | DG2 | 东方铬钝化950 | 合格 | 合格 | 甲 | 夏亚军 | 1831 | 1831 | 0 | 3210 | 0.1 | 760 | / | S色差(色差 碱液斑) | 30210015 | 光亮卷 | 0.1-SPCC | 30110014 | 铬钝化卷 | 0.1-SPCC |  | 10 | MO001574 | MO001574-002-02 | GDH001 | 铬钝化模板 | 6040 | 2024-07-14 | 2024-07-14 | 3 | 2024-07-16 11:15:46 | 2024-07-16 11:17:47 | 江苏东方九天新能源材料有限公司 |  | 5658 |  | 1 | 0.1 | 3210 | 760 | 1 | JG122405516722 |  | 1 | S色差(色差 碱液斑) | 1
铬钝化 | 09001 | JG122405024421 | JG12240502442 | DG2 | 东方铬钝化950 | 合格 | 合格 | 甲 | 夏亚军 | 3549 | 3549 | 0 | 6100 | 0.1 | 760 | / | S色差(色差 碱液斑) | 30210015 | 光亮卷 | 0.1-SPCC | 30110014 | 铬钝化卷 | 0.1-SPCC |  | 10 | MO001574 | MO001574-011-01 | GDH001 | 铬钝化模板 | 5910 | 2024-07-14 | 2024-07-14 | 3 | 2024-07-16 16:22:25 | 2024-07-16 16:26:19 | 江苏东方九天新能源材料有限公司 |  | 5660 |  | 1 | 0.1 | 6100 | 760 | 1 | JG122405024421 |  | 1 | S色差(色差 碱液斑) | 1
铬钝化 | 09001 | JG122405024422 | JG12240502442 | DG2 | 东方铬钝化950 | 合格 | 合格 | 甲 | 夏亚军 | 2321 | 2321 | 0 | 4000 | 0.1 | 760 | / | S色差(色差 碱液斑 1880-1910米6个孔洞 横向71.9-72.3 大小0.35-0.71 3470米2个孔洞 横向331.4-331.6 大小0.27) | 30210015 | 光亮卷 | 0.1-SPCC | 30110014 | 铬钝化卷 | 0.1-SPCC |  | 10 | MO001574 | MO001574-011-02 | GDH001 | 铬钝化模板 | 5910 | 2024-07-14 | 2024-07-14 | 3 | 2024-07-16 16:22:25 | 2024-07-16 16:26:19 | 江苏东方九天新能源材料有限公司 |  | 5660 |  | 1 | 0.1 | 4000 | 760 | 1 | JG122405024422 |  | 1 | S色差(色差 碱液斑 1880-1910米6个孔洞 横向71.9-72.3 大小0.35-0.71 3470米2个孔洞 横向331.4-331.6 大小0.27) | 1
铬钝化 | 09001 | JG122406025321 | JG12240602532 | DG2 | 东方铬钝化950 | 合格 | 合格 | 甲 | 韩康 | 2819 | 2819 | 0 | 4900 | 0.1 | 760 | / | S色差(色差 振纹) | 30210015 | 光亮卷 | 0.1-SPCC | 30110014 | 铬钝化卷 | 0.1-SPCC |  | 10 | MO001574 | MO001574-013-01 | GDH001 | 铬钝化模板 | 5720 | 2024-07-14 | 2024-07-14 | 3 | 2024-07-16 12:29:20 | 2024-07-16 12:31:58 | 江苏东方九天新能源材料有限公司 |  | 5660 |  | 1 | 0.1 | 4900 | 760 | 1 | JG122406025321 |  | 1 | S色差(色差 振纹) | 1
铬钝化 | 09001 | JG122406025322 | JG12240602532 | DG2 | 东方铬钝化950 | 合格 | 合格 | 甲 | 韩康 | 2659 | 2659 | 0 | 4640 | 0.1 | 760 | / | S色差(色差 振纹) | 30210015 | 光亮卷 | 0.1-SPCC | 30110014 | 铬钝化卷 | 0.1-SPCC |  | 10 | MO001574 | MO001574-013-02 | GDH001 | 铬钝化模板 | 5720 | 2024-07-14 | 2024-07-14 | 3 | 2024-07-16 12:29:20 | 2024-07-16 12:31:58 | 江苏东方九天新能源材料有限公司 |  | 5660 |  | 1 | 0.1 | 4640 | 760 | 1 | JG122406025322 |  | 1 | S色差(色差 振纹) | 1
铬钝化 | 09001 | JG122406023321 | JG122406023321 | DG2 | 东方铬钝化950 | 合格 | 让步接收 | 乙 | 李志祥 | 2500 | 2481 | 0 | 4300 | 0.1 | 760 | / | 色差 乳化斑 辊印 | 30210015 | 光亮卷 | 0.1-SPCC | 30110014 | 铬钝化卷 | 0.1-SPCC |  | 10 | MO001574 | MO001574-021 | GDH001 | 铬钝化模板 | 2500 | 2024-07-14 | 2024-07-14 | 3 | 2024-07-17 00:00:46 | 2024-07-17 00:04:04 | 江苏东方九天新能源材料有限公司 | 241387 | 5657 |  |  | 0.1 | 4330 | 760 | 1 | JG122406023321 |  | 1 | 色差 乳化斑 辊印 | 1
铬钝化 | 09001 | JG122405515111 | JG12240551511 | DG2 | 东方铬钝化950 | 合格 | 合格 | 乙 | 李志祥 | 2319 | 2319 | 0 | 4100 | 0.1 | 760 | / | 宽度不够 | 30210015 | 光亮卷 | 0.1-SPCC | 30110014 | 铬钝化卷 | 0.1-SPCC |  | 10 | MO001574 | MO001574-025-01 | GDH001 | 铬钝化模板 | 6430 | 2024-07-14 | 2024-07-14 | 3 | 2024-07-16 08:00:57 | 2024-07-16 09:23:23 | 江苏东方九天新能源材料有限公司 |  | 5657 |  | 1 | 0.1 | 4100 | 760 | 1 | JG122405515111 |  | 1 | 乳化斑 色差 辊印 | 1
铬钝化 | 09001 | JG122405515112 | JG12240551511 | DG2 | 东方铬钝化950 | 合格 | 合格 | 乙 | 李志祥 | 4087 | 4087 | 0 | 7240 | 0.1 | 760 | / | 1510米1个孔洞 横向440.4mm 大小1.77平方毫米 | 30210015 | 光亮卷 | 0.1-SPCC | 30110014 | 铬钝化卷 | 0.1-SPCC |  | 10 | MO001574 | MO001574-025-02 | GDH001 | 铬钝化模板 | 6430 | 2024-07-14 | 2024-07-14 | 3 | 2024-07-16 08:00:57 | 2024-07-16 09:23:23 | 江苏东方九天新能源材料有限公司 |  | 5657 |  | 1 | 0.1 | 7240 | 760 | 1 | JG122405515112 |  | 1 | 乳化斑 色差 辊印1510米1个孔洞 横向440.4 大小1.77 | 1
铬钝化 | 09001 | JG12240551521 | JG12240551521 | DG2 | 东方铬钝化950 | 合格 | 合格 | 乙 | 李志祥 | 4530 | 4503 | 0 | 6540 | 0.125 | 760 | / |  | 30210004 | 光亮卷 | 0.125-SPCC | 30110004 | 铬钝化卷 | 0.125-SPCC |  | 10 | MO001575 | MO001575-001 | GDH001 | 铬钝化模板 | 4530 | 2024-07-14 | 2024-07-14 | 3 | 2024-07-17 00:04:35 | 2024-07-17 00:45:47 | 江苏东方九天新能源材料有限公司 | 241423 | 5657 |  |  | 0.125 | 6550 | 760 | 1 | JG12240551521 |  | 1 | 色差 乳化斑 辊印 | 1
铬钝化 | 09001 | JG12240502391 | JG12240502391 | DG2 | 东方铬钝化950 | 合格 | 合格 | 甲 | 夏亚军 | 4570 | 4452 | 0 | 6410 | 0.125 | 760 | / | 4220米1个孔洞 横向517.2mm 大小3.3 平方毫米 | 30210004 | 光亮卷 | 0.125-SPCC | 30110004 | 铬钝化卷 | 0.125-SPCC |  | 10 | MO001575 | MO001575-002 | GDH001 | 铬钝化模板 | 4570 | 2024-07-14 | 2024-07-14 | 3 | 2024-07-16 10:15:09 | 2024-07-16 10:17:15 | 江苏东方九天新能源材料有限公司 | 241424 | 5660 |  |  | 0.125 | 6550 | 760 | 1 | JG12240502391 |  | 1 | S色差(色差 条印 4220米1个孔洞 横向517.2 大小3.3 亮斑) | 1
铬钝化 | 09001 | JG1224070025 | JG1224070025 | DG1 | 东方铬钝化750 | 合格 | 让步接收 | 甲 | 孙锋 | 5260 | 5261 | 0 | 7100 | 0.15 | 610 | / | 内120米来料板面顶伤印，连续亮斑，色差，辊印，板面轻微折印，尾部公差高0.165mm | 30210011 | 光亮卷 | 0.15-SPCC | 30110011 | 铬钝化卷 | 0.15-SPCC |  | 10 | MO001576 | MO001576-002 | GDH001 | 铬钝化模板 | 5260 | 2024-07-14 | 2024-07-14 | 3 | 2024-07-16 18:33:09 | 2024-07-16 19:28:40 | 江苏东方九天新能源材料有限公司 | 241432 | 5658 |  |  | 0.15 | 7050 | 610 | 1 | JG1224070025 |  | 1 | 内120米来料板面顶伤印，连续亮斑，色差，辊印，板面轻微折印 | 1
铬钝化 | 09001 | JG12240700301 | JG1224070030 | DG1 | 东方铬钝化750 | 合格 | 让步接收 | 甲 | 孙锋 | 2291 | 2291 | 0 | 3100 | 0.15 | 610 | / | 色差，砂轮印，辊印，亮斑 | 30210011 | 光亮卷 | 0.15-SPCC | 30110011 | 铬钝化卷 | 0.15-SPCC |  | 10 | MO001576 | MO001576-003-01 | GDH001 | 铬钝化模板 | 5284 | 2024-07-14 | 2024-07-14 | 3 | 2024-07-16 20:18:04 | 2024-07-16 22:32:22 | 江苏东方九天新能源材料有限公司 |  | 5658 |  | 1 | 0.15 | 3100 | 610 | 1 | JG12240700301 |  | 1 | 色差，砂轮印，辊印，亮斑 | 1
铬钝化 | 09001 | JG12240700302 | JG1224070030 | DG1 | 东方铬钝化750 | 合格 | 让步接收 | 甲 | 孙锋 | 2827 | 2827 | 0 | 3840 | 0.15 | 610 | / | 色差，砂轮印，辊印，亮斑，尾部公差高0.164mm | 30210011 | 光亮卷 | 0.15-SPCC | 30110011 | 铬钝化卷 | 0.15-SPCC |  | 10 | MO001576 | MO001576-003-02 | GDH001 | 铬钝化模板 | 5284 | 2024-07-14 | 2024-07-14 | 3 | 2024-07-16 20:18:04 | 2024-07-16 22:32:22 | 江苏东方九天新能源材料有限公司 |  | 5658 |  | 1 | 0.15 | 3840 | 610 | 1 | JG12240700302 |  | 1 | 色差，砂轮印，辊印，亮斑 | 1
铬钝化 | 09001 | JG1224060366 | JG1224060366 | DG1 | 东方铬钝化750 | 合格 | 让步接收 | 甲 | 周建锋 | 5100 | 4967 | 0 | 6900 | 0.15 | 610 | / | 色差，辊印，亮斑点，砂轮印 | 30210011 | 光亮卷 | 0.15-SPCC | 30110011 | 铬钝化卷 | 0.15-SPCC |  | 10 | MO001576 | MO001576-005 | GDH001 | 铬钝化模板 | 5100 | 2024-07-14 | 2024-07-14 | 3 | 2024-07-16 19:29:42 | 2024-07-16 20:17:47 | 江苏东方九天新能源材料有限公司 | 241435 | 5658 |  |  | 0.15 | 7070 | 610 | 1 | JG1224060366 |  | 1 | 色差，辊印，亮斑点，砂轮印， | 1
铬钝化 | 09001 | JG1224070042 | JG1224070042 | DG1 | 东方铬钝化750 | 合格 | 合格 | 乙 | 李澍 | 5308 | 5289 | 0 | 7110 | 0.15 | 610 | / |  | 30210011 | 光亮卷 | 0.15-SPCC | 30110011 | 铬钝化卷 | 0.15-SPCC |  | 10 | MO001576 | MO001576-007 | GDH001 | 铬钝化模板 | 5308 | 2024-07-14 | 2024-07-14 | 3 | 2024-07-17 06:17:23 | 2024-07-17 07:40:34 | 江苏东方九天新能源材料有限公司 | 241437 | 5656 |  |  | 0.15 | 7110 | 610 | 1 | JG1224070042 |  | 1 | 色差 白斑 辊印 条印 | 0
铬钝化 | 09001 | JG1224070022 | JG1224070022 | DG1 | 东方铬钝化750 | 合格 | 合格 | 乙 | 李澍 | 5278 | 5265 | 0 | 7210 | 0.15 | 610 | / |  | 30210011 | 光亮卷 | 0.15-SPCC | 30110011 | 铬钝化卷 | 0.15-SPCC |  | 10 | MO001576 | MO001576-009 | GDH001 | 铬钝化模板 | 5278 | 2024-07-14 | 2024-07-14 | 3 | 2024-07-17 07:40:45 | 2024-07-17 08:07:09 | 江苏东方九天新能源材料有限公司 | 241439 | 5656 |  |  | 0.15 | 7120 | 610 | 1 | JG1224070022 |  | 1 | 色差 白斑 辊印 条印 | 0
铬钝化 | 09001 | JG12240603411 | JG1224060341 | DG1 | 东方铬钝化750 | 合格 | 让步接收 | 乙 | 李澍 | 3373 | 3373 | 0 | 4600 | 0.15 | 610 | / | 色差 ，白斑， 辊印重，尾部公差高0.163mm | 30210011 | 光亮卷 | 0.15-SPCC | 30110011 | 铬钝化卷 | 0.15-SPCC |  | 10 | MO001576 | MO001576-012-01 | GDH001 | 铬钝化模板 | 5330 | 2024-07-14 | 2024-07-14 | 3 | 2024-07-16 23:34:50 | 2024-07-16 23:56:28 | 江苏东方九天新能源材料有限公司 |  | 5656 |  | 1 | 0.15 | 4600 | 610 | 1 | JG12240603411 |  | 1 | 色差 白斑 辊印重 | 1
铬钝化 | 09001 | JG12240603412 | JG1224060341 | DG1 | 东方铬钝化750 | 合格 | 让步接收 | 乙 | 李澍 | 1771 | 1771 | 0 | 2400 | 0.15 | 610 | / | 色差 白斑 辊印重 | 30210011 | 光亮卷 | 0.15-SPCC | 30110011 | 铬钝化卷 | 0.15-SPCC |  | 10 | MO001576 | MO001576-012-02 | GDH001 | 铬钝化模板 | 5330 | 2024-07-14 | 2024-07-14 | 3 | 2024-07-16 23:34:50 | 2024-07-16 23:56:28 | 江苏东方九天新能源材料有限公司 |  | 5656 |  | 1 | 0.15 | 2400 | 610 | 1 | JG12240603412 |  | 1 | 色差 白斑 辊印重 | 1
铬钝化 | 09001 | JG1224060353 | JG1224060353 | DG1 | 东方铬钝化750 | 合格 | 合格 | 乙 | 李澍 | 5276 | 5261 | 0 | 7270 | 0.15 | 610 | / |  | 30210011 | 光亮卷 | 0.15-SPCC | 30110011 | 铬钝化卷 | 0.15-SPCC |  | 10 | MO001576 | MO001576-013 | GDH001 | 铬钝化模板 | 5276 | 2024-07-14 | 2024-07-14 | 3 | 2024-07-16 23:56:42 | 2024-07-17 01:34:56 | 江苏东方九天新能源材料有限公司 | 241443 | 5656 |  |  | 0.15 | 7230 | 610 | 1 | JG1224060353 |  | 1 | 色差 白斑 辊印 条印 亮斑 | 1
铬钝化 | 09001 | JG1224060361 | JG1224060361 | DG1 | 东方铬钝化750 | 合格 | 让步接收 | 乙 | 李澍 | 5260 | 5241 | 0 | 7210 | 0.15 | 610 | / | 边部色差重 白斑 辊印重 | 30210011 | 光亮卷 | 0.15-SPCC | 30110011 | 铬钝化卷 | 0.15-SPCC |  | 10 | MO001576 | MO001576-014 | GDH001 | 铬钝化模板 | 5260 | 2024-07-14 | 2024-07-14 | 3 | 2024-07-16 22:33:09 | 2024-07-16 23:34:38 | 江苏东方九天新能源材料有限公司 | 241444 | 5656 |  |  | 0.15 | 7220 | 610 | 1 | JG1224060361 |  | 1 | 边部色差重 白斑 辊印重 | 1
铬钝化 | 09001 | JG1224070026 | JG1224070026 | DG1 | 东方铬钝化750 | 合格 | 合格 | 甲 | 周建锋 | 5244 | 5245 | 0 | 7240 | 0.15 | 610 | 镀铬量80-100 | 7100米横向33CM孔洞，大小0.11平方毫米，厚度超上限。实测厚度0.163 | 30210011 | 光亮卷 | 0.15-SPCC | 30110011 | 铬钝化卷 | 0.15-SPCC |  | 10 | MO001594 | MO001594-005 | GDH001 | 铬钝化模板 | 5244 | 2024-07-14 | 2024-07-14 | 3 | 2024-07-16 11:55:04 | 2024-07-16 11:56:22 | 江苏东方九天新能源材料有限公司 | 242041 | 5658 |  |  | 0.15 | 0 | 610 | 1 | JG1224070026 |  | 1 | 色差，辊印，亮斑，振纹,7100米横向33，大小0.11 | 1
铬钝化 | 09001 | JG1224060342 | JG1224060342 | DG1 | 东方铬钝化750 | 合格 | 合格 | 甲 | 孙锋 | 5330 | 5309 | 0 | 7240 | 0.15 | 610 | 镀铬量80-100 | 6790米后来料板面大块水锈斑，黑斑 | 30210011 | 光亮卷 | 0.15-SPCC | 30110011 | 铬钝化卷 | 0.15-SPCC |  | 10 | MO001594 | MO001594-007 | GDH001 | 铬钝化模板 | 5330 | 2024-07-14 | 2024-07-14 | 3 | 2024-07-16 11:56:42 | 2024-07-16 11:57:44 | 江苏东方九天新能源材料有限公司 | 242043 | 5658 |  |  | 0.15 | 0 | 610 | 1 | JG1224060342 |  | 1 | 色差，辊印，亮斑，6790米后来料板面大块水锈斑，黑斑 | 1
铬钝化 | 09001 | JG12240551571 | JG12240551571 | DG2 | 东方铬钝化950 | 合格 | 让步接收 | 乙 | 李志祥 | 7470 | 7445 | 0 | 13020 | 0.1 | 760 | / | 乳化斑，色差，辊印，10070米横向40.mm孔洞0.17平方毫米 | 30210015 | 光亮卷 | 0.1-SPCC | 30110014 | 铬钝化卷 | 0.1-SPCC |  | 10 | MO001613 | MO001613-001 | GDH001 | 铬钝化模板 | 7470 | 2024-07-15 | 2024-07-15 | 3 | 2024-07-16 09:23:49 | 2024-07-16 09:26:33 | 江苏东方九天新能源材料有限公司 | 242455 | 5657 |  |  | 0.1 | 13080 | 760 | 1 | JG12240551571 |  | 1 | 乳化斑 色差 辊印 10070米1个孔洞 横向40.0 大小0.17 | 1
铬钝化 | 09001 | JG1224070052 | JG1224070052 | DG1 | 东方铬钝化750 | 合格 | 让步接收 | 甲 | 周建锋 | 7110 | 7097 | 0 | 9700 | 0.15 | 610 | 镀铬80-100 | 色差，辊印，白斑，振纹，亮斑 | 30210011 | 光亮卷 | 0.15-SPCC | 30110011 | 铬钝化卷 | 0.15-SPCC |  | 10 | MO001639 | MO001639-003 | GDH001 | 铬钝化模板 | 7110 | 2024-07-15 | 2024-07-15 | 3 | 2024-07-16 10:28:13 | 2024-07-16 10:29:19 | 江苏东方九天新能源材料有限公司 | 243453 | 5658 |  |  | 0.15 | 0 | 610 | 1 | JG1224070052 |  | 1 | 色差，辊印，白斑，振纹，亮斑 | 1
铬钝化 | 09001 | JG1224070099 | JG1224070099 | DG1 | 东方铬钝化750 | 合格 | 合格 | 甲 | 周建锋 | 7020 | 7011 | 0 | 9650 | 0.15 | 610 | 镀铬80-100 | 8679米-9480米横向9-67mm处19个孔洞，大小0.11-0.17平方毫米，色差，辊印，振纹 | 30210011 | 光亮卷 | 0.15-SPCC | 30110011 | 铬钝化卷 | 0.15-SPCC |  | 10 | MO001639 | MO001639-009 | GDH001 | 铬钝化模板 | 7020 | 2024-07-15 | 2024-07-15 | 3 | 2024-07-16 13:52:26 | 2024-07-16 13:54:24 | 江苏东方九天新能源材料有限公司 | 243459 | 5658 |  |  | 0.15 | 0 | 610 | 1 | JG1224070099 |  | 1 | 8679米-9480米横向9-67mm处19个孔洞，大小0.11-0.17，色差，辊印，振纹 | 1
铬钝化 | 09001 | JG1224070051 | JG1224070051 | DG1 | 东方铬钝化750 | 合格 | 合格 | 甲 | 孙锋 | 7104 | 7097 | 0 | 9700 | 0.15 | 610 | 镀铬80-100 | 色差，辊印，亮斑，振纹 | 30210011 | 光亮卷 | 0.15-SPCC | 30110011 | 铬钝化卷 | 0.15-SPCC |  | 10 | MO001639 | MO001639-010 | GDH001 | 铬钝化模板 | 7104 | 2024-07-15 | 2024-07-15 | 3 | 2024-07-16 13:54:41 | 2024-07-16 13:55:37 | 江苏东方九天新能源材料有限公司 | 243460 | 5658 |  |  | 0.15 | 0 | 610 | 1 | JG1224070051 |  | 1 | 色差，辊印，亮斑，振纹 | 1
铬钝化 | 09001 | JG1224070009 | JG1224070009 | DG1 | 东方铬钝化750 | 合格 | 合格 | 甲 | 孙锋 | 6218 | 6159 | 0 | 13240 | 0.1 | 610 | / |  | 30210015 | 光亮卷 | 0.1-SPCC | 30110014 | 铬钝化卷 | 0.1-SPCC |  | 10 | MO001640 | MO001640-002 | GDH001 | 铬钝化模板 | 6218 | 2024-07-15 | 2024-07-15 | 3 | 2024-07-16 10:27:03 | 2024-07-16 10:27:44 | 江苏东方九天新能源材料有限公司 | 243463 | 5658 |  |  | 0.1 | 0 | 610 | 1 | JG1224070009 |  | 1 | 色差，辊印 | 1
铬钝化 | 09001 | JG1224060365 | JG1224060365 | DG1 | 东方铬钝化750 | 合格 | 合格 | 乙 | 李澍 | 5140 | 5129 | 0 | 7170 | 0.15 | 610 | 镀铬80-100 |  | 30210011 | 光亮卷 | 0.15-SPCC | 30110011 | 铬钝化卷 | 0.15-SPCC |  | 10 | MO001682 | MO001682-006 | GDH001 | 铬钝化模板 | 5140 | 2024-07-16 | 2024-07-16 | 3 | 2024-07-17 01:35:16 | 2024-07-17 03:31:49 | 江苏东方九天新能源材料有限公司 | 244757 | 5656 |  |  | 0.15 | 0 | 610 | 1 | JG1224060365 |  | 1 | 色差 白斑 辊印 条印 亮斑 | 1
铬钝化 | 09001 | JG1224060364 | JG1224060364 | DG1 | 东方铬钝化750 | 合格 | 合格 | 乙 | 李澍 | 7030 | 7011 | 0 | 9640 | 0.15 | 610 | 镀铬80-100 |  | 30210011 | 光亮卷 | 0.15-SPCC | 30110011 | 铬钝化卷 | 0.15-SPCC |  | 10 | MO001682 | MO001682-007 | GDH001 | 铬钝化模板 | 7030 | 2024-07-16 | 2024-07-16 | 3 | 2024-07-17 06:16:38 | 2024-07-17 06:17:09 | 江苏东方九天新能源材料有限公司 | 244758 | 5656 |  |  | 0.15 | 0 | 610 | 1 | JG1224060364 |  | 1 | 色差 白斑 辊印 条印 | 0
铬钝化 | 09001 | JG1224060302 | JG1224060302 | DG1 | 东方铬钝化750 | 合格 | 合格 | 乙 | 李澍 | 5340 | 5325 | 0 | 7240 | 0.15 | 610 | 镀铬80-100 |  | 30210011 | 光亮卷 | 0.15-SPCC | 30110011 | 铬钝化卷 | 0.15-SPCC |  | 10 | MO001682 | MO001682-012 | GDH001 | 铬钝化模板 | 5340 | 2024-07-16 | 2024-07-16 | 3 | 2024-07-17 03:32:03 | 2024-07-17 03:32:31 | 江苏东方九天新能源材料有限公司 | 244763 | 5656 |  |  | 0.15 | 0 | 610 | 1 | JG1224060302 |  | 1 | 色差 白斑 辊印 条印 亮斑 | 1
铬钝化 | 09001 | JG1224060318 | JG1224060318 | DG1 | 东方铬钝化750 | 合格 | 合格 | 乙 | 李澍 | 5304 | 5295 | 0 | 7180 | 0.15 | 610 | 镀铬80-100 |  | 30210011 | 光亮卷 | 0.15-SPCC | 30110011 | 铬钝化卷 | 0.15-SPCC |  | 10 | MO001682 | MO001682-013 | GDH001 | 铬钝化模板 | 5304 | 2024-07-16 | 2024-07-16 | 3 | 2024-07-17 03:32:40 | 2024-07-17 03:48:02 | 江苏东方九天新能源材料有限公司 | 244764 | 5656 |  |  | 0.15 | 0 | 610 | 1 | JG1224060318 |  | 1 | 色差 白斑 辊印 条印 亮斑 | 1
铬钝化 | 09001 | JG1224060285 | JG1224060285 | DG1 | 东方铬钝化750 | 合格 | 合格 | 乙 | 李澍 | 5300 | 5281 | 0 | 7130 | 0.15 | 610 | 镀铬80-100 |  | 30210011 | 光亮卷 | 0.15-SPCC | 30110011 | 铬钝化卷 | 0.15-SPCC |  | 10 | MO001682 | MO001682-014 | GDH001 | 铬钝化模板 | 5300 | 2024-07-16 | 2024-07-16 | 3 | 2024-07-17 06:15:54 | 2024-07-17 06:16:27 | 江苏东方九天新能源材料有限公司 | 244765 | 5656 |  |  | 0.15 | 0 | 610 | 1 | JG1224060285 |  | 1 | 色差 白斑 辊印 条印 | 0
铬钝化 | 09001 | JG1224060249111 | JG122406024911 | DG2 | 东方铬钝化950 | 合格 | 合格 | 乙 | 李志祥 | 2419 | 2419 | 0 | 4150 | 0.1 | 760 | / |  | 30210015 | 光亮卷 | 0.1-SPCC | 30110014 | 铬钝化卷 | 0.1-SPCC |  | 10 | MO001684 | MO001684-001-01 | GDH001 | 铬钝化模板 | 6270 | 2024-07-16 | 2024-07-16 | 3 | 2024-07-17 00:46:44 | 2024-07-17 03:55:42 | 江苏东方九天新能源材料有限公司 |  | 5657 |  | 1 | 0.1 | 4150 | 760 | 1 | JG1224060249111 |  | 1 | 色差 乳化斑 辊印 | 1
铬钝化 | 09001 | JG1224060249112 | JG122406024911 | DG2 | 东方铬钝化950 | 合格 | 合格 | 乙 | 李志祥 | 3829 | 3829 | 0 | 6580 | 0.1 | 760 | / |  | 30210015 | 光亮卷 | 0.1-SPCC | 30110014 | 铬钝化卷 | 0.1-SPCC |  | 10 | MO001684 | MO001684-001-02 | GDH001 | 铬钝化模板 | 6270 | 2024-07-16 | 2024-07-16 | 3 | 2024-07-17 00:46:44 | 2024-07-17 03:55:42 | 江苏东方九天新能源材料有限公司 |  | 5657 |  | 1 | 0.1 | 6580 | 760 | 1 | JG1224060249112 |  | 1 | 色差 乳化斑 辊印 | 1
铬钝化 | 09001 | JG122406024921 | JG12240602492 | DG2 | 东方铬钝化950 | 合格 | 合格 | 乙 | 李志祥 | 4399 | 4399 | 0 | 7550 | 0.1 | 760 | / |  | 30210015 | 光亮卷 | 0.1-SPCC | 30110014 | 铬钝化卷 | 0.1-SPCC |  | 10 | MO001684 | MO001684-002-01 | GDH001 | 铬钝化模板 | 6410 | 2024-07-16 | 2024-07-16 | 3 | 2024-07-17 05:43:03 | 2024-07-17 05:43:42 | 江苏东方九天新能源材料有限公司 |  | 5657 |  | 1 | 0.1 | 7550 | 760 | 1 | JG122406024921 |  | 1 | 色差 乳化斑 辊印
铬钝化 | 09001 | JG122406024922 | JG12240602492 | DG2 | 东方铬钝化950 | 合格 | 合格 | 乙 | 李志祥 | 1983 | 1983 | 0 | 3420 | 0.1 | 760 | / |  | 30210015 | 光亮卷 | 0.1-SPCC | 30110014 | 铬钝化卷 | 0.1-SPCC |  | 10 | MO001684 | MO001684-002-02 | GDH001 | 铬钝化模板 | 6410 | 2024-07-16 | 2024-07-16 | 3 | 2024-07-17 05:43:03 | 2024-07-17 05:43:42 | 江苏东方九天新能源材料有限公司 |  | 5657 |  | 1 | 0.1 | 3420 | 760 | 1 | JG122406024922 |  | 1 | 色差 乳化斑 辊印
铬钝化 | 09001 | JG122406024421 | JG12240602442 | DG2 | 东方铬钝化950 | 合格 | 合格 | 乙 | 李志祥 | 2859 | 2859 | 0 | 4930 | 0.1 | 760 | / |  | 30210015 | 光亮卷 | 0.1-SPCC | 30110014 | 铬钝化卷 | 0.1-SPCC |  | 10 | MO001684 | MO001684-003-01 | GDH001 | 铬钝化模板 | 5765 | 2024-07-16 | 2024-07-16 | 3 | 2024-07-17 07:14:49 | 2024-07-17 08:15:22 | 江苏东方九天新能源材料有限公司 |  | 5657 |  | 1 | 0.1 | 4930 | 760 | 1 | JG122406024421 |  | 1 | 乳化斑 色差
铬钝化 | 09001 | JG122406024422 | JG12240602442 | DG2 | 东方铬钝化950 | 合格 | 合格 | 乙 | 李志祥 | 2857 | 2857 | 0 | 4930 | 0.1 | 760 | / |  | 30210015 | 光亮卷 | 0.1-SPCC | 30110014 | 铬钝化卷 | 0.1-SPCC |  | 10 | MO001684 | MO001684-003-02 | GDH001 | 铬钝化模板 | 5765 | 2024-07-16 | 2024-07-16 | 3 | 2024-07-17 07:14:49 | 2024-07-17 08:15:22 | 江苏东方九天新能源材料有限公司 |  | 5657 |  | 1 | 0.1 | 4930 | 760 | 1 | JG122406024422 |  | 1 | 乳化斑 色差
铬钝化 | 09001 | JG12240602402 | JG12240602402 | DG2 | 东方铬钝化950 | 合格 | 合格 | 乙 | 李志祥 | 5900 | 5763 | 0 | 10000 | 0.1 | 760 | / |  | 30210015 | 光亮卷 | 0.1-SPCC | 30110014 | 铬钝化卷 | 0.1-SPCC |  | 10 | MO001684 | MO001684-004 | GDH001 | 铬钝化模板 | 5900 | 2024-07-16 | 2024-07-16 | 3 | 2024-07-17 03:55:56 | 2024-07-17 03:56:22 | 江苏东方九天新能源材料有限公司 | 244788 | 5657 |  |  | 0.1 | 10250 | 760 | 1 | JG12240602402 |  | 1 | 色差 乳化斑 辊印 | 1
铬钝化 | 09001 | JG122406023511 | JG122406023511 | DG2 | 东方铬钝化950 | 合格 | 合格 | 乙 | 李志祥 | 7060 | 7043 | 0 | 12320 | 0.1 | 760 | / |  | 30210015 | 光亮卷 | 0.1-SPCC | 30110014 | 铬钝化卷 | 0.1-SPCC |  | 10 | MO001684 | MO001684-006 | GDH001 | 铬钝化模板 | 7060 | 2024-07-16 | 2024-07-16 | 3 | 2024-07-17 05:18:10 | 2024-07-17 05:19:01 | 江苏东方九天新能源材料有限公司 | 244790 | 5657 |  |  | 0.1 | 12400 | 760 | 1 | JG122406023511 |  | 1 | 色差 乳化斑 辊印 2379米孔洞大小0.18操561 3671米孔洞大小0.18操102 | 0