## sheet1
工序名称 | 工序编码 | 新卷号 | 批号 | 机组编码 | 机组名称 | 工序状态 | 检验结果 | 班组 | 参与人 | 来料重量 | 出料重量 | 成品率 | 出料长度 | 出料厚度 | 出料宽度 | 工序要求 | 备注 | 来料编码 | 来料名称 | 来料规格 | 产品编码 | 产品名称 | 产品规格 | 膜名称 | 排序 | 主计划号 | 子计划号 | 工序流程编码 | 工序流程名称 | 工单需求 | 计划开始时间 | 计划结束时间 | 工单状态 | 实际开始时间 | 实际结束时间 | 组织名称 | 卷号ID | 操作工人 | 报工人 | 检验 | 来料厚度 | 来料长度 | 来料宽度 | 是否分卷 | 原卷号 | 工单要求 | 是否成品 | 不良现象 | 入库审核
覆膜 | 07001 | JG12240700634 | JG1224070063 | JF3 | 九天覆膜-5 | 合格 | 让步接收 | 甲 | 徐刚,徐新圣 | 1898 | 1898 | 1 | 2400 | 0.25 | 610 | / | 缩芯折印(尾缩芯折印) | 30110011 | 铬钝化卷 | 0.15-SPCC | 30312017 | 双面钢塑复合卷 | 0.25-SPCC | 明绿CJB膜-1 | 10 | MO001671 | MO001671-015-04 | FM001 | 覆膜模板 | 7017 | 2024-07-16 | 2024-07-16 | 3 | 2024-07-17 05:14:24 | 2024-07-17 07:46:53 | 江苏九天光电科技有限公司 | 244264 | 5751 |  | 1 | 0.25 | 2400 | 610 | 1 | JG12240700634 |  | 1 | 缩芯折印(尾缩芯折印) | 1
覆膜 | 07001 | JG12240700633 | JG1224070063 | JF3 | 九天覆膜-5 | 合格 | 让步接收 | 甲 | 徐刚,徐新圣 | 1870 | 1870 | 1 | 2370 | 0.25 | 610 | / | D顶伤(150米内操作侧约10公分处顶伤凹印约1公分。) | 30110011 | 铬钝化卷 | 0.15-SPCC | 30312017 | 双面钢塑复合卷 | 0.25-SPCC | 明绿CJB膜-1 | 10 | MO001671 | MO001671-015-03 | FM001 | 覆膜模板 | 7017 | 2024-07-16 | 2024-07-16 | 3 | 2024-07-17 05:14:24 | 2024-07-17 07:46:53 | 江苏九天光电科技有限公司 | 244264 | 5751 |  | 1 | 0.25 | 2370 | 610 | 1 | JG12240700633 |  | 1 | D顶伤(150米内操作侧约10公分处顶伤凹印约1公分。) | 1
覆膜 | 07001 | JG12240700632 | JG1224070063 | JF3 | 九天覆膜-5 | 合格 | 合格品 | 甲 | 徐刚,徐新圣 | 1872 | 1872 | 1 | 2370 | 0.25 | 610 | / |  | 30110011 | 铬钝化卷 | 0.15-SPCC | 30312017 | 双面钢塑复合卷 | 0.25-SPCC | 明绿CJB膜-1 | 10 | MO001671 | MO001671-015-02 | FM001 | 覆膜模板 | 7017 | 2024-07-16 | 2024-07-16 | 3 | 2024-07-17 05:14:24 | 2024-07-17 07:46:53 | 江苏九天光电科技有限公司 | 244264 | 5751 |  | 1 | 0.25 | 2370 | 610 | 1 | JG12240700632 |  | 1 |  | 1
覆膜 | 07001 | JG12240700631 | JG1224070063 | JF3 | 九天覆膜-5 | 合格 | 让步接收 | 甲 | 徐刚,徐新圣 | 1880 | 1880 | 1 | 2380 | 0.25 | 610 | / | Q起筋(510米传边上膜膜斜起筋。操作侧30公分内膜多处起筋重。) | 30110011 | 铬钝化卷 | 0.15-SPCC | 30312017 | 双面钢塑复合卷 | 0.25-SPCC | 明绿CJB膜-1 | 10 | MO001671 | MO001671-015-01 | FM001 | 覆膜模板 | 7017 | 2024-07-16 | 2024-07-16 | 3 | 2024-07-17 05:14:24 | 2024-07-17 07:46:53 | 江苏九天光电科技有限公司 | 244264 | 5751 |  | 1 | 0.25 | 2380 | 610 | 1 | JG12240700631 |  | 1 | Q起筋(510米传边上膜膜斜起筋。操作侧30公分内膜多处起筋重。) | 1
覆膜 | 07001 | JG122406011613 | JG12240601161 | JF5 | 九天覆膜-9 | 合格 | 合格品 | 甲 | 倪志宏,徐兴良,张文兵 | 1946 | 1946 | 1 | 3210 | 0.19 | 710 | / |  | 30110014 | 铬钝化卷 | 0.1-SPCC | 30312002 | 双面钢塑复合卷 | 0.19-SPCC | 明绿改性膜-1 | 10 | MO001470 | MO001470-001-03 | FM001 | 覆膜模板 | 5575 | 2024-07-10 | 2024-07-10 | 3 | 2024-07-17 05:03:51 | 2024-07-17 05:55:49 | 江苏九天光电科技有限公司 | 0 | 5742 |  | 1 | 0.19 | 3210 | 710 | 1 | JG122406011613 |  | 1 |  | 1
覆膜 | 07001 | JG122406011612 | JG12240601161 | JF5 | 九天覆膜-9 | 合格 | 合格品 | 甲 | 倪志宏,徐兴良,张文兵 | 2124 | 2124 | 1 | 3500 | 0.19 | 710 | / |  | 30110014 | 铬钝化卷 | 0.1-SPCC | 30312002 | 双面钢塑复合卷 | 0.19-SPCC | 明绿改性膜-1 | 10 | MO001470 | MO001470-001-02 | FM001 | 覆膜模板 | 5575 | 2024-07-10 | 2024-07-10 | 3 | 2024-07-17 05:03:51 | 2024-07-17 05:55:49 | 江苏九天光电科技有限公司 | 0 | 5742 |  | 1 | 0.19 | 3500 | 710 | 1 | JG122406011612 |  | 1 |  | 1
覆膜 | 07001 | JG122406011611 | JG12240601161 | JF5 | 九天覆膜-9 | 合格 | 合格品 | 甲 | 倪志宏,徐兴良,张文兵 | 2126 | 2126 | 1 | 3500 | 0.19 | 710 | / |  | 30110014 | 铬钝化卷 | 0.1-SPCC | 30312002 | 双面钢塑复合卷 | 0.19-SPCC | 明绿改性膜-1 | 10 | MO001470 | MO001470-001-01 | FM001 | 覆膜模板 | 5575 | 2024-07-10 | 2024-07-10 | 3 | 2024-07-17 05:03:51 | 2024-07-17 05:55:49 | 江苏九天光电科技有限公司 | 0 | 5742 |  | 1 | 0.19 | 3500 | 710 | 1 | JG122406011611 |  | 1 |  | 1
覆膜 | 07001 | JG12240700364 | JG1224070036 | JF3 | 九天覆膜-5 | 合格 | 合格品 | 甲 | 徐刚,徐新圣 | 1900 | 1900 | 1 | 2400 | 0.25 | 610 | / |  | 30110011 | 铬钝化卷 | 0.15-SPCC | 30312017 | 双面钢塑复合卷 | 0.25-SPCC | 明绿CJB膜-1 | 10 | MO001671 | MO001671-013-04 | FM001 | 覆膜模板 | 7037 | 2024-07-16 | 2024-07-16 | 3 | 2024-07-17 02:22:21 | 2024-07-17 05:12:07 | 江苏九天光电科技有限公司 | 244263 | 5751 |  | 1 | 0.25 | 2400 | 610 | 1 | JG12240700364 |  | 1 |  | 1
覆膜 | 07001 | JG12240700363 | JG1224070036 | JF3 | 九天覆膜-5 | 合格 | 让步接收 | 甲 | 徐刚,徐新圣 | 1864 | 1864 | 1 | 2380 | 0.25 | 610 | / | D顶伤印(1020米传动侧约10公分处顶伤凹印约3公分。) | 30110011 | 铬钝化卷 | 0.15-SPCC | 30312017 | 双面钢塑复合卷 | 0.25-SPCC | 明绿CJB膜-1 | 10 | MO001671 | MO001671-013-03 | FM001 | 覆膜模板 | 7037 | 2024-07-16 | 2024-07-16 | 3 | 2024-07-17 02:22:21 | 2024-07-17 05:12:07 | 江苏九天光电科技有限公司 | 244263 | 5751 |  | 1 | 0.25 | 2380 | 610 | 1 | JG12240700363 |  | 1 | D顶伤印(1020米传动侧约10公分处顶伤凹印约3公分。) | 1
覆膜 | 07001 | JG12240700362 | JG1224070036 | JF3 | 九天覆膜-5 | 合格 | 合格品 | 甲 | 徐刚,徐新圣 | 1876 | 1876 | 1 | 2390 | 0.25 | 610 | / |  | 30110011 | 铬钝化卷 | 0.15-SPCC | 30312017 | 双面钢塑复合卷 | 0.25-SPCC | 明绿CJB膜-1 | 10 | MO001671 | MO001671-013-02 | FM001 | 覆膜模板 | 7037 | 2024-07-16 | 2024-07-16 | 3 | 2024-07-17 02:22:21 | 2024-07-17 05:12:07 | 江苏九天光电科技有限公司 | 244263 | 5751 |  | 1 | 0.25 | 2390 | 610 | 1 | JG12240700362 |  | 1 |  | 1
覆膜 | 07001 | JG12240700361 | JG1224070036 | JF3 | 九天覆膜-5 | 合格 | 让步接收 | 甲 | 徐刚,徐新圣 | 1880 | 1880 | 1 | 2400 | 0.25 | 610 | / | K孔洞(290-390米操12-39mm3个孔洞约0.11平方毫米。) | 30110011 | 铬钝化卷 | 0.15-SPCC | 30312017 | 双面钢塑复合卷 | 0.25-SPCC | 明绿CJB膜-1 | 10 | MO001671 | MO001671-013-01 | FM001 | 覆膜模板 | 7037 | 2024-07-16 | 2024-07-16 | 3 | 2024-07-17 02:22:21 | 2024-07-17 05:12:07 | 江苏九天光电科技有限公司 | 244263 | 5751 |  | 1 | 0.25 | 2400 | 610 | 1 | JG12240700361 |  | 1 | K孔洞(290-390米操12-39mm3个孔洞约0.11平方毫米。) | 1
覆膜 | 07001 | JG122406027122 | JG12240602712 | JF5 | 九天覆膜-9 | 合格 | 合格品 | 甲 | 倪志宏,徐兴良,张文兵 | 2780 | 2780 | 1 | 4440 | 0.165 | 760 | / |  | 30110014 | 铬钝化卷 | 0.1-SPCC | 30312001 | 双面钢塑复合卷 | 0.165-SPCC | 明绿改性膜-1 | 10 | MO001669 | MO001669-004-02 | FM001 | 覆膜模板 | 5025 | 2024-07-16 | 2024-07-16 | 3 | 2024-07-17 03:42:04 | 2024-07-17 03:43:14 | 江苏九天光电科技有限公司 | 0 | 5742 |  | 1 | 0.165 | 4440 | 760 | 1 | JG122406027122 |  | 1 |  | 1
覆膜 | 07001 | JG122406027121 | JG12240602712 | JF5 | 九天覆膜-9 | 合格 | 合格品 | 甲 | 倪志宏,徐兴良,张文兵 | 2676 | 2676 | 1 | 4300 | 0.165 | 760 | / |  | 30110014 | 铬钝化卷 | 0.1-SPCC | 30312001 | 双面钢塑复合卷 | 0.165-SPCC | 明绿改性膜-1 | 10 | MO001669 | MO001669-004-01 | FM001 | 覆膜模板 | 5025 | 2024-07-16 | 2024-07-16 | 3 | 2024-07-17 03:42:04 | 2024-07-17 03:43:14 | 江苏九天光电科技有限公司 | 0 | 5742 |  | 1 | 0.165 | 4300 | 760 | 1 | JG122406027121 |  | 1 |  | 1
覆膜 | 07001 | JG122406024523 | JG12240602452 | JF5 | 九天覆膜-9 | 合格 | 合格品 | 甲 | 倪志宏,徐兴良,张文兵 | 2140 | 2140 | 1 | 3430 | 0.165 | 760 | / |  | 30110014 | 铬钝化卷 | 0.1-SPCC | 30312001 | 双面钢塑复合卷 | 0.165-SPCC | 明绿改性膜-1 | 10 | MO001610 | MO001610-001-03 | FM001 | 覆膜模板 | 5827 | 2024-07-15 | 2024-07-15 | 3 | 2024-07-17 00:44:11 | 2024-07-17 02:07:57 | 江苏九天光电科技有限公司 | 0 | 5742 |  | 1 | 0.165 | 3430 | 760 | 1 | JG122406024523 |  | 1 |  | 1
覆膜 | 07001 | JG122406024522 | JG12240602452 | JF5 | 九天覆膜-9 | 合格 | 合格品 | 甲 | 倪志宏,徐兴良,张文兵 | 2176 | 2176 | 1 | 3500 | 0.165 | 760 | / |  | 30110014 | 铬钝化卷 | 0.1-SPCC | 30312001 | 双面钢塑复合卷 | 0.165-SPCC | 明绿改性膜-1 | 10 | MO001610 | MO001610-001-02 | FM001 | 覆膜模板 | 5827 | 2024-07-15 | 2024-07-15 | 3 | 2024-07-17 00:44:11 | 2024-07-17 02:07:57 | 江苏九天光电科技有限公司 | 0 | 5742 |  | 1 | 0.165 | 3500 | 760 | 1 | JG122406024522 |  | 1 |  | 1
覆膜 | 07001 | JG122406024521 | JG12240602452 | JF5 | 九天覆膜-9 | 合格 | 让步接收 | 甲 | 倪志宏,徐兴良,张文兵 | 1918 | 1918 | 1 | 3090 | 0.165 | 760 | / | K孔洞(1200米传动侧4公分处1个 大小1.59平方毫米。内100米操作侧26公分处5个 大小0.3-0.6平方毫米) | 30110014 | 铬钝化卷 | 0.1-SPCC | 30312001 | 双面钢塑复合卷 | 0.165-SPCC25 | 明绿改性膜-1 | 10 | MO001610 | MO001610-001-01 | FM001 | 覆膜模板 | 5827 | 2024-07-15 | 2024-07-15 | 3 | 2024-07-17 00:44:11 | 2024-07-17 02:07:57 | 江苏九天光电科技有限公司 | 0 | 5742 |  | 1 | 0.165 | 3090 | 760 | 1 | JG122406024521 |  | 1 | K孔洞(1200米传动侧4公分处1个 大小1.59平方毫米。内100米操作侧26公分处5个 大小0.3-0.6平方毫米) | 1
覆膜 | 07001 | JG122406014123 | JG122406014123 | JF5 | 九天覆膜-9 | 合格 | 合格品 | 甲 | 倪志宏,徐兴良,张文兵 | 3009 | 3264 | 1.084746 | 5240 | 0.165 | 760 | / |  | 30110014 | 铬钝化卷 | 0.1-SPCC | 30312001 | 双面钢塑复合卷 | 0.165-SPCC | 明绿改性膜-1 | 10 | MO001567 | MO001567-011 | FM001 | 覆膜模板 | 3009 | 2024-07-14 | 2024-07-14 | 3 | 2024-07-17 00:27:53 | 2024-07-17 00:28:40 | 江苏九天光电科技有限公司 | 241238 | 5742 |  |  | 0.1 | 5270 | 760 | 1 | JG122406014123 |  | 1 |  | 1
覆膜 | 07001 | JG122405509413 | JG122405509413 | JF5 | 九天覆膜-9 | 合格 | 让步接收 | 甲 | 倪志宏,徐兴良,张文兵 | 2347 | 2538 | 1.08138 | 4060 | 0.165 | 760 | / | K孔洞(3800米操作侧30公分处1个 大小2.6平方毫米) | 30110014 | 铬钝化卷 | 0.1-SPCC | 30312001 | 双面钢塑复合卷 | 0.165-SPCC | 明绿改性膜-1 | 10 | MO001567 | MO001567-009 | FM001 | 覆膜模板 | 2347 | 2024-07-14 | 2024-07-14 | 3 | 2024-07-16 23:13:50 | 2024-07-16 23:34:13 | 江苏九天光电科技有限公司 | 241236 | 5742 |  |  | 0.1 | 4090 | 760 | 1 | JG122405509413 |  | 1 | K孔洞(3800米操作侧30公分处1个 大小2.6平方毫米) | 1
覆膜 | 07001 | JG12240602012 | JG1224060201 | JF4 | 九天覆膜-8 | 合格 | 让步接收 | 乙 | 黄宏涛,李其华,李忠 | 2942 | 2942 | 1 | 3380 | 0.25 | 710 | / | 2258米传动侧10公分处1个3.5平方毫米顶伤孔洞（已夹纸） | 30110011 | 铬钝化卷 | 0.15-SPCC | 30312017 | 双面钢塑复合卷 | 0.25-SPCC | 明绿改性膜-2 | 10 | MO001355 | MO001355-005-02 | FM001 | 覆膜模板 | 5491 | 2024-07-08 | 2024-07-08 | 2 | 2024-07-16 14:10:38 | 2024-07-16 15:04:02 | 江苏九天光电科技有限公司 | 0 | 5740 |  | 1 | 0.25 | 3380 | 710 | 1 | JG12240602012 |  | 1 | K孔洞(2258米夹纸处传动侧10公分处1个3.5平方毫米顶伤孔洞) | 1
覆膜 | 07001 | JG12240602011 | JG1224060201 | JF4 | 九天覆膜-8 | 合格 | 让步接收 | 乙 | 黄宏涛,李其华,李忠 | 2964 | 2964 | 1 | 3400 | 0.25 | 710 | / | 卷芯操作侧下板面轻微发黄 | 30110011 | 铬钝化卷 | 0.15-SPCC | 30312017 | 双面钢塑复合卷 | 0.25-SPCC | 明绿改性膜-2 | 10 | MO001355 | MO001355-005-01 | FM001 | 覆膜模板 | 5491 | 2024-07-08 | 2024-07-08 | 2 | 2024-07-16 14:10:38 | 2024-07-16 15:04:02 | 江苏九天光电科技有限公司 | 0 | 5740 |  | 1 | 0.25 | 3400 | 710 | 1 | JG12240602011 |  | 1 | S色差(卷芯操作侧下板面轻微发黄) | 1
覆膜 | 07001 | JG122406010612 | JG12240601061 | JF4 | 九天覆膜-8 | 合格 | 让步接收 | 乙 | 黄宏涛,李其华,李忠 | 2974 | 2974 | 1 | 3400 | 0.25 | 710 | / | 尾部有缩芯折印，尾部操作侧有粘钢折印 | 30110011 | 铬钝化卷 | 0.15-SPCC | 30312017 | 双面钢塑复合卷 | 0.25-SPCC | 明绿改性膜-2 | 10 | MO001552 | MO001552-001-02 | FM001 | 覆膜模板 | 5521 | 2024-07-12 | 2024-07-12 | 3 | 2024-07-16 13:45:04 | 2024-07-16 13:49:14 | 江苏九天光电科技有限公司 | 0 | 5740 |  | 1 | 0.25 | 3400 | 710 | 1 | JG122406010612 |  | 1 | 缩芯折印(尾部有缩芯折印),N粘钢折印(尾部操作侧有粘钢折印) | 1
覆膜 | 07001 | JG122406010611 | JG12240601061 | JF4 | 九天覆膜-8 | 合格 | 合格品 | 乙 | 黄宏涛,李其华,李忠 | 2948 | 2948 | 1 | 3370 | 0.25 | 710 | / |  | 30110011 | 铬钝化卷 | 0.15-SPCC | 30312017 | 双面钢塑复合卷 | 0.25-SPCC | 明绿改性膜-2 | 10 | MO001552 | MO001552-001-01 | FM001 | 覆膜模板 | 5521 | 2024-07-12 | 2024-07-12 | 3 | 2024-07-16 13:45:04 | 2024-07-16 13:49:14 | 江苏九天光电科技有限公司 | 0 | 5740 |  | 1 | 0.25 | 3370 | 710 | 1 | JG122406010611 |  | 1 |  | 1
覆膜 | 07001 | JG12240601993 | JG1224060199 | JF5 | 九天覆膜-9 | 合格 | 让步接收 | 乙 | 黄宏涛,李其华,李忠 | 2620 | 2620 | 1 | 3040 | 0.25 | 710 | / | 1210米操作侧20公分处1个0.53平方毫米孔洞，侧作侧边部有15公分宽粘钢折印边部6毫米宽发黄，1200米后操作侧27公分内有松花印 | 30110011 | 铬钝化卷 | 0.15-SPCC | 30312017 | 双面钢塑复合卷 | 0.25-SPCC | 明绿改性膜-2 | 10 | MO001552 | MO001552-003-03 | FM001 | 覆膜模板 | 7299 | 2024-07-12 | 2024-07-12 | 3 | 2024-07-16 10:09:16 | 2024-07-16 11:59:08 | 江苏九天光电科技有限公司 | 0 | 5740 |  | 1 | 0.25 | 3040 | 710 | 1 | JG12240601993 |  | 1 | K孔洞(1210米操作侧20公分处1个0.53平方毫米孔洞),N粘钢折印(侧作侧边部有15公分宽粘钢折印边部6毫米宽发黄),S松花印(1200米后操作侧27公分内有松花印) | 1
覆膜 | 07001 | JG12240601992 | JG1224060199 | JF5 | 九天覆膜-9 | 合格 | 让步接收 | 乙 | 黄宏涛,李其华,李忠 | 2612 | 2612 | 1 | 3010 | 0.25 | 710 | / | 整卷操作侧边部有8公分宽粘钢折印边部6毫米宽发黄 | 30110011 | 铬钝化卷 | 0.15-SPCC | 30312017 | 双面钢塑复合卷 | 0.25-SPCC | 明绿改性膜-2 | 10 | MO001552 | MO001552-003-02 | FM001 | 覆膜模板 | 7299 | 2024-07-12 | 2024-07-12 | 3 | 2024-07-16 10:09:16 | 2024-07-16 11:59:08 | 江苏九天光电科技有限公司 | 0 | 5740 |  | 1 | 0.25 | 3010 | 710 | 1 | JG12240601992 |  | 1 | N粘钢折印(操作侧边部有8公分宽粘钢折印边部6毫米宽发黄) | 1
覆膜 | 07001 | JG12240601991 | JG1224060199 | JF5 | 九天覆膜-9 | 合格 | 让步接收 | 乙 | 黄宏涛,李其华,李忠 | 2622 | 2622 | 1 | 3010 | 0.25 | 710 | / | 操作侧边部有6公分宽粘钢折印边部6毫米宽发黄，板面内圈有轻微锈斑点，小黄斑点 | 30110011 | 铬钝化卷 | 0.15-SPCC | 30312017 | 双面钢塑复合卷 | 0.25-SPCC | 明绿改性膜-2 | 10 | MO001552 | MO001552-003-01 | FM001 | 覆膜模板 | 7299 | 2024-07-12 | 2024-07-12 | 3 | 2024-07-16 10:09:16 | 2024-07-16 11:59:08 | 江苏九天光电科技有限公司 | 0 | 5740 |  | 1 | 0.25 | 3010 | 710 | 1 | JG12240601991 |  | 1 | S松花印(1800),H黄斑(),X锈点()X锈点(板面有轻微锈斑点),H黄斑(并没有小黄斑点),S松花印(1800米内板面有松花印，操作侧边部有6公分宽粘钢折印边部6毫米宽发黄)N粘钢折印(操作侧边部有6公分宽粘钢折印边部6毫米宽发黄),X锈点(板面有轻微锈斑点，小黄斑点) | 1
覆膜 | 07001 | JG12240700893 | JG1224070089 | JF3 | 九天覆膜-5 | 合格 | 合格品 | 甲 | 成防萍,徐刚,徐新圣 | 2162 | 2162 | 1 | 4400 | 0.15 | 610 | / |  | 30110014 | 铬钝化卷 | 0.1-SPCC | 30311002 | 单面钢塑复合卷 | 0.15-SPCC | 明绿改性膜-2 | 10 | MO001633 | MO001633-001-03 | FM001 | 覆膜模板 | 6163 | 2024-07-15 | 2024-07-15 | 3 | 2024-07-16 07:30:12 | 2024-07-16 10:42:28 | 江苏九天光电科技有限公司 | 0 | 5751 |  | 1 | 0.15 | 4400 | 610 | 1 | JG12240700893 |  | 1 |  | 1
覆膜 | 07001 | JG12240700892 | JG1224070089 | JF3 | 九天覆膜-5 | 合格 | 合格品 | 甲 | 成防萍,徐刚,徐新圣 | 2152 | 2152 | 1 | 4360 | 0.15 | 610 | / |  | 30110014 | 铬钝化卷 | 0.1-SPCC | 30311002 | 单面钢塑复合卷 | 0.15-SPCC | 明绿改性膜-2 | 10 | MO001633 | MO001633-001-02 | FM001 | 覆膜模板 | 6163 | 2024-07-15 | 2024-07-15 | 3 | 2024-07-16 07:30:12 | 2024-07-16 10:42:28 | 江苏九天光电科技有限公司 | 0 | 5751 |  | 1 | 0.15 | 4360 | 610 | 1 | JG12240700892 |  | 1 |  | 1
覆膜 | 07001 | JG12240700891 | JG1224070089 | JF3 | 九天覆膜-5 | 合格 | 合格品 | 甲 | 成防萍,徐刚,徐新圣 | 2183 | 2183 | 1 | 4400 | 0.15 | 610 | / |  | 30110014 | 铬钝化卷 | 0.1-SPCC | 30311002 | 单面钢塑复合卷 | 0.15-SPCC | 明绿改性膜-2 | 10 | MO001633 | MO001633-001-01 | FM001 | 覆膜模板 | 6163 | 2024-07-15 | 2024-07-15 | 3 | 2024-07-16 07:30:12 | 2024-07-16 10:42:28 | 江苏九天光电科技有限公司 | 0 | 5751 |  | 1 | 0.15 | 4400 | 610 | 1 | JG12240700891 |  | 1 |  | 1
覆膜 | 07001 | JG1224050079-13 | JG1224050079-1 | JF5 | 九天覆膜-9 | 合格 | 让步接收 | 乙 | 黄宏涛,李其华,李忠 | 2352 | 2352 | 1 | 4050 | 0.165 | 710 | / | 板面内圈有轻微锈斑点，3916-3920米内传动侧22-30公分内有3个0.18-0.27平方毫米孔洞 | 30110014 | 铬钝化卷 | 0.1-SPCC | 30312001 | 双面钢塑复合卷 | 0.165-SPCC | 明绿改性膜-1 | 10 | MO001331 | MO001331-009-03 | FM001 | 覆膜模板 | 6449 | 2024-07-07 | 2024-07-07 | 2 | 2024-07-16 07:05:42 | 2024-07-16 09:46:18 | 江苏九天光电科技有限公司 | 226185 | 5742 |  | 1 | 0.165 | 4050 | 710 | 1 | JG1224050079-13 |  | 1 | X锈点(板面有轻微锈斑点),K孔洞(3916-3900米内传动侧22-30公分内有3个孔洞，大小0.18-0.27平方毫米) | 1
覆膜 | 07001 | JG1224050079-12 | JG1224050079-1 | JF5 | 九天覆膜-9 | 合格 | 让步接收 | 甲 | 倪志宏,张文兵 | 2324 | 2324 | 1 | 4000 | 0.165 | 710 | / | 小锈斑点 | 30110014 | 铬钝化卷 | 0.1-SPCC | 30312001 | 双面钢塑复合卷 | 0.165-SPCC | 明绿改性膜-1 | 10 | MO001331 | MO001331-009-02 | FM001 | 覆膜模板 | 6449 | 2024-07-07 | 2024-07-07 | 2 | 2024-07-16 07:05:42 | 2024-07-16 09:46:18 | 江苏九天光电科技有限公司 | 226185 | 5742 |  | 1 | 0.165 | 4000 | 710 | 1 | JG1224050079-12 |  | 1 |  | 1
覆膜 | 07001 | JG1224050079-11 | JG1224050079-1 | JF5 | 九天覆膜-9 | 合格 | 让步接收 | 甲 | 倪志宏,张文兵 | 2296 | 2296 | 1 | 4000 | 0.165 | 710 | / | 2660米操作侧21.5公分处5个 0.18-0.35平方毫米孔洞 | 30110014 | 铬钝化卷 | 0.1-SPCC | 30312001 | 双面钢塑复合卷 | 0.165-SPCC | 明绿改性膜-1 | 10 | MO001331 | MO001331-009-01 | FM001 | 覆膜模板 | 6449 | 2024-07-07 | 2024-07-07 | 2 | 2024-07-16 07:05:42 | 2024-07-16 09:46:18 | 江苏九天光电科技有限公司 | 226185 | 5742 |  | 1 | 0.165 | 4000 | 710 | 1 | JG1224050079-11 |  | 1 | K孔洞(2660米操作侧21.5公分处5个 大小0.18-0.35平方毫米) | 1