## sheet1
工序名称 | 工序编码 | 新卷号 | 批号 | 机组编码 | 机组名称 | 工序状态 | 检验结果 | 班组 | 参与人 | 来料重量 | 出料重量 | 成品率 | 出料长度 | 出料厚度 | 出料宽度 | 工序要求 | 备注 | 来料编码 | 来料名称 | 来料规格 | 产品编码 | 产品名称 | 产品规格 | 膜名称 | 排序 | 主计划号 | 子计划号 | 工序流程编码 | 工序流程名称 | 工单需求 | 计划开始时间 | 计划结束时间 | 工单状态 | 实际开始时间 | 实际结束时间 | 组织名称 | 卷号ID | 操作工人 | 报工人 | 检验 | 来料厚度 | 来料长度 | 来料宽度 | 是否分卷 | 原卷号 | 工单要求 | 是否成品 | 不良现象 | 入库审核
纵剪 | 00001 | JG1224070424 | SA124618304000 | JJ1 | 九天纵剪机 | 合格 | 合格品 | 乙 | 钱康,叶伟 | 13820 | 13820 | 1 | 6330 | 0.4 | 710 | 按+2MM工艺生产 |  | 11010007 | 原钢卷 | 0.4*1430-SPCC | 20100028 | 轧硬 | 0.4*710-SPCC |  | 10 | MO001651 | MO001651-003-02 | ZJ001 | 纵剪模板 | 27710 | 2024-07-16 | 2024-07-16 | 3 | 2024-07-16 14:57:32 | 2024-07-16 16:27:49 | 江苏九天光电科技有限公司 | 0 | 5835 |  | 1 | 0.4 | 6330 | 710 | 1 | JG1224070424 |  | 1 |  | 1
纵剪 | 00001 | JG1224070423 | SA124618304000 | JJ1 | 九天纵剪机 | 合格 | 合格品 | 乙 | 钱康,叶伟 | 13800 | 13800 | 1 | 6330 | 0.4 | 710 | 按+2MM工艺生产 |  | 11010007 | 原钢卷 | 0.4*1430-SPCC | 20100028 | 轧硬 | 0.4*710-SPCC |  | 10 | MO001651 | MO001651-003-01 | ZJ001 | 纵剪模板 | 27710 | 2024-07-16 | 2024-07-16 | 3 | 2024-07-16 14:57:32 | 2024-07-16 16:27:49 | 江苏九天光电科技有限公司 | 0 | 5835 |  | 1 | 0.4 | 6330 | 710 | 1 | JG1224070423 |  | 1 |  | 1
纵剪 | 00001 | JG1224070422 | SA124618302100 | JJ1 | 九天纵剪机 | 合格 | 合格品 | 乙 | 钱康,叶伟 | 13720 | 13720 | 1 | 6295 | 0.4 | 710 | 按+2MM工艺生产 |  | 11010007 | 原钢卷 | 0.4*1430-SPCC | 20100028 | 轧硬 | 0.4*710-SPCC |  | 10 | MO001651 | MO001651-005-02 | ZJ001 | 纵剪模板 | 27520 | 2024-07-16 | 2024-07-16 | 3 | 2024-07-16 13:35:18 | 2024-07-16 14:57:21 | 江苏九天光电科技有限公司 | 0 | 5835 |  | 1 | 0.4 | 6295 | 710 | 1 | JG1224070422 |  | 1 |  | 1
纵剪 | 00001 | JG1224070421 | SA124618302100 | JJ1 | 九天纵剪机 | 合格 | 合格品 | 乙 | 钱康,叶伟 | 13705 | 13705 | 1 | 6295 | 0.4 | 710 | 按+2MM工艺生产 |  | 11010007 | 原钢卷 | 0.4*1430-SPCC | 20100028 | 轧硬 | 0.4*710-SPCC |  | 10 | MO001651 | MO001651-005-01 | ZJ001 | 纵剪模板 | 27520 | 2024-07-16 | 2024-07-16 | 3 | 2024-07-16 13:35:18 | 2024-07-16 14:57:21 | 江苏九天光电科技有限公司 | 0 | 5835 |  | 1 | 0.4 | 6295 | 710 | 1 | JG1224070421 |  | 1 |  | 1
纵剪 | 00001 | JG1224070420 | JG124645700200 | JJ1 | 九天纵剪机 | 合格 | 合格品 | 乙 | 钱康,叶伟 | 13490 | 13490 | 1 | 6185 | 0.4 | 710 | 按+2MM工艺生产 |  | 11010007 | 原钢卷 | 0.4*1430-SPCC | 20100028 | 轧硬 | 0.4*710-SPCC |  | 10 | MO001651 | MO001651-002-02 | ZJ001 | 纵剪模板 | 27050 | 2024-07-16 | 2024-07-16 | 3 | 2024-07-16 13:33:29 | 2024-07-16 13:35:05 | 江苏九天光电科技有限公司 | 0 | 5835 |  | 1 | 0.4 | 6185 | 710 | 1 | JG1224070420 |  | 1 |  | 1
纵剪 | 00001 | JG1224070419 | JG124645700200 | JJ1 | 九天纵剪机 | 合格 | 合格品 | 乙 | 钱康,叶伟 | 13470 | 13470 | 1 | 6185 | 0.4 | 710 | 按+2MM工艺生产 |  | 11010007 | 原钢卷 | 0.4*1430-SPCC | 20100028 | 轧硬 | 0.4*710-SPCC |  | 10 | MO001651 | MO001651-002-01 | ZJ001 | 纵剪模板 | 27050 | 2024-07-16 | 2024-07-16 | 3 | 2024-07-16 13:33:29 | 2024-07-16 13:35:05 | 江苏九天光电科技有限公司 | 0 | 5835 |  | 1 | 0.4 | 6185 | 710 | 1 | JG1224070419 |  | 1 |  | 1
纵剪 | 00001 | JG1224070418 | SA124623804100 | JJ1 | 九天纵剪机 | 合格 | 合格品 | 乙 | 钱康,叶伟 | 13470 | 13470 | 1 | 6170 | 0.4 | 710 | 按+2MM工艺生产 |  | 11010007 | 原钢卷 | 0.4*1430-SPCC | 20100028 | 轧硬 | 0.4*710-SPCC |  | 10 | MO001651 | MO001651-004-02 | ZJ001 | 纵剪模板 | 27010 | 2024-07-16 | 2024-07-16 | 3 | 2024-07-16 13:31:48 | 2024-07-16 13:33:15 | 江苏九天光电科技有限公司 | 0 | 5835 |  | 1 | 0.4 | 6170 | 710 | 1 | JG1224070418 |  | 1 |  | 1
纵剪 | 00001 | JG1224070417 | SA124623804100 | JJ1 | 九天纵剪机 | 合格 | 合格品 | 乙 | 钱康,叶伟 | 13450 | 13450 | 1 | 6170 | 0.4 | 710 | 按+2MM工艺生产 |  | 11010007 | 原钢卷 | 0.4*1430-SPCC | 20100028 | 轧硬 | 0.4*710-SPCC |  | 10 | MO001651 | MO001651-004-01 | ZJ001 | 纵剪模板 | 27010 | 2024-07-16 | 2024-07-16 | 3 | 2024-07-16 13:31:48 | 2024-07-16 13:33:15 | 江苏九天光电科技有限公司 | 0 | 5835 |  | 1 | 0.4 | 6170 | 710 | 1 | JG1224070417 |  | 1 |  | 1
纵剪 | 00001 | JG1224070416 | SA124618303200 | JJ1 | 九天纵剪机 | 合格 | 合格品 | 乙 | 钱康,叶伟 | 13030 | 13030 | 1 | 5970 | 0.4 | 710 | 按+2MM工艺生产 |  | 11010007 | 原钢卷 | 0.4*1430-SPCC | 20100028 | 轧硬 | 0.4*710-SPCC |  | 10 | MO001651 | MO001651-001-02 | ZJ001 | 纵剪模板 | 26140 | 2024-07-16 | 2024-07-16 | 3 | 2024-07-16 13:24:28 | 2024-07-16 13:31:35 | 江苏九天光电科技有限公司 | 0 | 5835 |  | 1 | 0.4 | 5970 | 710 | 1 | JG1224070416 |  | 1 |  | 1
纵剪 | 00001 | JG1224070415 | SA124618303200 | JJ1 | 九天纵剪机 | 合格 | 合格品 | 乙 | 钱康,叶伟 | 13020 | 13020 | 1 | 5970 | 0.4 | 710 | 按+2MM工艺生产 |  | 11010007 | 原钢卷 | 0.4*1430-SPCC | 20100028 | 轧硬 | 0.4*710-SPCC |  | 10 | MO001651 | MO001651-001-01 | ZJ001 | 纵剪模板 | 26140 | 2024-07-16 | 2024-07-16 | 3 | 2024-07-16 13:24:28 | 2024-07-16 13:31:35 | 江苏九天光电科技有限公司 | 0 | 5835 |  | 1 | 0.4 | 5970 | 710 | 1 | JG1224070415 |  | 1 |  | 1