## sheet1
工序名称 | 工序编码 | 新卷号 | 批号 | 机组编码 | 机组名称 | 工序状态 | 检验结果 | 班组 | 参与人 | 来料重量 | 出料重量 | 成品率 | 出料长度 | 出料厚度 | 出料宽度 | 工序要求 | 备注 | 来料编码 | 来料名称 | 来料规格 | 产品编码 | 产品名称 | 产品规格 | 膜名称 | 排序 | 主计划号 | 子计划号 | 工序流程编码 | 工序流程名称 | 工单需求 | 计划开始时间 | 计划结束时间 | 工单状态 | 实际开始时间 | 实际结束时间 | 组织名称 | 卷号ID | 操作工人 | 报工人 | 检验 | 来料厚度 | 来料长度 | 来料宽度 | 是否分卷 | 原卷号 | 工单要求 | 是否成品 | 不良现象 | 入库审核
最终冷轧 | 02004 | JG1224070166 | JG1224070166 | JZ4 | 九天750轧机 | 合格 | 合格品 | 甲 | 张帅 | 5510 | 5500 | 0.9981851 | 6650 | 0.145 | 710 | 轧0.145（0.145-0.15）米数控制在6600-6700米不超6700米 |  | 20100028 | 轧硬 | 0.4*710-SPCC | 30210008 | 光亮卷 | 0.145-SPCC |  | 30 | MO001356 | MO001356-004 | GLJ003 | 光亮卷前处理 模板 | 5515 | 2024-07-08 | 2024-07-08 | 2 | 2024-07-16 23:14:36 | 2024-07-16 23:15:23 | 江苏九天光电科技有限公司 | 227445 | 5808 |  |  | 0.4 | 2520 | 710 | 1 | JG1224070166 |  |  |  | 0
最终冷轧 | 02004 | JG1224070170 | JG1224070170 | JZ4 | 九天750轧机 | 合格 | 合格品 | 甲 | 蒋小冬 | 5510 | 5500 | 0.9981851 | 6640 | 0.145 | 710 | 轧0.145（0.145-0.15）米数控制在6600-6700米不超6700米 |  | 20100028 | 轧硬 | 0.4*710-SPCC | 30210008 | 光亮卷 | 0.145-SPCC |  | 30 | MO001356 | MO001356-006 | GLJ003 | 光亮卷前处理 模板 | 5515 | 2024-07-08 | 2024-07-08 | 2 | 2024-07-16 23:12:32 | 2024-07-16 23:13:04 | 江苏九天光电科技有限公司 | 227447 | 5801 |  |  | 0.4 | 2520 | 710 | 1 | JG1224070170 |  |  |  | 0
最终冷轧 | 02004 | JG1224070141 | JG1224070141 | JZ4 | 九天750轧机 | 合格 | 合格品 | 甲 | 张帅 | 5500 | 5400 | 0.9818182 | 9666 | 0.1 | 710 | 轧0.145（0.145-0.15）米数控制在6600-6700米不超6700米 |  | 20100028 | 轧硬 | 0.4*710-SPCC | 30210008 | 光亮卷 | 0.145-SPCC |  | 30 | MO001315 | MO001315-011 | GLJ003 | 光亮卷前处理 模板 | 5505 | 2024-07-07 | 2024-07-07 | 2 | 2024-07-16 08:03:48 | 2024-07-16 22:50:20 | 江苏九天光电科技有限公司 | 215296 | 5808 |  |  | 0.4 | 2520 | 710 | 1 | JG1224070141 |  |  |  | 0
最终冷轧 | 02004 | JG1224070173 | JG1224070173 | JZ4 | 九天750轧机 | 合格 | 合格品 | 乙 | 赵遂义 | 5500 | 5490 | 0.9981818 | 6610 | 0.145 | 710 | 轧0.145（0.145-0.15）米数控制在6600-6700米不超6700米 |  | 20100028 | 轧硬 | 0.4*710-SPCC | 30210008 | 光亮卷 | 0.145-SPCC |  | 30 | MO001356 | MO001356-007 | GLJ003 | 光亮卷前处理 模板 | 5510 | 2024-07-08 | 2024-07-08 | 2 | 2024-07-16 17:29:17 | 2024-07-16 17:29:55 | 江苏九天光电科技有限公司 | 227448 | 5809 |  |  | 0.4 | 2520 | 710 | 1 | JG1224070173 |  |  |  | 0
最终冷轧 | 02004 | JG1224070177 | JG1224070177 | JZ4 | 九天750轧机 | 合格 | 合格品 | 乙 | 赵遂义 | 5500 | 5490 | 0.9981818 | 6620 | 0.145 | 710 | 轧0.145（0.145-0.15）米数控制在6600-6700米不超6700米 |  | 20100028 | 轧硬 | 0.4*710-SPCC | 30210008 | 光亮卷 | 0.145-SPCC |  | 30 | MO001356 | MO001356-009 | GLJ003 | 光亮卷前处理 模板 | 5505 | 2024-07-08 | 2024-07-08 | 2 | 2024-07-16 17:28:01 | 2024-07-16 17:28:49 | 江苏九天光电科技有限公司 | 227450 | 5809 |  |  | 0.4 | 2520 | 710 | 1 | JG1224070177 |  |  |  | 0
最终冷轧 | 02004 | JG1224070150 | JG1224070150 | JZ4 | 九天750轧机 | 合格 | 合格品 | 乙 | 赵遂义 | 5510 | 5500 | 0.9981851 | 6640 | 0.145 | 710 | 轧0.145（0.145-0.15）米数控制在6600-6700米不超6700米 |  | 20100028 | 轧硬 | 0.4*710-SPCC | 30210008 | 光亮卷 | 0.145-SPCC |  | 30 | MO001315 | MO001315-004 | GLJ003 | 光亮卷前处理 模板 | 5515 | 2024-07-07 | 2024-07-07 | 2 | 2024-07-16 16:59:26 | 2024-07-16 17:00:08 | 江苏九天光电科技有限公司 | 215289 | 5809 |  |  | 0.4 | 2520 | 710 | 1 | JG1224070150 |  |  |  | 0
最终冷轧 | 02004 | JG1224070162 | JG1224070162 | JZ4 | 九天750轧机 | 合格 | 合格品 | 甲 | 张帅 | 5500 | 5476 | 0.9956363 | 6630 | 0.15 | 710 | 轧0.145（0.145-0.15）米数控制在6600-6700米不超6700米 |  | 20100028 | 轧硬 | 0.4*710-SPCC | 30210008 | 光亮卷 | 0.145-SPCC |  | 30 | MO001356 | MO001356-002 | GLJ003 | 光亮卷前处理 模板 | 5510 | 2024-07-08 | 2024-07-08 | 2 | 2024-07-16 07:00:32 | 2024-07-16 07:01:06 | 江苏九天光电科技有限公司 | 227443 | 5808 |  |  | 0.4 | 2520 | 710 | 1 | JG1224070162 |  |  |  | 0
最终冷轧 | 02004 | JG1224070118 | JG1224070118 | JZ4 | 九天750轧机 | 合格 | 合格品 | 甲 | 蒋小冬 | 5500 | 5490 | 0.9981818 | 6650 | 0.145 | 710 | 轧0.145（0.145-0.15）米数控制在6600-6700米不超6700米 |  | 20100028 | 轧硬 | 0.4*710-SPCC | 30210008 | 光亮卷 | 0.145-SPCC |  | 30 | MO001232 | MO001232-004 | GLJ003 | 光亮卷前处理 模板 | 5510 | 2024-07-05 | 2024-07-05 | 2 | 2024-07-16 06:00:37 | 2024-07-16 06:01:06 | 江苏九天光电科技有限公司 | 207015 | 5801 |  |  | 0.4 | 2520 | 710 | 1 | JG1224070118
最终冷轧 | 02004 | JG1224070130 | JG1224070130 | JZ4 | 九天750轧机 | 合格 | 合格品 | 甲 | 张帅 | 5500 | 5480 | 0.9963636 | 6670 | 0.15 | 710 | 轧0.145（0.145-0.15）米数控制在6600-6700米不超6700米 |  | 20100028 | 轧硬 | 0.4*710-SPCC | 30210008 | 光亮卷 | 0.145-SPCC |  | 30 | MO001232 | MO001232-010 | GLJ003 | 光亮卷前处理 模板 | 5510 | 2024-07-05 | 2024-07-05 | 2 | 2024-07-16 04:26:55 | 2024-07-16 04:27:23 | 江苏九天光电科技有限公司 | 207021 | 5808 |  |  | 0.4 | 2520 | 710 | 1 | JG1224070130
最终冷轧 | 02004 | JG1224070145 | JG1224070145 | JZ4 | 九天750轧机 | 合格 | 合格品 | 甲 | 蒋小冬 | 5500 | 5480 | 0.9963636 | 6660 | 0.15 | 710 | 轧0.145（0.145-0.15）米数控制在6600-6700米不超6700米 |  | 20100028 | 轧硬 | 0.4*710-SPCC | 30210008 | 光亮卷 | 0.145-SPCC |  | 30 | MO001315 | MO001315-001 | GLJ003 | 光亮卷前处理 模板 | 5505 | 2024-07-07 | 2024-07-07 | 2 | 2024-07-16 03:39:18 | 2024-07-16 03:39:53 | 江苏九天光电科技有限公司 | 215286 | 5801 |  |  | 0.4 | 2520 | 710 | 1 | JG1224070145 |  |  |  | 0
最终冷轧 | 02004 | JG1224070161 | JG1224070161 | JZ4 | 九天750轧机 | 合格 | 合格品 | 甲 | 张帅 | 5500 | 5480 | 0.9963636 | 6660 | 0.15 | 710 | 轧0.145（0.145-0.15）米数控制在6600-6700米不超6700米 |  | 20100028 | 轧硬 | 0.4*710-SPCC | 30210008 | 光亮卷 | 0.145-SPCC |  | 30 | MO001356 | MO001356-001 | GLJ003 | 光亮卷前处理 模板 | 5500 | 2024-07-08 | 2024-07-08 | 2 | 2024-07-16 03:38:19 | 2024-07-16 03:38:48 | 江苏九天光电科技有限公司 | 227442 | 5808 |  |  | 0.4 | 2520 | 710 | 1 | JG1224070161 |  |  |  | 0
最终冷轧 | 02004 | JG1224070169 | JG1224070169 | JZ4 | 九天750轧机 | 合格 | 合格品 | 甲 | 蒋小冬 | 5500 | 5490 | 0.9981818 | 6680 | 0.145 | 710 | 轧0.145（0.145-0.15）米数控制在6600-6700米不超6700米 |  | 20100028 | 轧硬 | 0.4*710-SPCC | 30210008 | 光亮卷 | 0.145-SPCC |  | 30 | MO001356 | MO001356-005 | GLJ003 | 光亮卷前处理 模板 | 5510 | 2024-07-08 | 2024-07-08 | 2 | 2024-07-16 03:35:39 | 2024-07-16 03:36:23 | 江苏九天光电科技有限公司 | 227446 | 5801 |  |  | 0.4 | 2520 | 710 | 1 | JG1224070169 |  |  |  | 0