## sheet1
工序名称 | 工序编码 | 新卷号 | 批号 | 机组编码 | 机组名称 | 工序状态 | 检验结果 | 班组 | 参与人 | 来料重量 | 出料重量 | 成品率 | 出料长度 | 出料厚度 | 出料宽度 | 工序要求 | 备注 | 来料编码 | 来料名称 | 来料规格 | 产品编码 | 产品名称 | 产品规格 | 膜名称 | 排序 | 主计划号 | 子计划号 | 工序流程编码 | 工序流程名称 | 工单需求 | 计划开始时间 | 计划结束时间 | 工单状态 | 实际开始时间 | 实际结束时间 | 组织名称 | 卷号ID | 操作工人 | 报工人 | 检验 | 来料厚度 | 来料长度 | 来料宽度 | 是否分卷 | 原卷号 | 工单要求 | 是否成品 | 不良现象 | 入库审核
纵剪 | 00001 | JG1224070440 | SA124617001900 | JJ1 | 九天纵剪机 | 合格 | 合格品 | 乙 | 钱康,叶伟 | 6305 | 6305 | 1 | 3360 | 0.4 | 610 | 按+2MM工艺生产 |  | 11010003 | 原钢卷 | 0.4*1230-SPCC | 20100023 | 轧硬 | 0.4*610-SPCC |  | 10 | MO001664 | MO001664-003-04 | ZJ001 | 纵剪模板 | 25360 | 2024-07-16 | 2024-07-16 | 3 | 2024-07-17 14:14:01 | 2024-07-17 15:37:50 | 江苏九天光电科技有限公司 | 0 | 5835 |  | 1 | 0.4 | 3360 | 610 | 1 | JG1224070440 |  | 1 |  | 1
纵剪 | 00001 | JG1224070439 | SA124617001900 | JJ1 | 九天纵剪机 | 合格 | 合格品 | 乙 | 钱康,叶伟 | 6310 | 6310 | 1 | 3360 | 0.4 | 610 | 按+2MM工艺生产 |  | 11010003 | 原钢卷 | 0.4*1230-SPCC | 20100023 | 轧硬 | 0.4*610-SPCC |  | 10 | MO001664 | MO001664-003-03 | ZJ001 | 纵剪模板 | 25360 | 2024-07-16 | 2024-07-16 | 3 | 2024-07-17 14:14:01 | 2024-07-17 15:37:50 | 江苏九天光电科技有限公司 | 0 | 5835 |  | 1 | 0.4 | 3360 | 610 | 1 | JG1224070439 |  | 1 |  | 1
纵剪 | 00001 | JG1224070438 | SA124617001900 | JJ1 | 九天纵剪机 | 合格 | 合格品 | 乙 | 钱康,叶伟 | 6315 | 6315 | 1 | 3360 | 0.4 | 610 | 按+2MM工艺生产 |  | 11010003 | 原钢卷 | 0.4*1230-SPCC | 20100023 | 轧硬 | 0.4*610-SPCC |  | 10 | MO001664 | MO001664-003-02 | ZJ001 | 纵剪模板 | 25360 | 2024-07-16 | 2024-07-16 | 3 | 2024-07-17 14:14:01 | 2024-07-17 15:37:50 | 江苏九天光电科技有限公司 | 0 | 5835 |  | 1 | 0.4 | 3360 | 610 | 1 | JG1224070438 |  | 1 |  | 1
纵剪 | 00001 | JG1224070437 | SA124617001900 | JJ1 | 九天纵剪机 | 合格 | 合格品 | 乙 | 钱康,叶伟 | 6315 | 6315 | 1 | 3360 | 0.4 | 610 | 按+2MM工艺生产 |  | 11010003 | 原钢卷 | 0.4*1230-SPCC | 20100023 | 轧硬 | 0.4*610-SPCC |  | 10 | MO001664 | MO001664-003-01 | ZJ001 | 纵剪模板 | 25360 | 2024-07-16 | 2024-07-16 | 3 | 2024-07-17 14:14:01 | 2024-07-17 15:37:50 | 江苏九天光电科技有限公司 | 0 | 5835 |  | 1 | 0.4 | 3360 | 610 | 1 | JG1224070437 |  | 1 |  | 1
纵剪 | 00001 | JG1224070436 | SA124617008500 | JJ1 | 九天纵剪机 | 合格 | 合格品 | 乙 | 钱康,叶伟 | 6340 | 6340 | 1 | 3370 | 0.4 | 610 | 按+2MM工艺生产 |  | 11010003 | 原钢卷 | 0.4*1230-SPCC | 20100023 | 轧硬 | 0.4*610-SPCC |  | 10 | MO001664 | MO001664-001-04 | ZJ001 | 纵剪模板 | 25460 | 2024-07-16 | 2024-07-16 | 3 | 2024-07-17 12:45:59 | 2024-07-17 14:13:29 | 江苏九天光电科技有限公司 | 0 | 5835 |  | 1 | 0.4 | 3370 | 610 | 1 | JG1224070436 |  | 1 |  | 1
纵剪 | 00001 | JG1224070435 | SA124617008500 | JJ1 | 九天纵剪机 | 合格 | 合格品 | 乙 | 钱康,叶伟 | 6350 | 6350 | 1 | 3370 | 0.4 | 610 | 按+2MM工艺生产 |  | 11010003 | 原钢卷 | 0.4*1230-SPCC | 20100023 | 轧硬 | 0.4*610-SPCC |  | 10 | MO001664 | MO001664-001-03 | ZJ001 | 纵剪模板 | 25460 | 2024-07-16 | 2024-07-16 | 3 | 2024-07-17 12:45:59 | 2024-07-17 14:13:29 | 江苏九天光电科技有限公司 | 0 | 5835 |  | 1 | 0.4 | 3370 | 610 | 1 | JG1224070435 |  | 1 |  | 1
纵剪 | 00001 | JG1224070434 | SA124617008500 | JJ1 | 九天纵剪机 | 合格 | 合格品 | 乙 | 钱康,叶伟 | 6325 | 6325 | 1 | 3370 | 0.4 | 610 | 按+2MM工艺生产 |  | 11010003 | 原钢卷 | 0.4*1230-SPCC | 20100023 | 轧硬 | 0.4*610-SPCC |  | 10 | MO001664 | MO001664-001-02 | ZJ001 | 纵剪模板 | 25460 | 2024-07-16 | 2024-07-16 | 3 | 2024-07-17 12:45:59 | 2024-07-17 14:13:29 | 江苏九天光电科技有限公司 | 0 | 5835 |  | 1 | 0.4 | 3370 | 610 | 1 | JG1224070434 |  | 1 |  | 1
纵剪 | 00001 | JG1224070433 | SA124617008500 | JJ1 | 九天纵剪机 | 合格 | 合格品 | 乙 | 钱康,叶伟 | 6325 | 6325 | 1 | 3370 | 0.4 | 610 | 按+2MM工艺生产 |  | 11010003 | 原钢卷 | 0.4*1230-SPCC | 20100023 | 轧硬 | 0.4*610-SPCC |  | 10 | MO001664 | MO001664-001-01 | ZJ001 | 纵剪模板 | 25460 | 2024-07-16 | 2024-07-16 | 3 | 2024-07-17 12:45:59 | 2024-07-17 14:13:29 | 江苏九天光电科技有限公司 | 0 | 5835 |  | 1 | 0.4 | 3370 | 610 | 1 | JG1224070433 |  | 1 |  | 1
纵剪 | 00001 | JG1224070432 | SA124617002600 | JJ1 | 九天纵剪机 | 合格 | 合格品 | 乙 | 钱康,叶伟 | 6290 | 6290 | 1 | 3350 | 0.4 | 610 | 按+2MM工艺生产 |  | 11010003 | 原钢卷 | 0.4*1230-SPCC | 20100023 | 轧硬 | 0.4*610-SPCC |  | 10 | MO001664 | MO001664-005-04 | ZJ001 | 纵剪模板 | 25340 | 2024-07-16 | 2024-07-16 | 3 | 2024-07-17 10:54:17 | 2024-07-17 12:45:34 | 江苏九天光电科技有限公司 | 0 | 5835 |  | 1 | 0.4 | 3350 | 610 | 1 | JG1224070432 |  | 1 |  | 1
纵剪 | 00001 | JG1224070431 | SA124617002600 | JJ1 | 九天纵剪机 | 合格 | 合格品 | 乙 | 钱康,叶伟 | 6305 | 6305 | 1 | 3350 | 0.4 | 610 | 按+2MM工艺生产 |  | 11010003 | 原钢卷 | 0.4*1230-SPCC | 20100023 | 轧硬 | 0.4*610-SPCC |  | 10 | MO001664 | MO001664-005-03 | ZJ001 | 纵剪模板 | 25340 | 2024-07-16 | 2024-07-16 | 3 | 2024-07-17 10:54:17 | 2024-07-17 12:45:34 | 江苏九天光电科技有限公司 | 0 | 5835 |  | 1 | 0.4 | 3350 | 610 | 1 | JG1224070431 |  | 1 |  | 1
纵剪 | 00001 | JG1224070430 | SA124617002600 | JJ1 | 九天纵剪机 | 合格 | 合格品 | 乙 | 钱康,叶伟 | 6305 | 6305 | 1 | 3360 | 0.4 | 610 | 按+2MM工艺生产 |  | 11010003 | 原钢卷 | 0.4*1230-SPCC | 20100023 | 轧硬 | 0.4*610-SPCC |  | 10 | MO001664 | MO001664-005-02 | ZJ001 | 纵剪模板 | 25340 | 2024-07-16 | 2024-07-16 | 3 | 2024-07-17 10:54:17 | 2024-07-17 12:45:34 | 江苏九天光电科技有限公司 | 0 | 5835 |  | 1 | 0.4 | 3360 | 610 | 1 | JG1224070430 |  | 1 |  | 1
纵剪 | 00001 | JG1224070429 | SA124617002600 | JJ1 | 九天纵剪机 | 合格 | 合格品 | 乙 | 钱康,叶伟 | 6315 | 6315 | 1 | 3360 | 0.4 | 610 | 按+2MM工艺生产 |  | 11010003 | 原钢卷 | 0.4*1230-SPCC | 20100023 | 轧硬 | 0.4*610-SPCC |  | 10 | MO001664 | MO001664-005-01 | ZJ001 | 纵剪模板 | 25340 | 2024-07-16 | 2024-07-16 | 3 | 2024-07-17 10:54:17 | 2024-07-17 12:45:34 | 江苏九天光电科技有限公司 | 0 | 5835 |  | 1 | 0.4 | 3360 | 610 | 1 | JG1224070429 |  | 1 |  | 1
纵剪 | 00001 | JG1224070428 | SA124617002000 | JJ1 | 九天纵剪机 | 合格 | 合格品 | 乙 | 钱康,叶伟 | 6285 | 6285 | 1 | 3350 | 0.4 | 610 | 按+2MM工艺生产 |  | 11010003 | 原钢卷 | 0.4*1230-SPCC | 20100023 | 轧硬 | 0.4*610-SPCC |  | 10 | MO001664 | MO001664-010-04 | ZJ001 | 纵剪模板 | 25350 | 2024-07-16 | 2024-07-16 | 3 | 2024-07-17 09:45:45 | 2024-07-17 10:54:06 | 江苏九天光电科技有限公司 | 0 | 5835 |  | 1 | 0.4 | 3350 | 610 | 1 | JG1224070428 |  | 1 |  | 1
纵剪 | 00001 | JG1224070427 | SA124617002000 | JJ1 | 九天纵剪机 | 合格 | 合格品 | 乙 | 钱康,叶伟 | 6300 | 6300 | 1 | 3350 | 0.4 | 610 | 按+2MM工艺生产 |  | 11010003 | 原钢卷 | 0.4*1230-SPCC | 20100023 | 轧硬 | 0.4*610-SPCC |  | 10 | MO001664 | MO001664-010-03 | ZJ001 | 纵剪模板 | 25350 | 2024-07-16 | 2024-07-16 | 3 | 2024-07-17 09:45:45 | 2024-07-17 10:54:06 | 江苏九天光电科技有限公司 | 0 | 5835 |  | 1 | 0.4 | 3350 | 610 | 1 | JG1224070427 |  | 1 |  | 1
纵剪 | 00001 | JG1224070426 | SA124617002000 | JJ1 | 九天纵剪机 | 合格 | 合格品 | 乙 | 钱康,叶伟 | 6310 | 6310 | 1 | 3360 | 0.4 | 610 | 按+2MM工艺生产 |  | 11010003 | 原钢卷 | 0.4*1230-SPCC | 20100023 | 轧硬 | 0.4*610-SPCC |  | 10 | MO001664 | MO001664-010-02 | ZJ001 | 纵剪模板 | 25350 | 2024-07-16 | 2024-07-16 | 3 | 2024-07-17 09:45:45 | 2024-07-17 10:54:06 | 江苏九天光电科技有限公司 | 0 | 5835 |  | 1 | 0.4 | 3360 | 610 | 1 | JG1224070426 |  | 1 |  | 1
纵剪 | 00001 | JG1224070425 | SA124617002000 | JJ1 | 九天纵剪机 | 合格 | 合格品 | 乙 | 钱康,叶伟 | 6315 | 6315 | 1 | 3360 | 0.4 | 610 | 按+2MM工艺生产 |  | 11010003 | 原钢卷 | 0.4*1230-SPCC | 20100023 | 轧硬 | 0.4*610-SPCC |  | 10 | MO001664 | MO001664-010-01 | ZJ001 | 纵剪模板 | 25350 | 2024-07-16 | 2024-07-16 | 3 | 2024-07-17 09:45:45 | 2024-07-17 10:54:06 | 江苏九天光电科技有限公司 | 0 | 5835 |  | 1 | 0.4 | 3360 | 610 | 1 | JG1224070425 |  | 1 |  | 1
纵剪 | 00001 | DL0024070048 | 14104136200 | JJ1 | 九天纵剪机 | 合格 | 合格品 | 甲 | 沈严松,杨久明 | 12615 | 12615 | 1 | 4340 | 0.6 | 630 | 按+2MM工艺生产 |  | 11010015 | 原钢卷 | 0.6*1230-SPCC | 20100086 | 轧硬 | 0.6*630-SPCC |  | 10 | MO001656 | MO001656-005-02 | ZJ001 | 纵剪模板 | 24550 | 2024-07-16 | 2024-07-16 | 3 | 2024-07-17 08:58:59 | 2024-07-17 09:45:23 | 江苏九天光电科技有限公司 | 0 | 5833 |  | 1 | 0.6 | 4340 | 630 | 1 | DL0024070048 |  | 1 |  | 1
纵剪 | 00001 | DL0024070047 | 14104136200 | JJ1 | 九天纵剪机 | 合格 | 合格品 | 甲 | 沈严松,杨久明 | 11805 | 11805 | 1 | 4340 | 0.6 | 590 | 按+2MM工艺生产 |  | 11010015 | 原钢卷 | 0.6*1230-SPCC | 20100077 | 轧硬 | 0.6*590-SPCC |  | 10 | MO001656 | MO001656-005-01 | ZJ001 | 纵剪模板 | 24550 | 2024-07-16 | 2024-07-16 | 3 | 2024-07-17 08:58:59 | 2024-07-17 09:45:23 | 江苏九天光电科技有限公司 | 0 | 5833 |  | 1 | 0.6 | 4340 | 590 | 1 | DL0024070047 |  | 1 |  | 1
纵剪 | 00001 | DL0024070046 | 14104133300 | JJ1 | 九天纵剪机 | 合格 | 合格品 | 甲 | 沈严松,杨久明 | 12715 | 12715 | 1 | 4355 | 0.6 | 630 | 按+2MM工艺生产 |  | 11010015 | 原钢卷 | 0.6*1230-SPCC | 20100086 | 轧硬 | 0.6*630-SPCC |  | 10 | MO001656 | MO001656-007-02 | ZJ001 | 纵剪模板 | 24780 | 2024-07-16 | 2024-07-16 | 3 | 2024-07-17 09:41:05 | 2024-07-17 09:43:01 | 江苏九天光电科技有限公司 | 0 | 5833 |  | 1 | 0.6 | 4355 | 630 | 1 | DL0024070046 |  | 1 |  | 1
纵剪 | 00001 | DL0024070045 | 14104133300 | JJ1 | 九天纵剪机 | 合格 | 合格品 | 甲 | 沈严松,杨久明 | 11910 | 11910 | 1 | 4355 | 0.6 | 590 | 按+2MM工艺生产 |  | 11010015 | 原钢卷 | 0.6*1230-SPCC | 20100077 | 轧硬 | 0.6*590-SPCC |  | 10 | MO001656 | MO001656-007-01 | ZJ001 | 纵剪模板 | 24780 | 2024-07-16 | 2024-07-16 | 3 | 2024-07-17 09:41:05 | 2024-07-17 09:43:01 | 江苏九天光电科技有限公司 | 0 | 5833 |  | 1 | 0.6 | 4355 | 590 | 1 | DL0024070045 |  | 1 |  | 1
纵剪 | 00001 | DL0024070044 | 14104135500 | JJ1 | 九天纵剪机 | 合格 | 合格品 | 甲 | 钱康,叶伟 | 12680 | 12680 | 1 | 4340 | 0.6 | 630 | 按+2MM工艺生产 |  | 11010015 | 原钢卷 | 0.6*1230-SPCC | 20100086 | 轧硬 | 0.6*630-SPCC |  | 10 | MO001656 | MO001656-003-02 | ZJ001 | 纵剪模板 | 24690 | 2024-07-16 | 2024-07-16 | 3 | 2024-07-17 09:39:18 | 2024-07-17 09:40:47 | 江苏九天光电科技有限公司 | 0 | 5833 |  | 1 | 0.6 | 4340 | 630 | 1 | DL0024070044 |  | 1 |  | 1
纵剪 | 00001 | DL0024070043 | 14104135500 | JJ1 | 九天纵剪机 | 合格 | 合格品 | 甲 | 钱康,叶伟 | 11875 | 11875 | 1 | 4340 | 0.6 | 590 | 按+2MM工艺生产 |  | 11010015 | 原钢卷 | 0.6*1230-SPCC | 20100077 | 轧硬 | 0.6*590-SPCC |  | 10 | MO001656 | MO001656-003-01 | ZJ001 | 纵剪模板 | 24690 | 2024-07-16 | 2024-07-16 | 3 | 2024-07-17 09:39:18 | 2024-07-17 09:40:47 | 江苏九天光电科技有限公司 | 0 | 5833 |  | 1 | 0.6 | 4340 | 590 | 1 | DL0024070043 |  | 1 |  | 1
纵剪 | 00001 | DL0024070042 | 14104367000 | JJ1 | 九天纵剪机 | 合格 | 合格品 | 甲 | 沈严松,杨久明 | 12675 | 12675 | 1 | 4340 | 0.6 | 630 | 按+2MM工艺生产 |  | 11010015 | 原钢卷 | 0.6*1230-SPCC | 20100086 | 轧硬 | 0.6*630-SPCC |  | 10 | MO001653 | MO001653-001-02 | ZJ001 | 纵剪模板 | 24660 | 2024-07-16 | 2024-07-16 | 3 | 2024-07-17 09:37:19 | 2024-07-17 09:39:05 | 江苏九天光电科技有限公司 | 244087 | 5833 |  | 1 | 0.6 | 4340 | 630 | 1 | DL0024070042 |  | 1 |  | 1
纵剪 | 00001 | DL0024070041 | 14104367000 | JJ1 | 九天纵剪机 | 合格 | 合格品 | 甲 | 沈严松,杨久明 | 11865 | 11865 | 1 | 4340 | 0.6 | 590 | 按+2MM工艺生产 |  | 11010015 | 原钢卷 | 0.6*1230-SPCC | 20100077 | 轧硬 | 0.6*590-SPCC |  | 10 | MO001653 | MO001653-001-01 | ZJ001 | 纵剪模板 | 24660 | 2024-07-16 | 2024-07-16 | 3 | 2024-07-17 09:37:19 | 2024-07-17 09:39:05 | 江苏九天光电科技有限公司 | 0 | 5833 |  | 1 | 0.6 | 4340 | 590 | 1 | DL0024070041 |  | 1 |  | 1
纵剪 | 00001 | DL0024070040 | 14104135200 | JJ1 | 九天纵剪机 | 合格 | 合格品 | 甲 | 沈严松,杨久明 | 12600 | 12600 | 1 | 4310 | 0.6 | 630 | 按+2MM工艺生产 |  | 11010015 | 原钢卷 | 0.6*1230-SPCC | 20100086 | 轧硬 | 0.6*630-SPCC |  | 10 | MO001656 | MO001656-001-02 | ZJ001 | 纵剪模板 | 24520 | 2024-07-16 | 2024-07-16 | 3 | 2024-07-17 09:35:18 | 2024-07-17 09:37:06 | 江苏九天光电科技有限公司 | 0 | 5833 |  | 1 | 0.6 | 4310 | 630 | 1 | DL0024070040 |  | 1 |  | 1
纵剪 | 00001 | DL0024070039 | 14104135200 | JJ1 | 九天纵剪机 | 合格 | 合格品 | 甲 | 沈严松,杨久明 | 11795 | 11795 | 1 | 4310 | 0.6 | 590 | 按+2MM工艺生产 |  | 11010015 | 原钢卷 | 0.6*1230-SPCC | 20100077 | 轧硬 | 0.6*590-SPCC |  | 10 | MO001656 | MO001656-001-01 | ZJ001 | 纵剪模板 | 24520 | 2024-07-16 | 2024-07-16 | 3 | 2024-07-17 09:35:18 | 2024-07-17 09:37:06 | 江苏九天光电科技有限公司 | 0 | 5833 |  | 1 | 0.6 | 4310 | 590 | 1 | DL0024070039 |  | 1 |  | 1
纵剪 | 00001 | DL0024070038 | 14537018501 | JJ1 | 九天纵剪机 | 合格 | 合格品 | 甲 | 沈严松,杨久明 | 12370 | 12370 | 1 | 4250 | 0.6 | 630 | 按+2MM工艺生产 |  | 11010015 | 原钢卷 | 0.6*1230-SPCC | 20100086 | 轧硬 | 0.6*630-SPCC |  | 10 | MO001656 | MO001656-009-02 | ZJ001 | 纵剪模板 | 24050 | 2024-07-16 | 2024-07-16 | 3 | 2024-07-17 09:32:46 | 2024-07-17 09:35:04 | 江苏九天光电科技有限公司 | 0 | 5833 |  | 1 | 0.6 | 4250 | 630 | 1 | DL0024070038 |  | 1 |  | 1
纵剪 | 00001 | DL0024070037 | 14537018501 | JJ1 | 九天纵剪机 | 合格 | 合格品 | 甲 | 沈严松,杨久明 | 11610 | 11610 | 1 | 4250 | 0.6 | 590 | 按+2MM工艺生产 |  | 11010015 | 原钢卷 | 0.6*1230-SPCC | 20100077 | 轧硬 | 0.6*590-SPCC |  | 10 | MO001656 | MO001656-009-01 | ZJ001 | 纵剪模板 | 24050 | 2024-07-16 | 2024-07-16 | 3 | 2024-07-17 09:32:46 | 2024-07-17 09:35:04 | 江苏九天光电科技有限公司 | 0 | 5833 |  | 1 | 0.6 | 4250 | 590 | 1 | DL0024070037 |  | 1 |  | 1