## sheet1
工序名称 | 工序编码 | 新卷号 | 批号 | 机组编码 | 机组名称 | 工序状态 | 检验结果 | 班组 | 参与人 | 来料重量 | 出料重量 | 成品率 | 出料长度 | 出料厚度 | 出料宽度 | 工序要求 | 备注 | 来料编码 | 来料名称 | 来料规格 | 产品编码 | 产品名称 | 产品规格 | 膜名称 | 排序 | 主计划号 | 子计划号 | 工序流程编码 | 工序流程名称 | 工单需求 | 计划开始时间 | 计划结束时间 | 工单状态 | 实际开始时间 | 实际结束时间 | 组织名称 | 卷号ID | 操作工人 | 报工人 | 检验 | 来料厚度 | 来料长度 | 来料宽度 | 是否分卷 | 原卷号 | 工单要求 | 是否成品 | 不良现象 | 入库审核
最终冷轧 | 02004 | JG0024060068 | JG0024060068 | JZ3 | 九天700轧机 | 合格 | 合格品 | 甲 | 杨永华 | 5170 | 5170 | 1 | 7200 | 0.15 | 610 | 轧0.15（0.147-0.153）米数7100-7200米 |  | 20100082 | 轧硬 | 0.6*610-SPCC | 30210011 | 光亮卷 | 0.15-SPCC |  | 30 | MO000961 | MO000961-002 | GLJ003 | 光亮卷前处理 模板 | 5170 | 2024-06-25 | 2024-06-25 | 2 | 2024-07-16 23:42:37 | 2024-07-16 23:43:19 | 江苏九天光电科技有限公司 | 193330 | 5805 |  |  | 0.6 | 1830 | 610 | 1 | JG0024060068
最终冷轧 | 02004 | JG1224060299 | JG1224060299 | JZ3 | 九天700轧机 | 合格 | 合格品 | 乙 | 蒋涛 | 5924 | 5924 | 1 | 12670 | 0.1 | 610 | 轧0.1(0.097-0.102)5.9吨卷轧制米数12400-12500米，6..3吨轧制米数为13200-13300米不低于13200米 |  | 20100023 | 轧硬 | 0.4*610-SPCC | 30210015 | 光亮卷 | 0.1-SPCC |  | 30 | MO001043 | MO001043-027 | GLJ003 | 光亮卷前处理 模板 | 5925 | 2024-06-30 | 2024-06-30 | 2 | 2024-07-16 16:28:10 | 2024-07-16 16:45:44 | 江苏九天光电科技有限公司 | 197137 | 5800 |  |  | 0.4 | 3160 | 610 | 1 | JG1224060299
最终冷轧 | 02004 | JG1224060332 | JG1224060332 | JZ3 | 九天700轧机 | 合格 | 合格品 | 乙 | 周朋 | 5880 | 5880 | 1 | 12550 | 0.1 | 610 | 轧0.1(0.097-0.102)5.9吨卷轧制米数12400-12500米，6..3吨轧制米数为13200-13300米不低于13200米 |  | 20100023 | 轧硬 | 0.4*610-SPCC | 30210015 | 光亮卷 | 0.1-SPCC |  | 30 | MO001043 | MO001043-004 | GLJ003 | 光亮卷前处理 模板 | 5880 | 2024-06-30 | 2024-06-30 | 2 | 2024-07-16 16:27:02 | 2024-07-16 16:27:23 | 江苏九天光电科技有限公司 | 197114 | 5810 |  |  | 0.4 | 3145 | 610 | 1 | JG1224060332
最终冷轧 | 02004 | JG1224060331 | JG1224060331 | JZ3 | 九天700轧机 | 合格 | 合格品 | 乙 | 蒋涛 | 5880 | 5860 | 0.9965987 | 12370 | 0.1 | 610 | 轧0.1(0.097-0.102)5.9吨卷轧制米数12400-12500米，6..3吨轧制米数为13200-13300米不低于13200米 |  | 20100023 | 轧硬 | 0.4*610-SPCC | 30210015 | 光亮卷 | 0.1-SPCC |  | 30 | MO001043 | MO001043-003 | GLJ003 | 光亮卷前处理 模板 | 5880 | 2024-06-30 | 2024-06-30 | 2 | 2024-07-16 16:26:11 | 2024-07-16 16:26:37 | 江苏九天光电科技有限公司 | 197113 | 5800 |  |  | 0.4 | 3145 | 610 | 1 | JG1224060331
最终冷轧 | 02004 | JG1224070086 | JG1224070086 | JZ3 | 九天700轧机 | 合格 | 合格品 | 甲 | 李新峰 | 6278 | 6278 | 1 | 13430 | 0.1 | 610 | 轧0.1（0.097-0.102）米数13200-13300米 |  | 20100023 | 轧硬 | 0.4*610-SPCC | 30210015 | 光亮卷 | 0.1-SPCC |  | 30 | MO001150 | MO001150-010 | GLJ003 | 光亮卷前处理 模板 | 6280 | 2024-07-03 | 2024-07-03 | 2 | 2024-07-16 06:45:50 | 2024-07-16 06:46:25 | 江苏九天光电科技有限公司 | 202930 | 5803 |  |  | 0.4 | 3350 | 610 | 1 | JG1224070086
最终冷轧 | 02004 | JG1224060336 | JG1224060336 | JZ3 | 九天700轧机 | 合格 | 合格品 | 甲 | 李新峰 | 6328 | 6328 | 1 | 13550 | 0.1 | 610 | 轧0.1(0.097-0.102)5.9吨卷轧制米数12400-12500米，6..3吨轧制米数为13200-13300米不低于13200米 |  | 20100023 | 轧硬 | 0.4*610-SPCC | 30210015 | 光亮卷 | 0.1-SPCC |  | 30 | MO001043 | MO001043-008 | GLJ003 | 光亮卷前处理 模板 | 6330 | 2024-06-30 | 2024-06-30 | 2 | 2024-07-16 03:44:10 | 2024-07-16 03:44:46 | 江苏九天光电科技有限公司 | 197118 | 5803 |  |  | 0.4 | 3370 | 610 | 1 | JG1224060336
最终冷轧 | 02004 | JG1224060347 | JG1224060347 | JZ3 | 九天700轧机 | 合格 | 合格品 | 甲 | 李新峰 | 6324 | 6250 | 0.9882985 | 13300 | 0.1 | 610 | 轧0.1(0.097-0.102)5.9吨卷轧制米数12400-12500米，6..3吨轧制米数为13200-13300米不低于13200米 |  | 20100023 | 轧硬 | 0.4*610-SPCC | 30210015 | 光亮卷 | 0.1-SPCC |  | 30 | MO001043 | MO001043-011 | GLJ003 | 光亮卷前处理 模板 | 6325 | 2024-06-30 | 2024-06-30 | 2 | 2024-07-16 01:02:22 | 2024-07-16 01:02:58 | 江苏九天光电科技有限公司 | 197121 | 5803 |  |  | 0.4 | 3360 | 610 | 1 | JG1224060347