## sheet1
工序名称 | 工序编码 | 新卷号 | 批号 | 机组编码 | 机组名称 | 工序状态 | 检验结果 | 班组 | 参与人 | 来料重量 | 出料重量 | 成品率 | 出料长度 | 出料厚度 | 出料宽度 | 工序要求 | 备注 | 来料编码 | 来料名称 | 来料规格 | 产品编码 | 产品名称 | 产品规格 | 膜名称 | 排序 | 主计划号 | 子计划号 | 工序流程编码 | 工序流程名称 | 工单需求 | 计划开始时间 | 计划结束时间 | 工单状态 | 实际开始时间 | 实际结束时间 | 组织名称 | 卷号ID | 操作工人 | 报工人 | 检验 | 来料厚度 | 来料长度 | 来料宽度 | 是否分卷 | 原卷号 | 工单要求 | 是否成品 | 不良现象 | 入库审核
最终冷轧 | 02004 | JG0024060068 | JG0024060068 | JZ3 | 九天700轧机 | 合格 | 合格品 | 甲 | 杨永华 | 5170 | 5170 | 1 | 7200 | 0.15 | 610 | 轧0.15（0.147-0.153）米数7100-7200米 |  | 20100082 | 轧硬 | 0.6*610-SPCC | 30210011 | 光亮卷 | 0.15-SPCC |  | 30 | MO000961 | MO000961-002 | GLJ003 | 光亮卷前处理 模板 | 5170 | 2024-06-25 | 2024-06-25 | 2 | 2024-07-16 23:42:37 | 2024-07-16 23:43:19 | 江苏九天光电科技有限公司 | 193330 | 5805 |  |  | 0.6 | 1830 | 610 | 1 | JG0024060068
最终冷轧 | 02004 | JG1224060299 | JG1224060299 | JZ3 | 九天700轧机 | 合格 | 合格品 | 乙 | 蒋涛 | 5924 | 5924 | 1 | 12670 | 0.1 | 610 | 轧0.1(0.097-0.102)5.9吨卷轧制米数12400-12500米，6..3吨轧制米数为13200-13300米不低于13200米 |  | 20100023 | 轧硬 | 0.4*610-SPCC | 30210015 | 光亮卷 | 0.1-SPCC |  | 30 | MO001043 | MO001043-027 | GLJ003 | 光亮卷前处理 模板 | 5925 | 2024-06-30 | 2024-06-30 | 2 | 2024-07-16 16:28:10 | 2024-07-16 16:45:44 | 江苏九天光电科技有限公司 | 197137 | 5800 |  |  | 0.4 | 3160 | 610 | 1 | JG1224060299
最终冷轧 | 02004 | JG1224060332 | JG1224060332 | JZ3 | 九天700轧机 | 合格 | 合格品 | 乙 | 周朋 | 5880 | 5880 | 1 | 12550 | 0.1 | 610 | 轧0.1(0.097-0.102)5.9吨卷轧制米数12400-12500米，6..3吨轧制米数为13200-13300米不低于13200米 |  | 20100023 | 轧硬 | 0.4*610-SPCC | 30210015 | 光亮卷 | 0.1-SPCC |  | 30 | MO001043 | MO001043-004 | GLJ003 | 光亮卷前处理 模板 | 5880 | 2024-06-30 | 2024-06-30 | 2 | 2024-07-16 16:27:02 | 2024-07-16 16:27:23 | 江苏九天光电科技有限公司 | 197114 | 5810 |  |  | 0.4 | 3145 | 610 | 1 | JG1224060332
最终冷轧 | 02004 | JG1224060331 | JG1224060331 | JZ3 | 九天700轧机 | 合格 | 合格品 | 乙 | 蒋涛 | 5880 | 5860 | 0.9965987 | 12370 | 0.1 | 610 | 轧0.1(0.097-0.102)5.9吨卷轧制米数12400-12500米，6..3吨轧制米数为13200-13300米不低于13200米 |  | 20100023 | 轧硬 | 0.4*610-SPCC | 30210015 | 光亮卷 | 0.1-SPCC |  | 30 | MO001043 | MO001043-003 | GLJ003 | 光亮卷前处理 模板 | 5880 | 2024-06-30 | 2024-06-30 | 2 | 2024-07-16 16:26:11 | 2024-07-16 16:26:37 | 江苏九天光电科技有限公司 | 197113 | 5800 |  |  | 0.4 | 3145 | 610 | 1 | JG1224060331
最终冷轧 | 02004 | JG1224070086 | JG1224070086 | JZ3 | 九天700轧机 | 合格 | 合格品 | 甲 | 李新峰 | 6278 | 6278 | 1 | 13430 | 0.1 | 610 | 轧0.1（0.097-0.102）米数13200-13300米 |  | 20100023 | 轧硬 | 0.4*610-SPCC | 30210015 | 光亮卷 | 0.1-SPCC |  | 30 | MO001150 | MO001150-010 | GLJ003 | 光亮卷前处理 模板 | 6280 | 2024-07-03 | 2024-07-03 | 2 | 2024-07-16 06:45:50 | 2024-07-16 06:46:25 | 江苏九天光电科技有限公司 | 202930 | 5803 |  |  | 0.4 | 3350 | 610 | 1 | JG1224070086
最终冷轧 | 02004 | JG1224060336 | JG1224060336 | JZ3 | 九天700轧机 | 合格 | 合格品 | 甲 | 李新峰 | 6328 | 6328 | 1 | 13550 | 0.1 | 610 | 轧0.1(0.097-0.102)5.9吨卷轧制米数12400-12500米，6..3吨轧制米数为13200-13300米不低于13200米 |  | 20100023 | 轧硬 | 0.4*610-SPCC | 30210015 | 光亮卷 | 0.1-SPCC |  | 30 | MO001043 | MO001043-008 | GLJ003 | 光亮卷前处理 模板 | 6330 | 2024-06-30 | 2024-06-30 | 2 | 2024-07-16 03:44:10 | 2024-07-16 03:44:46 | 江苏九天光电科技有限公司 | 197118 | 5803 |  |  | 0.4 | 3370 | 610 | 1 | JG1224060336
最终冷轧 | 02004 | JG1224060347 | JG1224060347 | JZ3 | 九天700轧机 | 合格 | 合格品 | 甲 | 李新峰 | 6324 | 6250 | 0.9882985 | 13300 | 0.1 | 610 | 轧0.1(0.097-0.102)5.9吨卷轧制米数12400-12500米，6..3吨轧制米数为13200-13300米不低于13200米 |  | 20100023 | 轧硬 | 0.4*610-SPCC | 30210015 | 光亮卷 | 0.1-SPCC |  | 30 | MO001043 | MO001043-011 | GLJ003 | 光亮卷前处理 模板 | 6325 | 2024-06-30 | 2024-06-30 | 2 | 2024-07-16 01:02:22 | 2024-07-16 01:02:58 | 江苏九天光电科技有限公司 | 197121 | 5803 |  |  | 0.4 | 3360 | 610 | 1 | JG1224060347
最终冷轧 | 02004 | JG1224060335 | JG1224060335 | JZ3 | 九天700轧机 | 合格 | 合格品 | 乙 | 蒋涛 | 6338 | 6338 | 1 | 13500 | 0.1 | 610 | 轧0.1(0.097-0.102)5.9吨卷轧制米数12400-12500米，6..3吨轧制米数为13200-13300米不低于13200米 |  | 20100023 | 轧硬 | 0.4*610-SPCC | 30210015 | 光亮卷 | 0.1-SPCC |  | 30 | MO001043 | MO001043-007 | GLJ003 | 光亮卷前处理 模板 | 6340 | 2024-06-30 | 2024-06-30 | 2 | 2024-07-15 17:32:58 | 2024-07-15 17:33:16 | 江苏九天光电科技有限公司 | 197117 | 5800 |  |  | 0.4 | 3370 | 610 | 1 | JG1224060335
最终冷轧 | 02004 | JG1224070076 | JG1224070076 | JZ3 | 九天700轧机 | 合格 | 合格品 | 乙 | 蒋涛 | 6340 | 6340 | 1 | 13500 | 0.1 | 610 | 轧0.1（0.097-0.102）米数13200-13300米 |  | 20100023 | 轧硬 | 0.4*610-SPCC | 30210015 | 光亮卷 | 0.1-SPCC |  | 30 | MO001150 | MO001150-004 | GLJ003 | 光亮卷前处理 模板 | 6350 | 2024-07-03 | 2024-07-03 | 2 | 2024-07-15 17:26:04 | 2024-07-15 17:27:19 | 江苏九天光电科技有限公司 | 202924 | 5800 |  |  | 0.4 | 3375 | 610 | 1 | JG1224070076
最终冷轧 | 02004 | JG1224070082 | JG1224070082 | JZ3 | 九天700轧机 | 合格 | 合格品 | 乙 | 周朋 | 6292 | 6292 | 1 | 13470 | 0.1 | 610 | 轧0.1（0.097-0.102）米数13200-13300米 |  | 20100023 | 轧硬 | 0.4*610-SPCC | 30210015 | 光亮卷 | 0.1-SPCC |  | 30 | MO001150 | MO001150-006 | GLJ003 | 光亮卷前处理 模板 | 6295 | 2024-07-03 | 2024-07-03 | 2 | 2024-07-15 17:25:15 | 2024-07-15 17:25:40 | 江苏九天光电科技有限公司 | 202926 | 5810 |  |  | 0.4 | 3360 | 610 | 1 | JG1224070082
最终冷轧 | 02004 | JG1224060333 | JG1224060333 | JZ3 | 九天700轧机 | 合格 | 合格品 | 乙 | 周朋 | 6320 | 5570 | 0.8813291 | 11630 | 0.1 | 610 | 轧0.1(0.097-0.102)5.9吨卷轧制米数12400-12500米，6..3吨轧制米数为13200-13300米不低于13200米 |  | 20100023 | 轧硬 | 0.4*610-SPCC | 30210015 | 光亮卷 | 0.1-SPCC |  | 30 | MO001043 | MO001043-005 | GLJ003 | 光亮卷前处理 模板 | 6320 | 2024-06-30 | 2024-06-30 | 2 | 2024-07-15 17:24:25 | 2024-07-15 17:24:50 | 江苏九天光电科技有限公司 | 197115 | 5810 |  |  | 0.4 | 3360 | 610 | 1 | JG1224060333
最终冷轧 | 02004 | JG1224070201 | JG1224070201 | JZ3 | 九天700轧机 | 合格 | 合格品 | 甲 | 杨永华 | 5420 | 5420 | 1 | 7300 | 0.15 | 610 | 轧0.15（0.152-0.158）5.4吨轧制米数7100-7200米不高于7250米；7.1吨卷轧制米数9500-9600米不高于9650米 |  | 20100023 | 轧硬 | 0.4*610-SPCC | 30210011 | 光亮卷 | 0.15-SPCC |  | 30 | MO001353 | MO001353-003 | GLJ003 | 光亮卷前处理 模板 | 5420 | 2024-07-08 | 2024-07-08 | 2 | 2024-07-15 08:14:51 | 2024-07-15 08:21:03 | 江苏九天光电科技有限公司 | 227425 | 5805 |  |  | 0.4 | 2880 | 610 | 1 | JG1224070201 |  |  |  | 0
最终冷轧 | 02004 | JG1224070087 | JG1224070087 | JZ3 | 九天700轧机 | 合格 | 合格品 | 甲 | 李新峰 | 6338 | 6338 | 1 | 13500 | 0.1 | 610 | 轧0.1（0.097-0.102）米数13200-13300米 |  | 20100023 | 轧硬 | 0.4*610-SPCC | 30210015 | 光亮卷 | 0.1-SPCC |  | 30 | MO001150 | MO001150-011 | GLJ003 | 光亮卷前处理 模板 | 6340 | 2024-07-03 | 2024-07-03 | 2 | 2024-07-15 07:14:16 | 2024-07-15 07:15:09 | 江苏九天光电科技有限公司 | 202931 | 5803 |  |  | 0.4 | 3370 | 610 | 1 | JG1224070087
最终冷轧 | 02004 | JG1224070094 | JG1224070094 | JZ3 | 九天700轧机 | 合格 | 合格品 | 甲 | 杨永华 | 6302 | 6302 | 1 | 13510 | 0.1 | 610 | 轧0.1（0.097-0.102）米数13200-13300米 |  | 20100023 | 轧硬 | 0.4*610-SPCC | 30210015 | 光亮卷 | 0.1-SPCC |  | 30 | MO001150 | MO001150-018 | GLJ003 | 光亮卷前处理 模板 | 6305 | 2024-07-03 | 2024-07-03 | 2 | 2024-07-15 04:38:35 | 2024-07-15 04:39:23 | 江苏九天光电科技有限公司 | 202938 | 5805 |  |  | 0.4 | 3360 | 610 | 1 | JG1224070094
最终冷轧 | 02004 | JG1224070093 | JG1224070093 | JZ3 | 九天700轧机 | 合格 | 合格品 | 甲 | 李新峰 | 6300 | 5750 | 0.9126984 | 12250 | 0.1 | 610 | 轧0.1（0.097-0.102）米数13200-13300米 |  | 20100023 | 轧硬 | 0.4*610-SPCC | 30210015 | 光亮卷 | 0.1-SPCC |  | 30 | MO001150 | MO001150-017 | GLJ003 | 光亮卷前处理 模板 | 6300 | 2024-07-03 | 2024-07-03 | 2 | 2024-07-15 02:10:01 | 2024-07-15 02:10:47 | 江苏九天光电科技有限公司 | 202937 | 5803 |  |  | 0.4 | 3360 | 610 | 1 | JG1224070093
最终冷轧 | 02004 | JG1224070214 | JG1224070214 | JZ3 | 九天700轧机 | 合格 | 合格品 | 乙 | 周朋 | 6650 | 6650 | 1 | 9500 | 0.15 | 610 | 轧0.15（0.147-0.152）米数9400-9500米不低于9400米不高于9550米 |  | 20100023 | 轧硬 | 0.4*610-SPCC | 30210011 | 光亮卷 | 0.15-SPCC |  | 30 | MO001411 | MO001411-006 | GLJ003 | 光亮卷前处理 模板 | 6650 | 2024-07-09 | 2024-07-09 | 2 | 2024-07-14 17:05:11 | 2024-07-14 17:11:12 | 江苏九天光电科技有限公司 | 232903 | 5810 |  |  | 0.4 | 3550 | 610 | 1 | JG1224070214 |  |  |  | 0
最终冷轧 | 02004 | JG1224070271 | JG1224070271 | JZ3 | 九天700轧机 | 合格 | 合格品 | 乙 | 蒋涛 | 7180 | 7160 | 0.9972145 | 9650 | 0.15 | 610 | 轧0.15（0.152-0.158）5.4吨卷轧制米数7100-7200米不超7250米；7.1吨轧制米数9500-9600米不超9650米，按米数轧制，厚度微调，厚度最高不超0.158 |  | 20100023 | 轧硬 | 0.4*610-SPCC | 30210011 | 光亮卷 | 0.15-SPCC |  | 30 | MO001446 | MO001446-023 | GLJ003 | 光亮卷前处理 模板 | 7180 | 2024-07-10 | 2024-07-10 | 2 | 2024-07-14 17:04:11 | 2024-07-14 17:04:34 | 江苏九天光电科技有限公司 | 235108 | 5800 |  |  | 0.4 | 3820 | 610 | 1 | JG1224070271 |  |  |  | 0
最终冷轧 | 02004 | JG1224070230 | JG1224070230 | JZ3 | 九天700轧机 | 合格 | 合格品 | 乙 | 蒋涛 | 6680 | 6680 | 1 | 9500 | 0.15 | 610 | 轧0.15（0.147-0.152）米数9400-9500米不低于9400米不高于9550米 |  | 20100023 | 轧硬 | 0.4*610-SPCC | 30210011 | 光亮卷 | 0.15-SPCC |  | 30 | MO001411 | MO001411-004 | GLJ003 | 光亮卷前处理 模板 | 6680 | 2024-07-09 | 2024-07-09 | 2 | 2024-07-14 17:03:29 | 2024-07-14 17:03:50 | 江苏九天光电科技有限公司 | 232901 | 5800 |  |  | 0.4 | 3565 | 610 | 1 | JG1224070230 |  |  |  | 0
最终冷轧 | 02004 | JG1224070098 | JG1224070098 | JZ3 | 九天700轧机 | 合格 | 合格品 | 甲 | 李新峰 | 5408 | 5408 | 1 | 7300 | 0.15 | 610 | 轧0.15（0.152-0.158）米数控制在7150-7250米不低于7150米，不高于7250米 |  | 20100023 | 轧硬 | 0.4*610-SPCC | 30210011 | 光亮卷 | 0.15-SPCC |  | 30 | MO001144 | MO001144-024 | GLJ003 | 光亮卷前处理 模板 | 5410 | 2024-07-03 | 2024-07-03 | 2 | 2024-07-14 07:43:21 | 2024-07-14 07:43:55 | 江苏九天光电科技有限公司 | 202810 | 5803 |  |  | 0.4 | 2880 | 610 | 1 | JG1224070098
最终冷轧 | 02004 | JG1224070084 | JG1224070084 | JZ3 | 九天700轧机 | 合格 | 合格品 | 甲 | 李新峰 | 6322 | 6322 | 1 | 13640 | 0.1 | 610 | 轧0.1（0.097-0.102）米数13200-13300米 |  | 20100023 | 轧硬 | 0.4*610-SPCC | 30210015 | 光亮卷 | 0.1-SPCC |  | 30 | MO001150 | MO001150-008 | GLJ003 | 光亮卷前处理 模板 | 6325 | 2024-07-03 | 2024-07-03 | 2 | 2024-07-14 06:30:07 | 2024-07-14 06:37:53 | 江苏九天光电科技有限公司 | 202928 | 5805 |  |  | 0.4 | 3370 | 610 | 1 | JG1224070084
最终冷轧 | 02004 | JG1224070226 | JG1224070226 | JZ3 | 九天700轧机 | 合格 | 合格品 | 甲 | 李新峰 | 6680 | 6680 | 1 | 9560 | 0.15 | 610 | 轧0.15（0.147-0.152）米数9400-9500米不低于9400米不高于9550米 |  | 20100023 | 轧硬 | 0.4*610-SPCC | 30210011 | 光亮卷 | 0.15-SPCC |  | 30 | MO001411 | MO001411-002 | GLJ003 | 光亮卷前处理 模板 | 6690 | 2024-07-09 | 2024-07-09 | 2 | 2024-07-14 04:10:03 | 2024-07-14 04:10:34 | 江苏九天光电科技有限公司 | 232899 | 5803 |  |  | 0.4 | 3565 | 610 | 1 | JG1224070226 |  |  |  | 0
最终冷轧 | 02004 | JG1224070225 | JG1224070225 | JZ3 | 九天700轧机 | 合格 | 合格品 | 甲 | 杨永华 | 6700 | 6100 | 0.9104478 | 8820 | 0.15 | 610 | 轧0.15（0.147-0.152）米数9400-9500米不低于9400米不高于9550米 |  | 20100023 | 轧硬 | 0.4*610-SPCC | 30210011 | 光亮卷 | 0.15-SPCC |  | 30 | MO001411 | MO001411-001 | GLJ003 | 光亮卷前处理 模板 | 6700 | 2024-07-09 | 2024-07-09 | 2 | 2024-07-14 02:51:15 | 2024-07-14 02:51:53 | 江苏九天光电科技有限公司 | 232898 | 5805 |  |  | 0.4 | 3565 | 610 | 1 | JG1224070225 |  |  |  | 0
最终冷轧 | 02004 | JG1224070229 | JG1224070229 | JZ3 | 九天700轧机 | 合格 | 合格品 | 甲 | 李新峰 | 6680 | 6680 | 1 | 9580 | 0.15 | 610 | 轧0.15（0.147-0.152）米数9400-9500米不低于9400米不高于9550米 |  | 20100023 | 轧硬 | 0.4*610-SPCC | 30210011 | 光亮卷 | 0.15-SPCC |  | 30 | MO001411 | MO001411-003 | GLJ003 | 光亮卷前处理 模板 | 6685 | 2024-07-09 | 2024-07-09 | 2 | 2024-07-14 01:22:07 | 2024-07-14 01:22:45 | 江苏九天光电科技有限公司 | 232900 | 5803 |  |  | 0.4 | 3565 | 610 | 1 | JG1224070229 |  |  |  | 0
最终冷轧 | 02004 | JG1224070218 | JG1224070218 | JZ3 | 九天700轧机 | 合格 | 合格品 | 甲 | 杨永华 | 6676 | 6676 | 1 | 9485 | 0.15 | 610 | 轧0.15（0.147-0.152）米数9400-9500米不低于9400米不高于9550米 |  | 20100023 | 轧硬 | 0.4*610-SPCC | 30210011 | 光亮卷 | 0.15-SPCC |  | 30 | MO001411 | MO001411-008 | GLJ003 | 光亮卷前处理 模板 | 6680 | 2024-07-09 | 2024-07-09 | 2 | 2024-07-13 23:44:24 | 2024-07-13 23:44:57 | 江苏九天光电科技有限公司 | 232905 | 5805 |  |  | 0.4 | 3565 | 610 | 1 | JG1224070218 |  |  |  | 0
最终冷轧 | 02004 | JG1224060339 | JG1224060339 | JZ3 | 九天700轧机 | 合格 | 合格品 | 乙 | 蒋涛 | 6340 | 6340 | 1 | 13370 | 0.1 | 610 | 轧0.1(0.097-0.102)5.9吨卷轧制米数12400-12500米，6..3吨轧制米数为13200-13300米不低于13200米 |  | 20100023 | 轧硬 | 0.4*610-SPCC | 30210015 | 光亮卷 | 0.1-SPCC |  | 30 | MO001043 | MO001043-015 | GLJ003 | 光亮卷前处理 模板 | 6340 | 2024-06-30 | 2024-06-30 | 2 | 2024-07-13 07:38:14 | 2024-07-13 07:39:35 | 江苏九天光电科技有限公司 | 197125 | 5800 |  |  | 0.4 | 3375 | 610 | 1 | JG1224060339
最终冷轧 | 02004 | JG1224070188 | JG1224070188 | JZ3 | 九天700轧机 | 合格 | 合格品 | 乙 | 蒋涛 | 7132 | 7132 | 1 | 9650 | 0.15 | 610 | 轧0.15（0.152-0.158）5.4吨轧制米数7100-7200米不高于7250米；7.1吨卷轧制米数9500-9600米不高于9650米 |  | 20100023 | 轧硬 | 0.4*610-SPCC | 30210011 | 光亮卷 | 0.15-SPCC |  | 30 | MO001353 | MO001353-012 | GLJ003 | 光亮卷前处理 模板 | 7135 | 2024-07-08 | 2024-07-08 | 2 | 2024-07-13 07:25:08 | 2024-07-13 07:25:29 | 江苏九天光电科技有限公司 | 227435 | 5800 |  |  | 0.4 | 3800 | 610 | 1 | JG1224070188 |  |  |  | 0
最终冷轧 | 02004 | JG1224070068 | JG1224070068 | JZ3 | 九天700轧机 | 合格 | 合格品 | 乙 | 蒋涛 | 7224 | 7224 | 1 | 9720 | 0.15 | 610 | 轧0.15（0.152-0.158）米数控制在9500-9600米不高于9650米 |  | 20100023 | 轧硬 | 0.4*610-SPCC | 30210011 | 光亮卷 | 0.15-SPCC |  | 30 | MO001169 | MO001169-001 | GLJ003 | 光亮卷前处理 模板 | 7225 | 2024-07-04 | 2024-07-04 | 2 | 2024-07-13 07:24:26 | 2024-07-13 07:24:45 | 江苏九天光电科技有限公司 | 202902 | 5800 |  |  | 0.4 | 3870 | 610 | 1 | JG1224070068
最终冷轧 | 02004 | JG1224070204 | JG1224070204 | JZ3 | 九天700轧机 | 合格 | 合格品 | 乙 | 周朋 | 7128 | 7128 | 1 | 9640 | 0.15 | 610 | 轧0.15（0.152-0.158）5.4吨轧制米数7100-7200米不高于7250米；7.1吨卷轧制米数9500-9600米不高于9650米 |  | 20100023 | 轧硬 | 0.4*610-SPCC | 30210011 | 光亮卷 | 0.15-SPCC |  | 30 | MO001353 | MO001353-006 | GLJ003 | 光亮卷前处理 模板 | 7130 | 2024-07-08 | 2024-07-08 | 2 | 2024-07-13 07:23:22 | 2024-07-13 07:23:52 | 江苏九天光电科技有限公司 | 227428 | 5810 |  |  | 0.4 | 3800 | 610 | 1 | JG1224070204 |  |  |  | 0
最终冷轧 | 02004 | JG1224070217 | JG1224070217 | JZ3 | 九天700轧机 | 合格 | 合格品 | 乙 | 周朋 | 6680 | 6680 | 1 | 9550 | 0.15 | 610 | 轧0.15（0.147-0.152）米数9400-9500米不低于9400米不高于9550米 |  | 20100023 | 轧硬 | 0.4*610-SPCC | 30210011 | 光亮卷 | 0.15-SPCC |  | 30 | MO001411 | MO001411-007 | GLJ003 | 光亮卷前处理 模板 | 6680 | 2024-07-09 | 2024-07-09 | 2 | 2024-07-13 07:22:35 | 2024-07-13 07:22:58 | 江苏九天光电科技有限公司 | 232904 | 5810 |  |  | 0.4 | 3565 | 610 | 1 | JG1224070217 |  |  |  | 0
最终冷轧 | 02004 | JG1224070208 | JG1224070208 | JZ3 | 九天700轧机 | 合格 | 合格品 | 乙 | 周朋 | 7130 | 7130 | 1 | 9650 | 0.15 | 610 | 轧0.15（0.152-0.158）5.4吨轧制米数7100-7200米不高于7250米；7.1吨卷轧制米数9500-9600米不高于9650米 |  | 20100023 | 轧硬 | 0.4*610-SPCC | 30210011 | 光亮卷 | 0.15-SPCC |  | 30 | MO001353 | MO001353-010 | GLJ003 | 光亮卷前处理 模板 | 7140 | 2024-07-08 | 2024-07-08 | 2 | 2024-07-13 07:21:53 | 2024-07-13 07:22:16 | 江苏九天光电科技有限公司 | 227433 | 5810 |  |  | 0.4 | 3810 | 610 | 1 | JG1224070208 |  |  |  | 0
最终冷轧 | 02004 | JG1224060280 | JG1224060280 | JZ3 | 九天700轧机 | 合格 | 合格品 | 甲 | 杨永华 | 5890 | 5890 | 1 | 12520 | 0.1 | 610 | 轧0.1(0.097-0.102)5.9吨卷轧制米数12400-12500米，6..3吨轧制米数为13200-13300米不低于13200米 |  | 20100023 | 轧硬 | 0.4*610-SPCC | 30210015 | 光亮卷 | 0.1-SPCC |  | 30 | MO001043 | MO001043-018 | GLJ003 | 光亮卷前处理 模板 | 5890 | 2024-06-30 | 2024-06-30 | 2 | 2024-07-12 18:15:45 | 2024-07-12 18:16:48 | 江苏九天光电科技有限公司 | 197128 | 5805 |  |  | 0.4 | 3140 | 610 | 1 | JG1224060280
最终冷轧 | 02004 | JG1224070072 | JG1224070072 | JZ3 | 九天700轧机 | 合格 | 合格品 | 甲 | 李新峰 | 7208 | 7208 | 1 | 9770 | 0.15 | 610 | 轧0.15（0.152-0.158）米数9500-9600米不低于9500米不高于9650米 |  | 20100023 | 轧硬 | 0.4*610-SPCC | 30210011 | 光亮卷 | 0.15-SPCC |  | 30 | MO001146 | MO001146-007 | GLJ003 | 光亮卷前处理 模板 | 7210 | 2024-07-03 | 2024-07-03 | 2 | 2024-07-12 15:51:09 | 2024-07-12 15:51:52 | 江苏九天光电科技有限公司 | 202904 | 5803 |  |  | 0.4 | 3850 | 610 | 1 | JG1224070072
最终冷轧 | 02004 | JG1224070207 | JG1224070207 | JZ3 | 九天700轧机 | 合格 | 合格品 | 甲 | 杨永华 | 7148 | 7148 | 1 | 9670 | 0.15 | 610 | 轧0.15（0.152-0.158）5.4吨轧制米数7100-7200米不高于7250米；7.1吨卷轧制米数9500-9600米不高于9650米 |  | 20100023 | 轧硬 | 0.4*610-SPCC | 30210011 | 光亮卷 | 0.15-SPCC |  | 30 | MO001353 | MO001353-009 | GLJ003 | 光亮卷前处理 模板 | 7150 | 2024-07-08 | 2024-07-08 | 2 | 2024-07-12 14:18:30 | 2024-07-12 14:19:19 | 江苏九天光电科技有限公司 | 227432 | 5805 |  |  | 0.4 | 3810 | 610 | 1 | JG1224070207 |  |  |  | 0
最终冷轧 | 02004 | JG1224070187 | JG1224070187 | JZ3 | 九天700轧机 | 合格 | 合格品 | 甲 | 李新峰 | 7130 | 7130 | 1 | 9600 | 0.15 | 610 | 轧0.15（0.152-0.158）5.4吨轧制米数7100-7200米不高于7250米；7.1吨卷轧制米数9500-9600米不高于9650米 |  | 20100023 | 轧硬 | 0.4*610-SPCC | 30210011 | 光亮卷 | 0.15-SPCC |  | 30 | MO001353 | MO001353-011 | GLJ003 | 光亮卷前处理 模板 | 7140 | 2024-07-08 | 2024-07-08 | 2 | 2024-07-12 12:31:16 | 2024-07-12 12:32:20 | 江苏九天光电科技有限公司 | 227434 | 5803 |  |  | 0.4 | 3800 | 610 | 1 | JG1224070187 |  |  |  | 0
最终冷轧 | 02004 | JG1224070080 | JG1224070080 | JZ3 | 九天700轧机 | 合格 | 合格品 | 甲 | 杨永华 | 7132 | 7132 | 1 | 9610 | 0.15 | 610 | 轧0.15（0.152-0.158）米数9500-9600米不低于9500米不高于9650米 |  | 20100023 | 轧硬 | 0.4*610-SPCC | 30210011 | 光亮卷 | 0.15-SPCC |  | 30 | MO001146 | MO001146-009 | GLJ003 | 光亮卷前处理 模板 | 7135 | 2024-07-03 | 2024-07-03 | 2 | 2024-07-12 10:19:32 | 2024-07-12 10:20:24 | 江苏九天光电科技有限公司 | 202906 | 5805 |  |  | 0.4 | 3810 | 610 | 1 | JG1224070080
最终冷轧 | 02004 | JG1224070095 | JG1224070095 | JZ3 | 九天700轧机 | 合格 | 合格品 | 乙 | 周朋 | 6334 | 6334 | 1 | 13550 | 0.1 | 610 | 轧0.1（0.097-0.102）米数13200-13300米 |  | 20100023 | 轧硬 | 0.4*610-SPCC | 30210015 | 光亮卷 | 0.1-SPCC |  | 30 | MO001150 | MO001150-019 | GLJ003 | 光亮卷前处理 模板 | 6335 | 2024-07-03 | 2024-07-03 | 2 | 2024-07-12 07:13:47 | 2024-07-12 07:49:22 | 江苏九天光电科技有限公司 | 202939 | 5810 |  |  | 0.4 | 3370 | 610 | 1 | JG1224070095
最终冷轧 | 02004 | JG1224070085 | JG1224070085 | JZ3 | 九天700轧机 | 合格 | 合格品 | 乙 | 周朋 | 6288 | 6288 | 1 | 13460 | 0.1 | 610 | 轧0.1（0.097-0.102）米数13200-13300米 |  | 20100023 | 轧硬 | 0.4*610-SPCC | 30210015 | 光亮卷 | 0.1-SPCC |  | 30 | MO001150 | MO001150-009 | GLJ003 | 光亮卷前处理 模板 | 6290 | 2024-07-03 | 2024-07-03 | 2 | 2024-07-12 06:46:21 | 2024-07-12 06:46:49 | 江苏九天光电科技有限公司 | 202929 | 5810 |  |  | 0.4 | 3350 | 610 | 1 | JG1224070085
最终冷轧 | 02004 | JG1224070081 | JG1224070081 | JZ3 | 九天700轧机 | 合格 | 合格品 | 乙 | 周朋 | 6302 | 6302 | 1 | 13420 | 0.1 | 610 | 轧0.1（0.097-0.102）米数13200-13300米 |  | 20100023 | 轧硬 | 0.4*610-SPCC | 30210015 | 光亮卷 | 0.1-SPCC |  | 30 | MO001150 | MO001150-005 | GLJ003 | 光亮卷前处理 模板 | 6305 | 2024-07-03 | 2024-07-03 | 2 | 2024-07-12 06:45:32 | 2024-07-12 06:46:02 | 江苏九天光电科技有限公司 | 202925 | 5810 |  |  | 0.4 | 3360 | 610 | 1 | JG1224070081
最终冷轧 | 02004 | JG1224060279 | JG1224060279 | JZ3 | 九天700轧机 | 合格 | 合格品 | 乙 | 周朋 | 5894 | 5894 | 1 | 12520 | 0.1 | 610 | 轧0.1(0.097-0.102)5.9吨卷轧制米数12400-12500米，6..3吨轧制米数为13200-13300米不低于13200米 |  | 20100023 | 轧硬 | 0.4*610-SPCC | 30210015 | 光亮卷 | 0.1-SPCC |  | 30 | MO001043 | MO001043-017 | GLJ003 | 光亮卷前处理 模板 | 5895 | 2024-06-30 | 2024-06-30 | 2 | 2024-07-12 06:42:42 | 2024-07-12 06:43:22 | 江苏九天光电科技有限公司 | 197127 | 5810 |  |  | 0.4 | 3140 | 610 | 1 | JG1224060279
改轧 | 02005 | JG1224060367 | JG1224060367 | JZ3 | 九天700轧机 | 合格 | 合格品 | 乙 | 周朋 | 6600 | 6586 | 0.9978788 | 9300 | 0.15 | 610 |  |  | 20100023 | 轧硬 | 0.4*610-SPCC | 30210011 | 光亮卷 | 0.15-SPCC |  | 51 | MO001044 | MO001044-003 | GLJ003 | 光亮卷前处理 模板 | 6680 | 2024-06-30 | 2024-06-30 | 2 | 2024-07-12 03:20:27 | 2024-07-12 03:22:24 | 江苏九天光电科技有限公司 | 197159 | 5810 |  |  | 0.15 | 9340 | 610 | 1 | JG1224060367
最终冷轧 | 02004 | JG1224070038 | JG1224070038 | JZ3 | 九天700轧机 | 合格 | 合格品 | 甲 | 李新峰 | 6318 | 6318 | 1 | 13630 | 0.1 | 610 | 轧0.1（0.097-0.102）米数13200-13300米 |  | 20100023 | 轧硬 | 0.4*610-SPCC | 30210015 | 光亮卷 | 0.1-SPCC |  | 30 | MO001150 | MO001150-022 | GLJ003 | 光亮卷前处理 模板 | 6320 | 2024-07-03 | 2024-07-03 | 2 | 2024-07-11 18:03:52 | 2024-07-11 18:04:49 | 江苏九天光电科技有限公司 | 202942 | 5803 |  |  | 0.4 | 3360 | 610 | 1 | JG1224070038
最终冷轧 | 02004 | JG1224070037 | JG1224070037 | JZ3 | 九天700轧机 | 合格 | 合格品 | 甲 | 杨永华 | 6318 | 6318 | 1 | 13540 | 0.1 | 610 | 轧0.1（0.097-0.102）米数13200-13300米 |  | 20100023 | 轧硬 | 0.4*610-SPCC | 30210015 | 光亮卷 | 0.1-SPCC |  | 30 | MO001150 | MO001150-021 | GLJ003 | 光亮卷前处理 模板 | 6320 | 2024-07-03 | 2024-07-03 | 2 | 2024-07-11 15:29:54 | 2024-07-11 15:30:30 | 江苏九天光电科技有限公司 | 202941 | 5805 |  |  | 0.4 | 3360 | 610 | 1 | JG1224070037
最终冷轧 | 02004 | JG1224070012 | JG1224070012 | JZ3 | 九天700轧机 | 合格 | 合格品 | 甲 | 李新峰 | 6314 | 6314 | 1 | 13538 | 0.1 | 610 | 轧0.1（0.097-0.102）米数13200-13300米 |  | 20100023 | 轧硬 | 0.4*610-SPCC | 30210015 | 光亮卷 | 0.1-SPCC |  | 30 | MO001150 | MO001150-028 | GLJ003 | 光亮卷前处理 模板 | 6315 | 2024-07-03 | 2024-07-03 | 2 | 2024-07-11 13:02:46 | 2024-07-11 13:03:17 | 江苏九天光电科技有限公司 | 202948 | 5803 |  |  | 0.4 | 3370 | 610 | 1 | JG1224070012
最终冷轧 | 02004 | JG1224070009 | JG1224070009 | JZ3 | 九天700轧机 | 合格 | 合格品 | 甲 | 杨永华 | 6328 | 6328 | 1 | 13490 | 0.1 | 610 | 轧0.1（0.097-0.102）米数13200-13300米 |  | 20100023 | 轧硬 | 0.4*610-SPCC | 30210015 | 光亮卷 | 0.1-SPCC |  | 30 | MO001150 | MO001150-025 | GLJ003 | 光亮卷前处理 模板 | 6330 | 2024-07-03 | 2024-07-03 | 2 | 2024-07-11 10:29:21 | 2024-07-11 10:30:04 | 江苏九天光电科技有限公司 | 202945 | 5805 |  |  | 0.4 | 3360 | 610 | 1 | JG1224070009
最终冷轧 | 02004 | JG1224070060 | JG1224070060 | JZ3 | 九天700轧机 | 合格 | 合格品 | 乙 | 周朋 | 7160 | 7160 | 1 | 9650 | 0.15 | 610 | 轧0.15（0.152-0.158）米数9500-9600米不低于9500米不高于9650米 |  | 20100023 | 轧硬 | 0.4*610-SPCC | 30210011 | 光亮卷 | 0.15-SPCC |  | 30 | MO001146 | MO001146-002 | GLJ003 | 光亮卷前处理 模板 | 7165 | 2024-07-03 | 2024-07-03 | 2 | 2024-07-11 07:45:48 | 2024-07-11 07:50:06 | 江苏九天光电科技有限公司 | 202852 | 5810 |  |  | 0.4 | 3820 | 610 | 1 | JG1224070060
最终冷轧 | 02004 | JG1224070040 | JG1224070040 | JZ3 | 九天700轧机 | 合格 | 合格品 | 乙 | 蒋涛 | 6334 | 6334 | 1 | 13370 | 0.1 | 610 | 轧0.1（0.097-0.102）米数13200-13300米 |  | 20100023 | 轧硬 | 0.4*610-SPCC | 30210015 | 光亮卷 | 0.1-SPCC |  | 30 | MO001150 | MO001150-024 | GLJ003 | 光亮卷前处理 模板 | 6335 | 2024-07-03 | 2024-07-03 | 2 | 2024-07-11 07:44:51 | 2024-07-11 07:45:18 | 江苏九天光电科技有限公司 | 202944 | 5800 |  |  | 0.4 | 3370 | 610 | 1 | JG1224070040
最终冷轧 | 02004 | JG1224070039 | JG1224070039 | JZ3 | 九天700轧机 | 合格 | 合格品 | 乙 | 周朋 | 6338 | 6338 | 1 | 13510 | 0.1 | 610 | 轧0.1（0.097-0.102）米数13200-13300米 |  | 20100023 | 轧硬 | 0.4*610-SPCC | 30210015 | 光亮卷 | 0.1-SPCC |  | 30 | MO001150 | MO001150-023 | GLJ003 | 光亮卷前处理 模板 | 6340 | 2024-07-03 | 2024-07-03 | 2 | 2024-07-11 07:43:52 | 2024-07-11 07:44:24 | 江苏九天光电科技有限公司 | 202943 | 5810 |  |  | 0.4 | 3370 | 610 | 1 | JG1224070039
最终冷轧 | 02004 | JG1224070075 | JG1224070075 | JZ3 | 九天700轧机 | 合格 | 合格品 | 甲 | 李新峰 | 6358 | 6358 | 1 | 13600 | 0.1 | 610 | 轧0.1（0.097-0.102）米数13200-13300米 |  | 20100023 | 轧硬 | 0.4*610-SPCC | 30210015 | 光亮卷 | 0.1-SPCC |  | 30 | MO001150 | MO001150-003 | GLJ003 | 光亮卷前处理 模板 | 6360 | 2024-07-03 | 2024-07-03 | 2 | 2024-07-10 17:01:11 | 2024-07-10 17:01:51 | 江苏九天光电科技有限公司 | 202923 | 5803 |  |  | 0.4 | 3375 | 610 | 1 | JG1224070075
最终冷轧 | 02004 | JG1224070073 | JG1224070073 | JZ3 | 九天700轧机 | 合格 | 合格品 | 甲 | 李新峰 | 6292 | 6292 | 1 | 13430 | 0.1 | 610 | 轧0.1（0.097-0.102）米数13200-13300米 |  | 20100023 | 轧硬 | 0.4*610-SPCC | 30210015 | 光亮卷 | 0.1-SPCC |  | 30 | MO001150 | MO001150-001 | GLJ003 | 光亮卷前处理 模板 | 6295 | 2024-07-03 | 2024-07-03 | 2 | 2024-07-10 14:30:03 | 2024-07-10 14:30:53 | 江苏九天光电科技有限公司 | 202921 | 5803 |  |  | 0.4 | 3360 | 610 | 1 | JG1224070073
最终冷轧 | 02004 | JG1224070083 | JG1224070083 | JZ3 | 九天700轧机 | 合格 | 合格品 | 甲 | 杨永华 | 6338 | 6338 | 1 | 13520 | 0.1 | 610 | 轧0.1（0.097-0.102）米数13200-13300米 |  | 20100023 | 轧硬 | 0.4*610-SPCC | 30210015 | 光亮卷 | 0.1-SPCC |  | 30 | MO001150 | MO001150-007 | GLJ003 | 光亮卷前处理 模板 | 6340 | 2024-07-03 | 2024-07-03 | 2 | 2024-07-10 12:46:22 | 2024-07-10 12:46:59 | 江苏九天光电科技有限公司 | 202927 | 5805 |  |  | 0.4 | 3370 | 610 | 1 | JG1224070083
最终冷轧 | 02004 | JG1224070047 | JG1224070047 | JZ3 | 九天700轧机 | 合格 | 合格品 | 乙 | 蒋涛 | 7234 | 7234 | 1 | 9630 | 0.15 | 610 | 轧0.15（0.152-0.158）米数控制在9500-9600米，不低于9500米，不高于9650米 |  | 20100023 | 轧硬 | 0.4*610-SPCC | 30210011 | 光亮卷 | 0.15-SPCC |  | 30 | MO001148 | MO001148-007 | GLJ003 | 光亮卷前处理 模板 | 7235 | 2024-07-03 | 2024-07-03 | 2 | 2024-07-10 07:59:41 | 2024-07-10 08:00:04 | 江苏九天光电科技有限公司 | 202817 | 5800 |  |  | 0.4 | 3840 | 610 | 1 | JG1224070047
最终冷轧 | 02004 | JG1224070059 | JG1224070059 | JZ3 | 九天700轧机 | 合格 | 合格品 | 乙 | 周朋 | 7180 | 7160 | 0.9972145 | 9640 | 0.15 | 610 | 轧0.15（0.152-0.158）米数9500-9600米不低于9500米不高于9650米 |  | 20100023 | 轧硬 | 0.4*610-SPCC | 30210011 | 光亮卷 | 0.15-SPCC |  | 30 | MO001146 | MO001146-001 | GLJ003 | 光亮卷前处理 模板 | 7190 | 2024-07-03 | 2024-07-03 | 2 | 2024-07-10 06:53:25 | 2024-07-10 06:54:19 | 江苏九天光电科技有限公司 | 202851 | 5810 |  |  | 0.4 | 3820 | 610 | 1 | JG1224070059
最终冷轧 | 02004 | JG1224070043 | JG1224070043 | JZ3 | 九天700轧机 | 合格 | 合格品 | 乙 | 蒋涛 | 7168 | 7168 | 1 | 9640 | 0.15 | 610 | 轧0.15（0.152-0.158）米数控制在9500-9600米，不低于9500米，不高于9650米 |  | 20100023 | 轧硬 | 0.4*610-SPCC | 30210011 | 光亮卷 | 0.15-SPCC |  | 30 | MO001148 | MO001148-005 | GLJ003 | 光亮卷前处理 模板 | 7170 | 2024-07-03 | 2024-07-03 | 2 | 2024-07-10 06:51:59 | 2024-07-10 06:52:30 | 江苏九天光电科技有限公司 | 202815 | 5800 |  |  | 0.4 | 3820 | 610 | 1 | JG1224070043
最终冷轧 | 02004 | JG1224070036 | JG1224070036 | JZ3 | 九天700轧机 | 合格 | 合格品 | 乙 | 周朋 | 7152 | 7152 | 1 | 9680 | 0.15 | 610 | 轧0.15（0.152-0.158）米数控制在9500-9600米，不低于9500米，不高于9650米 |  | 20100023 | 轧硬 | 0.4*610-SPCC | 30210011 | 光亮卷 | 0.15-SPCC |  | 30 | MO001148 | MO001148-004 | GLJ003 | 光亮卷前处理 模板 | 7155 | 2024-07-03 | 2024-07-03 | 2 | 2024-07-10 06:51:01 | 2024-07-10 06:51:40 | 江苏九天光电科技有限公司 | 202814 | 5810 |  |  | 0.4 | 3815 | 610 | 1 | JG1224070036
最终冷轧 | 02004 | JG1224070099 | JG1224070099 | JZ3 | 九天700轧机 | 合格 | 合格品 | 乙 | 蒋涛 | 7100 | 7100 | 1 | 9650 | 0.15 | 610 | 轧0.15（0.152-0.158）米数9500-9600米不低于9500米不高于9650米 |  | 20100023 | 轧硬 | 0.4*610-SPCC | 30210011 | 光亮卷 | 0.15-SPCC |  | 30 | MO001146 | MO001146-010 | GLJ003 | 光亮卷前处理 模板 | 7100 | 2024-07-03 | 2024-07-03 | 2 | 2024-07-10 06:49:45 | 2024-07-10 06:50:32 | 江苏九天光电科技有限公司 | 202907 | 5800 |  |  | 0.4 | 3760 | 610 | 1 | JG1224070099
最终冷轧 | 02004 | JG1224070065 | JG1224070065 | JZ3 | 九天700轧机 | 合格 | 合格品 | 乙 | 周朋 | 5408 | 5400 | 0.9985207 | 7210 | 0.15 | 610 | 轧0.15（0.152-0.158）米数控制在7150-7250米不低于7150米，不高于7250米 |  | 20100023 | 轧硬 | 0.4*610-SPCC | 30210011 | 光亮卷 | 0.15-SPCC |  | 30 | MO001144 | MO001144-015 | GLJ003 | 光亮卷前处理 模板 | 5410 | 2024-07-03 | 2024-07-03 | 2 | 2024-07-10 06:46:42 | 2024-07-10 06:47:09 | 江苏九天光电科技有限公司 | 202799 | 5810 |  |  | 0.4 | 2880 | 610 | 1 | JG1224070065
最终冷轧 | 02004 | JG1224070090 | JG1224070090 | JZ3 | 九天700轧机 | 合格 | 合格品 | 甲 | 李新峰 | 6282 | 6282 | 1 | 13480 | 0.1 | 610 | 轧0.1（0.097-0.102）米数13200-13300米 |  | 20100023 | 轧硬 | 0.4*610-SPCC | 30210015 | 光亮卷 | 0.1-SPCC |  | 30 | MO001150 | MO001150-014 | GLJ003 | 光亮卷前处理 模板 | 6285 | 2024-07-03 | 2024-07-03 | 2 | 2024-07-09 19:53:56 | 2024-07-09 19:54:44 | 江苏九天光电科技有限公司 | 202934 | 5803 |  |  | 0.4 | 3350 | 610 | 1 | JG1224070090
最终冷轧 | 02004 | JG1224070089 | JG1224070089 | JZ3 | 九天700轧机 | 合格 | 合格品 | 甲 | 杨永华 | 6292 | 6292 | 1 | 13430 | 0.1 | 610 | 轧0.1（0.097-0.102）米数13200-13300米 |  | 20100023 | 轧硬 | 0.4*610-SPCC | 30210015 | 光亮卷 | 0.1-SPCC |  | 30 | MO001150 | MO001150-013 | GLJ003 | 光亮卷前处理 模板 | 6295 | 2024-07-03 | 2024-07-03 | 2 | 2024-07-09 17:21:18 | 2024-07-09 17:22:06 | 江苏九天光电科技有限公司 | 202933 | 5805 |  |  | 0.4 | 3350 | 610 | 1 | JG1224070089
最终冷轧 | 02004 | JG1224070091 | JG1224070091 | JZ3 | 九天700轧机 | 合格 | 合格品 | 甲 | 李新峰 | 6340 | 6340 | 1 | 13520 | 0.1 | 610 | 轧0.1（0.097-0.102）米数13200-13300米 |  | 20100023 | 轧硬 | 0.4*610-SPCC | 30210015 | 光亮卷 | 0.1-SPCC |  | 30 | MO001150 | MO001150-015 | GLJ003 | 光亮卷前处理 模板 | 6340 | 2024-07-03 | 2024-07-03 | 2 | 2024-07-09 14:18:06 | 2024-07-09 14:18:51 | 江苏九天光电科技有限公司 | 202935 | 5803 |  |  | 0.4 | 3370 | 610 | 1 | JG1224070091
最终冷轧 | 02004 | JG1224060334 | JG1224060334 | JZ3 | 九天700轧机 | 合格 | 合格品 | 甲 | 杨永华 | 6310 | 6310 | 1 | 13560 | 0.1 | 610 | 轧0.1(0.097-0.102)5.9吨卷轧制米数12400-12500米，6..3吨轧制米数为13200-13300米不低于13200米 |  | 20100023 | 轧硬 | 0.4*610-SPCC | 30210015 | 光亮卷 | 0.1-SPCC |  | 30 | MO001043 | MO001043-006 | GLJ003 | 光亮卷前处理 模板 | 6310 | 2024-06-30 | 2024-06-30 | 2 | 2024-07-09 11:58:47 | 2024-07-09 11:59:38 | 江苏九天光电科技有限公司 | 197116 | 5805 |  |  | 0.4 | 3360 | 610 | 1 | JG1224060334
最终冷轧 | 02004 | JG1224060316 | JG1224060316 | JZ3 | 九天700轧机 | 合格 | 合格品 | 乙 | 蒋涛 | 6324 | 6324 | 1 | 13420 | 0.1 | 610 | 轧0.1(0.097-0.102)5.9吨卷轧制米数12400-12500米，6..3吨轧制米数为13200-13300米不低于13200米 |  | 20100023 | 轧硬 | 0.4*610-SPCC | 30210015 | 光亮卷 | 0.1-SPCC |  | 30 | MO001043 | MO001043-026 | GLJ003 | 光亮卷前处理 模板 | 6325 | 2024-06-30 | 2024-06-30 | 2 | 2024-07-09 08:24:27 | 2024-07-09 08:25:07 | 江苏九天光电科技有限公司 | 197136 | 5800 |  |  | 0.4 | 3370 | 610 | 1 | JG1224060316
最终冷轧 | 02004 | JG1224070096 | JG1224070096 | JZ3 | 九天700轧机 | 合格 | 合格品 | 乙 | 蒋涛 | 6334 | 6334 | 1 | 13510 | 0.1 | 610 | 轧0.1（0.097-0.102）米数13200-13300米 |  | 20100023 | 轧硬 | 0.4*610-SPCC | 30210015 | 光亮卷 | 0.1-SPCC |  | 30 | MO001150 | MO001150-020 | GLJ003 | 光亮卷前处理 模板 | 6335 | 2024-07-03 | 2024-07-03 | 2 | 2024-07-09 07:41:01 | 2024-07-09 07:41:26 | 江苏九天光电科技有限公司 | 202940 | 5800 |  |  | 0.4 | 3370 | 610 | 1 | JG1224070096
最终冷轧 | 02004 | JG1224070010 | JG1224070010 | JZ3 | 九天700轧机 | 合格 | 合格品 | 乙 | 蒋涛 | 6312 | 6312 | 1 | 13500 | 0.1 | 610 | 轧0.1（0.097-0.102）米数13200-13300米 |  | 20100023 | 轧硬 | 0.4*610-SPCC | 30210015 | 光亮卷 | 0.1-SPCC |  | 30 | MO001150 | MO001150-026 | GLJ003 | 光亮卷前处理 模板 | 6315 | 2024-07-03 | 2024-07-03 | 2 | 2024-07-09 06:05:18 | 2024-07-09 06:05:48 | 江苏九天光电科技有限公司 | 202946 | 5800 |  |  | 0.4 | 3360 | 610 | 1 | JG1224070010
最终冷轧 | 02004 | JG1224070092 | JG1224070092 | JZ3 | 九天700轧机 | 合格 | 合格品 | 乙 | 蒋涛 | 6334 | 6334 | 1 | 13460 | 0.1 | 610 | 轧0.1（0.097-0.102）米数13200-13300米 |  | 20100023 | 轧硬 | 0.4*610-SPCC | 30210015 | 光亮卷 | 0.1-SPCC |  | 30 | MO001150 | MO001150-016 | GLJ003 | 光亮卷前处理 模板 | 6335 | 2024-07-03 | 2024-07-03 | 2 | 2024-07-09 06:03:40 | 2024-07-09 06:04:10 | 江苏九天光电科技有限公司 | 202936 | 5800 |  |  | 0.4 | 3370 | 610 | 1 | JG1224070092
最终冷轧 | 02004 | JG1224060318 | JG1224060318 | JZ3 | 九天700轧机 | 合格 | 合格品 | 甲 | 杨永华 | 5400 | 5400 | 1 | 7260 | 0.15 | 610 | 轧0.15(0.152-0.158)米数控制在7150-7250米不低于7150米，不高于7250米 |  | 20100023 | 轧硬 | 0.4*610-SPCC | 30210011 | 光亮卷 | 0.15-SPCC |  | 30 | MO001041 | MO001041-005 | GLJ003 | 光亮卷前处理 模板 | 5400 | 2024-06-30 | 2024-06-30 | 2 | 2024-07-08 19:58:39 | 2024-07-08 19:59:27 | 江苏九天光电科技有限公司 | 196772 | 5805 |  |  | 0.4 | 2880 | 610 | 1 | JG1224060318
最终冷轧 | 02004 | JG1224060365 | JG1224060365 | JZ3 | 九天700轧机 | 合格 | 合格品 | 甲 | 李新峰 | 5224 | 5224 | 1 | 7240 | 0.15 | 610 | 轧0.15（0.147-0.153）6.7吨卷轧制米数9400-9500米不低于9400米；5.2吨卷轧制米数7100-7200米不低于7100米 |  | 20100023 | 轧硬 | 0.4*610-SPCC | 30210011 | 光亮卷 | 0.15-SPCC |  | 30 | MO001044 | MO001044-001 | GLJ003 | 光亮卷前处理 模板 | 5225 | 2024-06-30 | 2024-06-30 | 2 | 2024-07-08 18:50:41 | 2024-07-08 18:52:35 | 江苏九天光电科技有限公司 | 197157 | 5803 |  |  | 0.4 | 2780 | 610 | 1 | JG1224060365
最终冷轧 | 02004 | JG1224060285 | JG1224060285 | JZ3 | 九天700轧机 | 合格 | 合格品 | 甲 | 杨永华 | 5430 | 5430 | 1 | 7265 | 0.15 | 610 | 轧0.15（0.152-0.158）5.4吨卷轧制米数7150-7250米不低于7150米，不高于7250米，7.1吨轧制米数9500-9600米不低于9500米不高于9600米 |  | 20100023 | 轧硬 | 0.4*610-SPCC | 30210011 | 光亮卷 | 0.15-SPCC |  | 30 | MO001045 | MO001045-001 | GLJ003 | 光亮卷前处理 模板 | 5430 | 2024-06-30 | 2024-06-30 | 2 | 2024-07-08 17:34:27 | 2024-07-08 17:35:14 | 江苏九天光电科技有限公司 | 196767 | 5805 |  |  | 0.4 | 2890 | 610 | 1 | JG1224060285
最终冷轧 | 02004 | JG1224060349 | JG1224060349 | JZ3 | 九天700轧机 | 合格 | 合格品 | 甲 | 李新峰 | 5414 | 5414 | 1 | 7258 | 0.15 | 610 | 轧0.15(0.152-0.158)米数控制在7150-7250米不低于7150米，不高于7250米 |  | 20100023 | 轧硬 | 0.4*610-SPCC | 30210011 | 光亮卷 | 0.15-SPCC |  | 30 | MO001041 | MO001041-016 | GLJ003 | 光亮卷前处理 模板 | 5415 | 2024-06-30 | 2024-06-30 | 2 | 2024-07-08 16:27:45 | 2024-07-08 16:28:18 | 江苏九天光电科技有限公司 | 196787 | 5803 |  |  | 0.4 | 2880 | 610 | 1 | JG1224060349
最终冷轧 | 02004 | JG1224060317 | JG1224060317 | JZ3 | 九天700轧机 | 合格 | 合格品 | 甲 | 杨永华 | 5400 | 5400 | 1 | 7258 | 0.15 | 610 | 轧0.15(0.152-0.158)米数控制在7150-7250米不低于7150米，不高于7250米 |  | 20100023 | 轧硬 | 0.4*610-SPCC | 30210011 | 光亮卷 | 0.15-SPCC |  | 30 | MO001041 | MO001041-004 | GLJ003 | 光亮卷前处理 模板 | 5400 | 2024-06-30 | 2024-06-30 | 2 | 2024-07-08 15:22:31 | 2024-07-08 15:23:12 | 江苏九天光电科技有限公司 | 196771 | 5805 |  |  | 0.4 | 2880 | 610 | 1 | JG1224060317
最终冷轧 | 02004 | JG1224060281 | JG1224060281 | JZ3 | 九天700轧机 | 合格 | 合格品 | 甲 | 李新峰 | 5240 | 5240 | 1 | 7260 | 0.15 | 610 | 轧0.15（0.147-0.153） |  | 20100023 | 轧硬 | 0.4*610-SPCC | 30210011 | 光亮卷 | 0.15-SPCC |  | 30 | MO001259 | MO001259-003 | GLJ003 | 光亮卷前处理 模板 | 5240 | 2024-07-06 | 2024-07-06 | 2 | 2024-07-08 14:16:08 | 2024-07-08 14:16:56 | 江苏九天光电科技有限公司 | 208027 | 5803 |  |  | 0.4 | 2780 | 610 | 1 | JG1224060281 |  |  |  | 0
最终冷轧 | 02004 | JG1224060310 | JG1224060310 | JZ3 | 九天700轧机 | 合格 | 合格品 | 甲 | 杨永华 | 5400 | 5400 | 1 | 7260 | 0.15 | 610 | 轧0.15(0.152-0.158)米数控制在7150-7250米不低于7150米，不高于7250米 |  | 20100023 | 轧硬 | 0.4*610-SPCC | 30210011 | 光亮卷 | 0.15-SPCC |  | 30 | MO001041 | MO001041-003 | GLJ003 | 光亮卷前处理 模板 | 5400 | 2024-06-30 | 2024-06-30 | 2 | 2024-07-08 13:05:43 | 2024-07-08 13:06:24 | 江苏九天光电科技有限公司 | 196770 | 5805 |  |  | 0.4 | 2880 | 610 | 1 | JG1224060310
最终冷轧 | 02004 | JG1224070022 | JG1224070022 | JZ3 | 九天700轧机 | 合格 | 合格品 | 甲 | 李新峰 | 5400 | 5400 | 1 | 7225 | 0.15 | 610 | 轧0.15（0.152-0.158）米数控制在7150-7250米，不超7250米 |  | 20100023 | 轧硬 | 0.4*610-SPCC | 30210011 | 光亮卷 | 0.15-SPCC |  | 30 | MO001076 | MO001076-006 | GLJ003 | 光亮卷前处理 模板 | 5400 | 2024-07-01 | 2024-07-01 | 2 | 2024-07-08 11:54:23 | 2024-07-08 11:55:09 | 江苏九天光电科技有限公司 | 198320 | 5803 |  |  | 0.4 | 2880 | 610 | 1 | JG1224070022
最终冷轧 | 02004 | JG1224070042 | JG1224070042 | JZ3 | 九天700轧机 | 合格 | 合格品 | 甲 | 杨永华 | 5400 | 5400 | 1 | 7200 | 0.15 | 610 | 轧0.15（0.152-0.158）米数控制在7150-7250米不低于7150米，不高于7250米 |  | 20100023 | 轧硬 | 0.4*610-SPCC | 30210011 | 光亮卷 | 0.15-SPCC |  | 30 | MO001144 | MO001144-006 | GLJ003 | 光亮卷前处理 模板 | 5400 | 2024-07-03 | 2024-07-03 | 2 | 2024-07-08 10:31:46 | 2024-07-08 10:32:27 | 江苏九天光电科技有限公司 | 202789 | 5805 |  |  | 0.4 | 2880 | 610 | 1 | JG1224070042
最终冷轧 | 02004 | JG1224070029 | JG1224070029 | JZ3 | 九天700轧机 | 合格 | 合格品 | 乙 | 蒋涛 | 5420 | 5420 | 1 | 7230 | 0.15 | 610 | 轧0.15（0.152-0.158）米数控制在7150-7250米不低于7150米，不高于7250米 |  | 20100023 | 轧硬 | 0.4*610-SPCC | 30210011 | 光亮卷 | 0.15-SPCC |  | 30 | MO001144 | MO001144-001 | GLJ003 | 光亮卷前处理 模板 | 5420 | 2024-07-03 | 2024-07-03 | 2 | 2024-07-08 06:51:56 | 2024-07-08 06:52:16 | 江苏九天光电科技有限公司 | 202782 | 5800 |  |  | 0.4 | 2880 | 610 | 1 | JG1224070029
最终冷轧 | 02004 | JG1224060342 | JG1224060342 | JZ3 | 九天700轧机 | 合格 | 合格品 | 乙 | 周朋 | 5410 | 5410 | 1 | 7250 | 0.15 | 610 | 轧0.15(0.152-0.158)米数控制在7150-7250米不低于7150米，不高于7250米 |  | 20100023 | 轧硬 | 0.4*610-SPCC | 30210011 | 光亮卷 | 0.15-SPCC |  | 30 | MO001041 | MO001041-015 | GLJ003 | 光亮卷前处理 模板 | 10820 | 2024-06-30 | 2024-06-30 | 2 | 2024-07-08 05:26:14 | 2024-07-08 05:26:36 | 江苏九天光电科技有限公司 | 196786 | 5810 |  |  | 0.4 | 2880 | 610 | 1 | JG1224060342
最终冷轧 | 02004 | JG1224070002 | JG1224070002 | JZ3 | 九天700轧机 | 合格 | 合格品 | 乙 | 蒋涛 | 5404 | 5404 | 1 | 7210 | 0.15 | 610 | 轧0.15（0.152-0.158）米数控制在7150-7250米，不超7250米 |  | 20100023 | 轧硬 | 0.4*610-SPCC | 30210011 | 光亮卷 | 0.15-SPCC |  | 30 | MO001076 | MO001076-010 | GLJ003 | 光亮卷前处理 模板 | 5405 | 2024-07-01 | 2024-07-01 | 2 | 2024-07-08 05:25:16 | 2024-07-08 05:25:46 | 江苏九天光电科技有限公司 | 198344 | 5800 |  |  | 0.4 | 2880 | 610 | 1 | JG1224070002
最终冷轧 | 02004 | JG0024060002 | JG0024060002 | JZ3 | 九天700轧机 | 合格 | 合格品 | 乙 | 蒋涛 | 5120 | 5120 | 1 | 7230 | 0.15 | 610 | 轧0.15（0.147-0.152）5.1吨卷轧制米数7100-7200米不低于7100米不高于7200米；6.6吨卷轧制米数9400-9500米不超9500米 |  | 20100023 | 轧硬 | 0.4*610-SPCC | 30210011 | 光亮卷 | 0.15-SPCC |  | 30 | MO000673 | MO000673-002 | GLJ004 | 东方光亮卷前处理0.4轧0.15 | 5120 | 2024-06-06 | 2024-06-06 | 2 | 2024-07-08 05:24:36 | 2024-07-08 05:24:56 | 江苏九天光电科技有限公司 | 161856 | 5800 |  |  | 0.4 | 2720 | 610 | 1 | JG0024060002
最终冷轧 | 02004 | JG1224060294 | JG1224060294 | JZ3 | 九天700轧机 | 合格 | 合格品 | 乙 | 周朋 | 5430 | 5430 | 1 | 7240 | 0.15 | 610 | 轧0.15(0.152-0.158)米数控制在7150-7250米不低于7150米，不高于7250米 |  | 20100023 | 轧硬 | 0.4*610-SPCC | 30210011 | 光亮卷 | 0.15-SPCC |  | 30 | MO001041 | MO001041-007 | GLJ003 | 光亮卷前处理 模板 | 5430 | 2024-06-30 | 2024-06-30 | 2 | 2024-07-08 05:23:37 | 2024-07-08 05:23:59 | 江苏九天光电科技有限公司 | 196774 | 5810 |  |  | 0.4 | 2890 | 610 | 1 | JG1224060294
最终冷轧 | 02004 | JG1224060306 | JG1224060306 | JZ3 | 九天700轧机 | 合格 | 合格品 | 乙 | 周朋 | 5410 | 5410 | 1 | 7210 | 0.15 | 610 | 轧0.15（0.152-0.158）5.4吨卷轧制米数7150-7250米不低于7150米，不高于7250米，7.1吨轧制米数9500-9600米不低于9500米不高于9600米 |  | 20100023 | 轧硬 | 0.4*610-SPCC | 30210011 | 光亮卷 | 0.15-SPCC |  | 30 | MO001045 | MO001045-003 | GLJ003 | 光亮卷前处理 模板 | 5410 | 2024-06-30 | 2024-06-30 | 2 | 2024-07-08 05:22:49 | 2024-07-08 05:23:18 | 江苏九天光电科技有限公司 | 197202 | 5810 |  |  | 0.4 | 2880 | 610 | 1 | JG1224060306
最终冷轧 | 02004 | JG1224060357 | JG1224060357 | JZ3 | 九天700轧机 | 合格 | 合格品 | 乙 | 蒋涛 | 5400 | 5400 | 1 | 7210 | 0.15 | 610 | 轧0.15(0.152-0.158)米数控制在7150-7250米不低于7150米，不高于7250米 |  | 20100023 | 轧硬 | 0.4*610-SPCC | 30210011 | 光亮卷 | 0.15-SPCC |  | 30 | MO001041 | MO001041-012 | GLJ003 | 光亮卷前处理 模板 | 5400 | 2024-06-30 | 2024-06-30 | 2 | 2024-07-08 05:21:54 | 2024-07-08 05:22:25 | 江苏九天光电科技有限公司 | 196783 | 5800 |  |  | 0.4 | 2880 | 610 | 1 | JG1224060357
最终冷轧 | 02004 | JG1224060290 | JG1224060290 | JZ3 | 九天700轧机 | 合格 | 合格品 | 甲 | 李新峰 | 6700 | 6700 | 1 | 9440 | 0.15 | 610 | 轧0.15（0.147-0.153）6.7吨卷轧制米数9400-9500米不低于9400米；5.2吨卷轧制米数7100-7200米不低于7100米 |  | 20100023 | 轧硬 | 0.4*610-SPCC | 30210011 | 光亮卷 | 0.15-SPCC |  | 30 | MO001044 | MO001044-012 | GLJ003 | 光亮卷前处理 模板 | 6700 | 2024-06-30 | 2024-06-30 | 2 | 2024-07-07 21:28:21 | 2024-07-07 21:28:51 | 江苏九天光电科技有限公司 | 197168 | 5802 |  |  | 0.4 | 3570 | 610 | 1 | JG1224060290
最终冷轧 | 02004 | JG1224060309 | JG1224060309 | JZ3 | 九天700轧机 | 合格 | 合格品 | 甲 | 杨永华 | 5400 | 5400 | 1 | 7220 | 0.15 | 610 | 轧0.15(0.152-0.158)米数控制在7150-7250米不低于7150米，不高于7250米 |  | 20100023 | 轧硬 | 0.4*610-SPCC | 30210011 | 光亮卷 | 0.15-SPCC |  | 30 | MO001041 | MO001041-002 | GLJ003 | 光亮卷前处理 模板 | 5400 | 2024-06-30 | 2024-06-30 | 2 | 2024-07-07 20:08:19 | 2024-07-07 20:09:03 | 江苏九天光电科技有限公司 | 196769 | 5805 |  |  | 0.4 | 2880 | 610 | 1 | JG1224060309
最终冷轧 | 02004 | JG1224070018 | JG1224070018 | JZ3 | 九天700轧机 | 合格 | 合格品 | 甲 | 李新峰 | 5414 | 5414 | 1 | 7228 | 0.15 | 610 | 轧0.15（0.152-0.158）米数控制在7150-7250米，不超7250米 |  | 20100023 | 轧硬 | 0.4*610-SPCC | 30210011 | 光亮卷 | 0.15-SPCC |  | 30 | MO001076 | MO001076-004 | GLJ003 | 光亮卷前处理 模板 | 5415 | 2024-07-01 | 2024-07-01 | 2 | 2024-07-07 18:49:21 | 2024-07-07 18:49:55 | 江苏九天光电科技有限公司 | 198308 | 5803 |  |  | 0.4 | 2880 | 610 | 1 | JG1224070018
最终冷轧 | 02004 | JG1224060341 | JG1224060341 | JZ3 | 九天700轧机 | 合格 | 合格品 | 甲 | 李新峰 | 5414 | 5414 | 1 | 7260 | 0.15 | 610 | 轧0.15(0.152-0.158)米数控制在7150-7250米不低于7150米，不高于7250米 |  | 20100023 | 轧硬 | 0.4*610-SPCC | 30210011 | 光亮卷 | 0.15-SPCC |  | 30 | MO001041 | MO001041-014 | GLJ003 | 光亮卷前处理 模板 | 5415 | 2024-06-30 | 2024-06-30 | 2 | 2024-07-07 17:22:49 | 2024-07-07 17:23:44 | 江苏九天光电科技有限公司 | 196785 | 5803 |  |  | 0.4 | 2880 | 610 | 1 | JG1224060341
最终冷轧 | 02004 | JG1224070014 | JG1224070014 | JZ3 | 九天700轧机 | 合格 | 合格品 | 甲 | 杨永华 | 5404 | 5404 | 1 | 7235 | 0.15 | 610 | 轧0.15（0.152-0.158）米数控制在7150-7250米，不超7250米 |  | 20100023 | 轧硬 | 0.4*610-SPCC | 30210011 | 光亮卷 | 0.15-SPCC |  | 30 | MO001076 | MO001076-002 | GLJ003 | 光亮卷前处理 模板 | 5405 | 2024-07-01 | 2024-07-01 | 2 | 2024-07-07 16:02:29 | 2024-07-07 16:03:32 | 江苏九天光电科技有限公司 | 198288 | 5805 |  |  | 0.4 | 2880 | 610 | 1 | JG1224070014
最终冷轧 | 02004 | JG1224070025 | JG1224070025 | JZ3 | 九天700轧机 | 合格 | 合格品 | 甲 | 杨永华 | 5408 | 5408 | 1 | 7200 | 0.15 | 610 | 轧0.15（0.152-0.158）米数控制在7150-7250米，不超7250米 |  | 20100023 | 轧硬 | 0.4*610-SPCC | 30210011 | 光亮卷 | 0.15-SPCC |  | 30 | MO001076 | MO001076-007 | GLJ003 | 光亮卷前处理 模板 | 5410 | 2024-07-01 | 2024-07-01 | 2 | 2024-07-07 14:41:15 | 2024-07-07 14:42:03 | 江苏九天光电科技有限公司 | 198325 | 5805 |  |  | 0.4 | 2880 | 610 | 1 | JG1224070025
最终冷轧 | 02004 | JG0024060076 | JG0024060076 | JZ3 | 九天700轧机 | 合格 | 合格品 | 甲 | 李新峰 | 6630 | 6630 | 1 | 9466 | 0.15 | 610 | 轧0.15（0.147-0.152）米数9400-9500米 |  | 20100082 | 轧硬 | 0.6*610-SPCC | 30210011 | 光亮卷 | 0.15-SPCC |  | 30 | MO001231 | MO001231-001 | GLJ003 | 光亮卷前处理 模板 | 6630 | 2024-07-05 | 2024-07-05 | 2 | 2024-07-07 10:17:33 | 2024-07-07 10:18:29 | 江苏九天光电科技有限公司 | 207005 | 5803 |  |  | 0.6 | 2340 | 610 | 1 | JG0024060076
最终冷轧 | 02004 | JG1224070008 | JG1224070008 | JZ3 | 九天700轧机 | 合格 | 合格品 | 乙 | 周朋 | 7072 | 7072 | 1 | 9610 | 0.15 | 610 | 轧0.15（0.152-0.158）米数控制在9500-9600米，不低于9500米，不高于9650米 |  | 20100023 | 轧硬 | 0.4*610-SPCC | 30210011 | 光亮卷 | 0.15-SPCC |  | 30 | MO001077 | MO001077-002 | GLJ003 | 光亮卷前处理 模板 | 7075 | 2024-07-01 | 2024-07-01 | 2 | 2024-07-07 02:35:46 | 2024-07-07 02:36:17 | 江苏九天光电科技有限公司 | 198407 | 5810 |  |  | 0.4 | 3780 | 610 | 1 | JG1224070008
最终冷轧 | 02004 | JG1224060360 | JG1224060360 | JZ3 | 九天700轧机 | 合格 | 合格品 | 乙 | 周朋 | 7078 | 7078 | 1 | 9630 | 0.15 | 610 | 轧0.15（0.152-0.158）米数控制在9500-9600米不低于9500米不高于9650米 |  | 20100023 | 轧硬 | 0.4*610-SPCC | 30210011 | 光亮卷 | 0.15-SPCC |  | 30 | MO001042 | MO001042-009 | GLJ003 | 光亮卷前处理 模板 | 7080 | 2024-06-30 | 2024-06-30 | 2 | 2024-07-07 01:10:51 | 2024-07-07 01:11:14 | 江苏九天光电科技有限公司 | 197022 | 5810 |  |  | 0.4 | 3780 | 610 | 1 | JG1224060360
最终冷轧 | 02004 | JG1224070004 | JG1224070004 | JZ3 | 九天700轧机 | 合格 | 合格品 | 甲 | 杨永华 | 7202 | 7202 | 1 | 9640 | 0.15 | 610 | 轧0.15（0.152-0.158）米数控制在9500-9600米，不低于9500米，不高于9650米 |  | 20100023 | 轧硬 | 0.4*610-SPCC | 30210011 | 光亮卷 | 0.15-SPCC |  | 30 | MO001077 | MO001077-004 | GLJ003 | 光亮卷前处理 模板 | 7205 | 2024-07-01 | 2024-07-01 | 2 | 2024-07-06 23:47:20 | 2024-07-06 23:48:16 | 江苏九天光电科技有限公司 | 198428 | 5805 |  |  | 0.4 | 3840 | 610 | 1 | JG1224070004
最终冷轧 | 02004 | JG1224060367 | JG1224060367 | JZ3 | 九天700轧机 | 合格 | 合格品 | 乙 | 周朋 | 6678 | 6670 | 0.9988021 | 9360 | 0.15 | 610 | 轧0.15（0.147-0.153）6.7吨卷轧制米数9400-9500米不低于9400米；5.2吨卷轧制米数7100-7200米不低于7100米 |  | 20100023 | 轧硬 | 0.4*610-SPCC | 30210011 | 光亮卷 | 0.15-SPCC |  | 30 | MO001044 | MO001044-003 | GLJ003 | 光亮卷前处理 模板 | 6680 | 2024-06-30 | 2024-06-30 | 2 | 2024-07-06 20:23:53 | 2024-07-06 20:24:53 | 江苏九天光电科技有限公司 | 197159 | 5810 |  |  | 0.4 | 3560 | 610 | 1 | JG1224060367
最终冷轧 | 02004 | JG1224060359 | JG1224060359 | JZ3 | 九天700轧机 | 合格 | 合格品 | 甲 | 杨永华 | 7084 | 7000 | 0.9881423 | 9750 | 0.15 | 610 | 轧0.15（0.152-0.158）米数控制在9500-9600米不低于9500米不高于9650米 |  | 20100023 | 轧硬 | 0.4*610-SPCC | 30210011 | 光亮卷 | 0.15-SPCC |  | 30 | MO001042 | MO001042-008 | GLJ003 | 光亮卷前处理 模板 | 7085 | 2024-06-30 | 2024-06-30 | 2 | 2024-07-06 19:26:01 | 2024-07-06 19:26:50 | 江苏九天光电科技有限公司 | 197021 | 5805 |  |  | 0.4 | 3780 | 610 | 1 | JG1224060359
最终冷轧 | 02004 | JG1224060330 | JG1224060330 | JZ3 | 九天700轧机 | 合格 | 合格品 | 甲 | 李新峰 | 6694 | 6694 | 1 | 9460 | 0.15 | 610 | 轧0.15（0.147-0.153）6.7吨卷轧制米数9400-9500米不低于9400米；5.2吨卷轧制米数7100-7200米不低于7100米 |  | 20100023 | 轧硬 | 0.4*610-SPCC | 30210011 | 光亮卷 | 0.15-SPCC |  | 30 | MO001044 | MO001044-008 | GLJ003 | 光亮卷前处理 模板 | 6695 | 2024-06-30 | 2024-06-30 | 2 | 2024-07-06 07:51:00 | 2024-07-06 07:52:14 | 江苏九天光电科技有限公司 | 197164 | 5803 |  |  | 0.4 | 3570 | 610 | 1 | JG1224060330
最终冷轧 | 02004 | JG1224070028 | JG1224070028 | JZ3 | 九天700轧机 | 合格 | 合格品 | 甲 | 杨永华 | 7148 | 7148 | 1 | 9600 | 0.15 | 610 | 轧0.15（0.152-0.158）米数控制在9500-9600米，不低于9500米，不高于9650米 |  | 20100023 | 轧硬 | 0.4*610-SPCC | 30210011 | 光亮卷 | 0.15-SPCC |  | 30 | MO001077 | MO001077-006 | GLJ003 | 光亮卷前处理 模板 | 7150 | 2024-07-01 | 2024-07-01 | 2 | 2024-07-06 06:12:56 | 2024-07-06 06:13:40 | 江苏九天光电科技有限公司 | 198440 | 5805 |  |  | 0.4 | 3820 | 610 | 1 | JG1224070028
最终冷轧 | 02004 | JG1224060321 | JG1224060321 | JZ3 | 九天700轧机 | 合格 | 合格品 | 甲 | 李新峰 | 6714 | 6714 | 1 | 9534 | 0.15 | 610 | 轧0.15（0.147-0.153）6.7吨卷轧制米数9400-9500米不低于9400米；5.2吨卷轧制米数7100-7200米不低于7100米 |  | 20100023 | 轧硬 | 0.4*610-SPCC | 30210011 | 光亮卷 | 0.15-SPCC |  | 30 | MO001044 | MO001044-005 | GLJ003 | 光亮卷前处理 模板 | 6715 | 2024-06-30 | 2024-06-30 | 2 | 2024-07-06 03:22:02 | 2024-07-06 03:22:42 | 江苏九天光电科技有限公司 | 197161 | 5803 |  |  | 0.4 | 3570 | 610 | 1 | JG1224060321
最终冷轧 | 02004 | JG1224060352 | JG1224060352 | JZ3 | 九天700轧机 | 合格 | 合格品 | 甲 | 杨永华 | 7100 | 7100 | 1 | 9625 | 0.15 | 610 | 轧0.15（0.152-0.158）米数控制在9500-9600米不低于9500米不高于9650米 |  | 20100023 | 轧硬 | 0.4*610-SPCC | 30210011 | 光亮卷 | 0.15-SPCC |  | 30 | MO001042 | MO001042-005 | GLJ003 | 光亮卷前处理 模板 | 7100 | 2024-06-30 | 2024-06-30 | 2 | 2024-07-06 01:42:55 | 2024-07-06 01:43:37 | 江苏九天光电科技有限公司 | 197017 | 5805 |  |  | 0.4 | 3790 | 610 | 1 | JG1224060352
最终冷轧 | 02004 | JG1224070019 | JG1224070019 | JZ3 | 九天700轧机 | 合格 | 合格品 | 甲 | 李新峰 | 7162 | 7162 | 1 | 9560 | 0.15 | 610 | 轧0.15（0.152-0.158）米数控制在9500-9600米，不低于9500米，不高于9650米 |  | 20100023 | 轧硬 | 0.4*610-SPCC | 30210011 | 光亮卷 | 0.15-SPCC |  | 30 | MO001077 | MO001077-009 | GLJ003 | 光亮卷前处理 模板 | 7165 | 2024-07-01 | 2024-07-01 | 2 | 2024-07-05 23:58:51 | 2024-07-05 23:59:55 | 江苏九天光电科技有限公司 | 198462 | 5803 |  |  | 0.4 | 3810 | 610 | 1 | JG1224070019
最终冷轧 | 02004 | JG1224060338 | JG1224060338 | JZ3 | 九天700轧机 | 合格 | 合格品 | 乙 | 周朋 | 6310 | 6140 | 0.9730586 | 13100 | 0.1 | 610 | 轧0.1(0.097-0.102)5.9吨卷轧制米数12400-12500米，6..3吨轧制米数为13200-13300米不低于13200米 |  | 20100023 | 轧硬 | 0.4*610-SPCC | 30210015 | 光亮卷 | 0.1-SPCC |  | 30 | MO001043 | MO001043-014 | GLJ003 | 光亮卷前处理 模板 | 6310 | 2024-06-30 | 2024-06-30 | 2 | 2024-07-05 20:29:02 | 2024-07-05 20:29:28 | 江苏九天光电科技有限公司 | 197124 | 5810 |  |  | 0.4 | 3360 | 610 | 1 | JG1224060338
最终冷轧 | 02004 | JG1224060351 | JG1224060351 | JZ3 | 九天700轧机 | 合格 | 合格品 | 乙 | 赵遂义 | 7124 | 7115 | 0.9987367 | 9600 | 0.15 | 610 | 轧0.15（0.152-0.158）米数控制在9500-9600米不低于9500米不高于9650米 |  | 20100023 | 轧硬 | 0.4*610-SPCC | 30210011 | 光亮卷 | 0.15-SPCC |  | 30 | MO001042 | MO001042-004 | GLJ003 | 光亮卷前处理 模板 | 7125 | 2024-06-30 | 2024-06-30 | 2 | 2024-07-05 20:15:37 | 2024-07-05 20:16:43 | 江苏九天光电科技有限公司 | 197016 | 5809 |  |  | 0.4 | 3790 | 610 | 1 | JG1224060351
最终冷轧 | 02004 | JG1224060356 | JG1224060356 | JZ3 | 九天700轧机 | 合格 | 合格品 | 乙 | 蒋涛 | 7124 | 7124 | 1 | 9600 | 0.15 | 610 | 轧0.15（0.152-0.158）米数控制在9500-9600米不低于9500米不高于9650米 |  | 20100023 | 轧硬 | 0.4*610-SPCC | 30210011 | 光亮卷 | 0.15-SPCC |  | 30 | MO001042 | MO001042-007 | GLJ003 | 光亮卷前处理 模板 | 7125 | 2024-06-30 | 2024-06-30 | 2 | 2024-07-05 19:02:39 | 2024-07-05 19:03:08 | 江苏九天光电科技有限公司 | 197019 | 5800 |  |  | 0.4 | 3810 | 610 | 1 | JG1224060356
最终冷轧 | 02004 | JG1224070024 | JG1224070024 | JZ3 | 九天700轧机 | 合格 | 合格品 | 乙 | 周朋 | 7168 | 7168 | 1 | 9620 | 0.15 | 610 | 轧0.15（0.152-0.158）米数控制在9500-9600米，不低于9500米，不高于9650米 |  | 20100023 | 轧硬 | 0.4*610-SPCC | 30210011 | 光亮卷 | 0.15-SPCC |  | 30 | MO001077 | MO001077-012 | GLJ003 | 光亮卷前处理 模板 | 7170 | 2024-07-01 | 2024-07-01 | 2 | 2024-07-05 19:01:45 | 2024-07-05 19:02:19 | 江苏九天光电科技有限公司 | 198488 | 5810 |  |  | 0.4 | 3840 | 610 | 1 | JG1224070024
最终冷轧 | 02004 | JG1224060355 | JG1224060355 | JZ3 | 九天700轧机 | 合格 | 合格品 | 乙 | 蒋涛 | 7134 | 7134 | 1 | 9600 | 0.15 | 610 | 轧0.15（0.152-0.158）米数控制在9500-9600米不低于9500米不高于9650米 |  | 20100023 | 轧硬 | 0.4*610-SPCC | 30210011 | 光亮卷 | 0.15-SPCC |  | 30 | MO001042 | MO001042-006 | GLJ003 | 光亮卷前处理 模板 | 7135 | 2024-06-30 | 2024-06-30 | 2 | 2024-07-05 19:00:48 | 2024-07-05 19:01:10 | 江苏九天光电科技有限公司 | 197018 | 5800 |  |  | 0.4 | 3810 | 610 | 1 | JG1224060355
最终冷轧 | 02004 | JG1224070016 | JG1224070016 | JZ3 | 九天700轧机 | 合格 | 合格品 | 乙 | 周朋 | 7168 | 7168 | 1 | 9550 | 0.15 | 610 | 轧0.15（0.152-0.158）米数控制在9500-9600米，不低于9500米，不高于9650米 |  | 20100023 | 轧硬 | 0.4*610-SPCC | 30210011 | 光亮卷 | 0.15-SPCC |  | 30 | MO001077 | MO001077-008 | GLJ003 | 光亮卷前处理 模板 | 7170 | 2024-07-01 | 2024-07-01 | 2 | 2024-07-05 18:59:51 | 2024-07-05 19:00:20 | 江苏九天光电科技有限公司 | 198449 | 5810 |  |  | 0.4 | 3820 | 610 | 1 | JG1224070016
最终冷轧 | 02004 | JG1224060320 | JG1224060320 | JZ3 | 九天700轧机 | 合格 | 合格品 | 乙 | 蒋涛 | 7160 | 7160 | 1 | 9650 | 0.15 | 610 | 轧0.15（0.152-0.158）米数控制在9500-9600米不低于9500米不高于9650米 |  | 20100023 | 轧硬 | 0.4*610-SPCC | 30210011 | 光亮卷 | 0.15-SPCC |  | 30 | MO001042 | MO001042-015 | GLJ003 | 光亮卷前处理 模板 | 7160 | 2024-06-30 | 2024-06-30 | 2 | 2024-07-05 18:58:37 | 2024-07-05 18:59:07 | 江苏九天光电科技有限公司 | 197028 | 5800 |  |  | 0.4 | 3820 | 610 | 1 | JG1224060320
最终冷轧 | 02004 | JG1224060346 | JG1224060346 | JZ3 | 九天700轧机 | 合格 | 合格品 | 甲 | 李新峰 | 6304 | 6304 | 1 | 13465 | 0.1 | 610 | 轧0.1(0.097-0.102)5.9吨卷轧制米数12400-12500米，6..3吨轧制米数为13200-13300米不低于13200米 |  | 20100023 | 轧硬 | 0.4*610-SPCC | 30210015 | 光亮卷 | 0.1-SPCC |  | 30 | MO001043 | MO001043-010 | GLJ003 | 光亮卷前处理 模板 | 6305 | 2024-06-30 | 2024-06-30 | 2 | 2024-07-05 07:08:07 | 2024-07-05 07:08:49 | 江苏九天光电科技有限公司 | 197120 | 5803 |  |  | 0.4 | 3360 | 610 | 1 | JG1224060346
最终冷轧 | 02004 | JG1224060340 | JG1224060340 | JZ3 | 九天700轧机 | 合格 | 合格品 | 甲 | 杨永华 | 6324 | 6324 | 1 | 13650 | 0.1 | 610 | 轧0.1(0.097-0.102)5.9吨卷轧制米数12400-12500米，6..3吨轧制米数为13200-13300米不低于13200米 |  | 20100023 | 轧硬 | 0.4*610-SPCC | 30210015 | 光亮卷 | 0.1-SPCC |  | 30 | MO001043 | MO001043-016 | GLJ003 | 光亮卷前处理 模板 | 6325 | 2024-06-30 | 2024-06-30 | 2 | 2024-07-05 04:32:57 | 2024-07-05 04:33:53 | 江苏九天光电科技有限公司 | 197126 | 5805 |  |  | 0.4 | 3375 | 610 | 1 | JG1224060340
最终冷轧 | 02004 | JG1224060345 | JG1224060345 | JZ3 | 九天700轧机 | 合格 | 合格品 | 甲 | 李新峰 | 6314 | 6314 | 1 | 13500 | 0.1 | 610 | 轧0.1(0.097-0.102)5.9吨卷轧制米数12400-12500米，6..3吨轧制米数为13200-13300米不低于13200米 |  | 20100023 | 轧硬 | 0.4*610-SPCC | 30210015 | 光亮卷 | 0.1-SPCC |  | 30 | MO001043 | MO001043-009 | GLJ003 | 光亮卷前处理 模板 | 6315 | 2024-06-30 | 2024-06-30 | 2 | 2024-07-05 01:54:24 | 2024-07-05 01:55:00 | 江苏九天光电科技有限公司 | 197119 | 5803 |  |  | 0.4 | 3360 | 610 | 1 | JG1224060345
最终冷轧 | 02004 | JG1224060313 | JG1224060313 | JZ3 | 九天700轧机 | 合格 | 合格品 | 甲 | 杨永华 | 6314 | 6314 | 1 | 13480 | 0.1 | 610 | 轧0.1(0.097-0.102)5.9吨卷轧制米数12400-12500米，6..3吨轧制米数为13200-13300米不低于13200米 |  | 20100023 | 轧硬 | 0.4*610-SPCC | 30210015 | 光亮卷 | 0.1-SPCC |  | 30 | MO001043 | MO001043-023 | GLJ003 | 光亮卷前处理 模板 | 6315 | 2024-06-30 | 2024-06-30 | 2 | 2024-07-04 23:25:38 | 2024-07-04 23:26:40 | 江苏九天光电科技有限公司 | 197133 | 5805 |  |  | 0.4 | 3360 | 610 | 1 | JG1224060313
最终冷轧 | 02004 | JG1224060289 | JG1224060289 | JZ3 | 九天700轧机 | 合格 | 合格品 | 甲 | 李新峰 | 6694 | 6690 | 0.9994025 | 9540 | 0.15 | 610 | 轧0.15（0.147-0.153）6.7吨卷轧制米数9400-9500米不低于9400米；5.2吨卷轧制米数7100-7200米不低于7100米 |  | 20100023 | 轧硬 | 0.4*610-SPCC | 30210011 | 光亮卷 | 0.15-SPCC |  | 30 | MO001044 | MO001044-011 | GLJ003 | 光亮卷前处理 模板 | 6695 | 2024-06-30 | 2024-06-30 | 2 | 2024-07-04 07:51:59 | 2024-07-04 07:52:59 | 江苏九天光电科技有限公司 | 197167 | 5803 |  |  | 0.4 | 3570 | 610 | 1 | JG1224060289
最终冷轧 | 02004 | JG1224060307 | JG1224060307 | JZ3 | 九天700轧机 | 合格 | 合格品 | 甲 | 蒋小冬 | 7154 | 7140 | 0.9980431 | 9680 | 0.15 | 610 | 轧0.15（0.152-0.158）米数控制在9500-9600米不低于9500米不高于9650米 |  | 20100023 | 轧硬 | 0.4*610-SPCC | 30210011 | 光亮卷 | 0.15-SPCC |  | 30 | MO001042 | MO001042-020 | GLJ003 | 光亮卷前处理 模板 | 7155 | 2024-06-30 | 2024-06-30 | 2 | 2024-07-04 07:22:18 | 2024-07-04 07:22:51 | 江苏九天光电科技有限公司 | 197035 | 5801 |  |  | 0.4 | 3820 | 610 | 1 | JG1224060307
最终冷轧 | 02004 | JG1224060292 | JG1224060292 | JZ3 | 九天700轧机 | 合格 | 合格品 | 甲 | 李新峰 | 5904 | 5904 | 1 | 12650 | 0.1 | 610 | 轧0.1(0.097-0.102)5.9吨卷轧制米数12400-12500米，6..3吨轧制米数为13200-13300米不低于13200米 |  | 20100023 | 轧硬 | 0.4*610-SPCC | 30210015 | 光亮卷 | 0.1-SPCC |  | 30 | MO001043 | MO001043-022 | GLJ003 | 光亮卷前处理 模板 | 5905 | 2024-06-30 | 2024-06-30 | 2 | 2024-07-04 06:17:11 | 2024-07-04 06:38:35 | 江苏九天光电科技有限公司 | 197132 | 5803 |  |  | 0.4 | 3150 | 610 | 1 | JG1224060292
最终冷轧 | 02004 | JG1224060308 | JG1224060308 | JZ3 | 九天700轧机 | 合格 | 合格品 | 甲 | 张帅 | 7144 | 7124 | 0.9972004 | 9580 | 0.15 | 610 | 轧0.15（0.152-0.158）米数控制在9500-9600米不低于9500米不高于9650米 |  | 20100023 | 轧硬 | 0.4*610-SPCC | 30210011 | 光亮卷 | 0.15-SPCC |  | 30 | MO001042 | MO001042-021 | GLJ003 | 光亮卷前处理 模板 | 7145 | 2024-06-30 | 2024-06-30 | 2 | 2024-07-04 05:56:42 | 2024-07-04 05:57:11 | 江苏九天光电科技有限公司 | 197036 | 5808 |  |  | 0.4 | 3820 | 610 | 1 | JG1224060308
最终冷轧 | 02004 | JG1224060288 | JG1224060288 | JZ3 | 九天700轧机 | 合格 | 合格品 | 甲 | 蒋小冬 | 7144 | 7130 | 0.9980403 | 9650 | 0.15 | 610 | 轧0.15（0.152-0.158）米数控制在9500-9600米不低于9500米不高于9650米 |  | 20100023 | 轧硬 | 0.4*610-SPCC | 30210011 | 光亮卷 | 0.15-SPCC |  | 30 | MO001042 | MO001042-011 | GLJ003 | 光亮卷前处理 模板 | 7145 | 2024-06-30 | 2024-06-30 | 2 | 2024-07-04 04:36:37 | 2024-07-04 04:37:10 | 江苏九天光电科技有限公司 | 197024 | 5801 |  |  | 0.4 | 3810 | 610 | 1 | JG1224060288
最终冷轧 | 02004 | JG1224060315 | JG1224060315 | JZ3 | 九天700轧机 | 合格 | 合格品 | 甲 | 李新峰 | 6350 | 6350 | 1 | 13450 | 0.1 | 610 | 轧0.1(0.097-0.102)5.9吨卷轧制米数12400-12500米，6..3吨轧制米数为13200-13300米不低于13200米 |  | 20100023 | 轧硬 | 0.4*610-SPCC | 30210015 | 光亮卷 | 0.1-SPCC |  | 30 | MO001043 | MO001043-025 | GLJ003 | 光亮卷前处理 模板 | 6350 | 2024-06-30 | 2024-06-30 | 2 | 2024-07-04 03:53:30 | 2024-07-04 03:54:50 | 江苏九天光电科技有限公司 | 197135 | 5803 |  |  | 0.4 | 3370 | 610 | 1 | JG1224060315
最终冷轧 | 02004 | JG1224060311 | JG1224060311 | JZ3 | 九天700轧机 | 合格 | 合格品 | 甲 | 张帅 | 7140 | 7120 | 0.9971989 | 9615 | 0.15 | 610 | 轧0.15（0.152-0.158）米数控制在9500-9600米不低于9500米不高于9650米 |  | 20100023 | 轧硬 | 0.4*610-SPCC | 30210011 | 光亮卷 | 0.15-SPCC |  | 30 | MO001042 | MO001042-012 | GLJ003 | 光亮卷前处理 模板 | 7140 | 2024-06-30 | 2024-06-30 | 2 | 2024-07-04 03:14:53 | 2024-07-04 03:15:26 | 江苏九天光电科技有限公司 | 197025 | 5808 |  |  | 0.4 | 3810 | 610 | 1 | JG1224060311
最终冷轧 | 02004 | JG1224060287 | JG1224060287 | JZ3 | 九天700轧机 | 合格 | 合格品 | 甲 | 蒋小冬 | 7150 | 7140 | 0.9986014 | 9680 | 0.15 | 610 | 轧0.15（0.152-0.158）米数控制在9500-9600米不低于9500米不高于9650米 |  | 20100023 | 轧硬 | 0.4*610-SPCC | 30210011 | 光亮卷 | 0.15-SPCC |  | 30 | MO001042 | MO001042-010 | GLJ003 | 光亮卷前处理 模板 | 7150 | 2024-06-30 | 2024-06-30 | 2 | 2024-07-04 01:59:34 | 2024-07-04 02:00:10 | 江苏九天光电科技有限公司 | 197023 | 5801 |  |  | 0.4 | 3810 | 610 | 1 | JG1224060287
最终冷轧 | 02004 | JG1224060314 | JG1224060314 | JZ3 | 九天700轧机 | 合格 | 合格品 | 甲 | 李新峰 | 6294 | 6295 | 1.000159 | 13410 | 0.1 | 610 | 轧0.1(0.097-0.102)5.9吨卷轧制米数12400-12500米，6..3吨轧制米数为13200-13300米不低于13200米 |  | 20100023 | 轧硬 | 0.4*610-SPCC | 30210015 | 光亮卷 | 0.1-SPCC |  | 30 | MO001043 | MO001043-024 | GLJ003 | 光亮卷前处理 模板 | 6295 | 2024-06-30 | 2024-06-30 | 2 | 2024-07-04 00:32:46 | 2024-07-04 00:56:38 | 江苏九天光电科技有限公司 | 197134 | 5803 |  |  | 0.4 | 3360 | 610 | 1 | JG1224060314
最终冷轧 | 02004 | JG1224060295 | JG1224060295 | JZ3 | 九天700轧机 | 合格 | 合格品 | 甲 | 张帅 | 7100 | 7080 | 0.9971831 | 9560 | 0.15 | 610 | 轧0.15（0.152-0.158）米数控制在9500-9600米不低于9500米不高于9650米 |  | 20100023 | 轧硬 | 0.4*610-SPCC | 30210011 | 光亮卷 | 0.15-SPCC |  | 30 | MO001042 | MO001042-016 | GLJ003 | 光亮卷前处理 模板 | 7100 | 2024-06-30 | 2024-06-30 | 2 | 2024-07-04 00:37:15 | 2024-07-04 00:37:50 | 江苏九天光电科技有限公司 | 197031 | 5808 |  |  | 0.4 | 3770 | 610 | 1 | JG1224060295
最终冷轧 | 02004 | JG1224060337 | JG1224060337 | JZ3 | 九天700轧机 | 合格 | 合格品 | 乙 | 周朋 | 6314 | 6314 | 1 | 13460 | 0.1 | 610 | 轧0.1(0.097-0.102)5.9吨卷轧制米数12400-12500米，6..3吨轧制米数为13200-13300米不低于13200米 |  | 20100023 | 轧硬 | 0.4*610-SPCC | 30210015 | 光亮卷 | 0.1-SPCC |  | 30 | MO001043 | MO001043-013 | GLJ003 | 光亮卷前处理 模板 | 6315 | 2024-06-30 | 2024-06-30 | 2 | 2024-07-03 17:19:25 | 2024-07-03 17:19:54 | 江苏九天光电科技有限公司 | 197123 | 5810 |  |  | 0.4 | 3360 | 610 | 1 | JG1224060337
最终冷轧 | 02004 | JG1224060348 | JG1224060348 | JZ3 | 九天700轧机 | 合格 | 合格品 | 乙 | 蒋涛 | 6310 | 6310 | 1 | 13450 | 0.1 | 610 | 轧0.1(0.097-0.102)5.9吨卷轧制米数12400-12500米，6..3吨轧制米数为13200-13300米不低于13200米 |  | 20100023 | 轧硬 | 0.4*610-SPCC | 30210015 | 光亮卷 | 0.1-SPCC |  | 30 | MO001043 | MO001043-012 | GLJ003 | 光亮卷前处理 模板 | 6310 | 2024-06-30 | 2024-06-30 | 2 | 2024-07-03 17:18:44 | 2024-07-03 17:19:07 | 江苏九天光电科技有限公司 | 197122 | 5800 |  |  | 0.4 | 3360 | 610 | 1 | JG1224060348
最终冷轧 | 02004 | JG1224060323 | JG1224060323 | JZ3 | 九天700轧机 | 合格 | 合格品 | 乙 | 周朋 | 5920 | 5920 | 1 | 12650 | 0.1 | 610 | 轧0.1(0.097-0.102)5.9吨卷轧制米数12400-12500米，6..3吨轧制米数为13200-13300米不低于13200米 |  | 20100023 | 轧硬 | 0.4*610-SPCC | 30210015 | 光亮卷 | 0.1-SPCC |  | 30 | MO001043 | MO001043-001 | GLJ003 | 光亮卷前处理 模板 | 5920 | 2024-06-30 | 2024-06-30 | 2 | 2024-07-03 17:17:51 | 2024-07-03 17:18:24 | 江苏九天光电科技有限公司 | 197111 | 5810 |  |  | 0.4 | 3150 | 610 | 1 | JG1224060323
最终冷轧 | 02004 | JG1224060303 | JG1224060303 | JZ3 | 九天700轧机 | 合格 | 合格品 | 乙 | 赵遂义 | 7120 | 7110 | 0.9985955 | 9650 | 0.15 | 610 | 轧0.15（0.152-0.158）米数控制在9500-9600米不低于9500米不高于9650米 |  | 20100023 | 轧硬 | 0.4*610-SPCC | 30210011 | 光亮卷 | 0.15-SPCC |  | 30 | MO001042 | MO001042-018 | GLJ003 | 光亮卷前处理 模板 | 7120 | 2024-06-30 | 2024-06-30 | 2 | 2024-07-03 14:34:47 | 2024-07-03 14:36:00 | 江苏九天光电科技有限公司 | 197033 | 5809 |  |  | 0.4 | 3800 | 610 | 1 | JG1224060303
最终冷轧 | 02004 | JG1224060278 | JG1224060278 | JZ3 | 九天700轧机 | 合格 | 合格品 | 甲 | 杨永华 | 6700 | 6700 | 1 | 9540 | 0.15 | 610 | 轧0.15（0.147-0.153）6.7吨卷轧制米数9400-9500米不低于9400米；5.2吨卷轧制米数7100-7200米不低于7100米 |  | 20100023 | 轧硬 | 0.4*610-SPCC | 30210011 | 光亮卷 | 0.15-SPCC |  | 30 | MO001044 | MO001044-010 | GLJ003 | 光亮卷前处理 模板 | 6700 | 2024-06-30 | 2024-06-30 | 2 | 2024-07-03 08:01:50 | 2024-07-03 08:03:57 | 江苏九天光电科技有限公司 | 197166 | 5805 |  |  | 0.4 | 3570 | 610 | 1 | JG1224060278
最终冷轧 | 02004 | JG1224060291 | JG1224060291 | JZ3 | 九天700轧机 | 合格 | 合格品 | 甲 | 李新峰 | 5910 | 5910 | 1 | 12700 | 0.1 | 610 | 轧0.1(0.097-0.102)5.9吨卷轧制米数12400-12500米，6..3吨轧制米数为13200-13300米不低于13200米 |  | 20100023 | 轧硬 | 0.4*610-SPCC | 30210015 | 光亮卷 | 0.1-SPCC |  | 30 | MO001043 | MO001043-021 | GLJ003 | 光亮卷前处理 模板 | 5910 | 2024-06-30 | 2024-06-30 | 2 | 2024-07-03 06:36:37 | 2024-07-03 06:37:34 | 江苏九天光电科技有限公司 | 197131 | 5803 |  |  | 0.4 | 3150 | 610 | 1 | JG1224060291
最终冷轧 | 02004 | JG1224060300 | JG1224060300 | JZ3 | 九天700轧机 | 合格 | 合格品 | 甲 | 杨永华 | 5920 | 5920 | 1 | 12800 | 0.1 | 610 | 轧0.1(0.097-0.102)5.9吨卷轧制米数12400-12500米，6..3吨轧制米数为13200-13300米不低于13200米 |  | 20100023 | 轧硬 | 0.4*610-SPCC | 30210015 | 光亮卷 | 0.1-SPCC |  | 30 | MO001043 | MO001043-028 | GLJ003 | 光亮卷前处理 模板 | 5920 | 2024-06-30 | 2024-06-30 | 2 | 2024-07-03 04:14:49 | 2024-07-03 04:15:23 | 江苏九天光电科技有限公司 | 197138 | 5805 |  |  | 0.4 | 3160 | 610 | 1 | JG1224060300
最终冷轧 | 02004 | JG1224060324 | JG1224060324 | JZ3 | 九天700轧机 | 合格 | 合格品 | 甲 | 李新峰 | 5910 | 5910 | 1 | 12750 | 0.1 | 610 | 轧0.1(0.097-0.102)5.9吨卷轧制米数12400-12500米，6..3吨轧制米数为13200-13300米不低于13200米 |  | 20100023 | 轧硬 | 0.4*610-SPCC | 30210015 | 光亮卷 | 0.1-SPCC |  | 30 | MO001043 | MO001043-002 | GLJ003 | 光亮卷前处理 模板 | 5910 | 2024-06-30 | 2024-06-30 | 2 | 2024-07-03 01:56:03 | 2024-07-03 01:56:41 | 江苏九天光电科技有限公司 | 197112 | 5803 |  |  | 0.4 | 3150 | 610 | 1 | JG1224060324
最终冷轧 | 02004 | JG0024060064 | JG0024060064 | JZ3 | 九天700轧机 | 合格 | 合格品 | 甲 | 杨永华 | 3160 | 3160 | 1 | 6650 | 0.1 | 610 | 轧0.1（0.097-0.102）米数6600-6700米 |  | 20100023 | 轧硬 | 0.4*610-SPCC | 30210015 | 光亮卷 | 0.1-SPCC |  | 30 | MO000829 | MO000829-002 | GLJ002 | 东方光亮卷前处理（0.4轧0.1mm) | 3160 | 2024-06-20 | 2024-06-20 | 2 | 2024-07-02 23:19:38 | 2024-07-02 23:20:18 | 江苏九天光电科技有限公司 | 189259 | 5805 |  |  | 0.4 | 1690 | 610 | 1 | JG0024060064
最终冷轧 | 02004 | JG1224060283 | JG1224060283 | JZ3 | 九天700轧机 | 合格 | 合格品 | 乙 | 周朋 | 7320 | 7320 | 1 | 15720 | 0.1 | 610 | 轧0.1(0.097-0.102)5.9吨卷轧制米数12400-12500米，6..3吨轧制米数为13200-13300米不低于13200米 |  | 20100023 | 轧硬 | 0.4*610-SPCC | 30210015 | 光亮卷 | 0.1-SPCC |  | 30 | MO001043 | MO001043-019 | GLJ003 | 光亮卷前处理 模板 | 7320 | 2024-06-30 | 2024-06-30 | 2 | 2024-07-02 16:03:42 | 2024-07-02 16:50:45 | 江苏九天光电科技有限公司 | 197129 | 5810 |  |  | 0.4 | 3900 | 610 | 1 | JG1224060283
最终冷轧 | 02004 | JG1224060284 | JG1224060284 | JZ3 | 九天700轧机 | 合格 | 合格品 | 乙 | 周朋 | 7320 | 7320 | 1 | 15600 | 0.1 | 610 | 轧0.1(0.097-0.102)5.9吨卷轧制米数12400-12500米，6..3吨轧制米数为13200-13300米不低于13200米 |  | 20100023 | 轧硬 | 0.4*610-SPCC | 30210015 | 光亮卷 | 0.1-SPCC |  | 30 | MO001043 | MO001043-020 | GLJ003 | 光亮卷前处理 模板 | 7320 | 2024-06-30 | 2024-06-30 | 2 | 2024-07-02 16:02:43 | 2024-07-02 16:03:17 | 江苏九天光电科技有限公司 | 197130 | 5810 |  |  | 0.4 | 3900 | 610 | 1 | JG1224060284
最终冷轧 | 02004 | JG0024060063 | JG0024060063 | JZ3 | 九天700轧机 | 合格 | 合格品 | 乙 | 周朋 | 3170 | 3170 | 1 | 6700 | 0.1 | 610 | 轧0.1（0.097-0.102）米数6600-6700米 |  | 20100023 | 轧硬 | 0.4*610-SPCC | 30210015 | 光亮卷 | 0.1-SPCC |  | 30 | MO000829 | MO000829-001 | GLJ002 | 东方光亮卷前处理（0.4轧0.1mm) | 3170 | 2024-06-20 | 2024-06-20 | 2 | 2024-07-02 16:01:36 | 2024-07-02 16:02:18 | 江苏九天光电科技有限公司 | 189258 | 5810 |  |  | 0.4 | 1690 | 610 | 1 | JG0024060063
最终冷轧 | 02004 | JG1224060277 | JG1224060277 | JZ3 | 九天700轧机 | 合格 | 合格品 | 甲 | 李新峰 | 6700 | 6700 | 1 | 9400 | 0.15 | 610 | 轧0.15（0.147-0.153）6.7吨卷轧制米数9400-9500米不低于9400米；5.2吨卷轧制米数7100-7200米不低于7100米 |  | 20100023 | 轧硬 | 0.4*610-SPCC | 30210011 | 光亮卷 | 0.15-SPCC |  | 30 | MO001044 | MO001044-009 | GLJ003 | 光亮卷前处理 模板 | 6700 | 2024-06-30 | 2024-06-30 | 2 | 2024-07-02 08:26:31 | 2024-07-02 08:27:07 | 江苏九天光电科技有限公司 | 197165 | 5803 |  |  | 0.4 | 3570 | 610 | 1 | JG1224060277
最终冷轧 | 02004 | JG0024060066 | JG0024060066 | JZ3 | 九天700轧机 | 合格 | 合格品 | 甲 | 杨永华 | 7110 | 7080 | 0.9957806 | 13530 | 0.11 | 610 | 轧0.11（0.105-0.113）米数控制在13500-13600米 |  | 20100082 | 轧硬 | 0.6*610-SPCC | 30210003 | 光亮卷 | 0.11-SPCC |  | 30 | MO000959 | MO000959-002 | GLJ003 | 光亮卷前处理 模板 | 7110 | 2024-06-25 | 2024-06-25 | 2 | 2024-07-02 06:28:47 | 2024-07-02 06:29:37 | 江苏九天光电科技有限公司 | 193304 | 5805 |  |  | 0.6 | 2510 | 610 | 1 | JG0024060066
最终冷轧 | 02004 | JG0024060065 | JG0024060065 | JZ3 | 九天700轧机 | 合格 | 合格品 | 甲 | 李新峰 | 7104 | 7075 | 0.9959178 | 13600 | 0.11 | 610 | 轧0.11（0.105-0.113）米数控制在13500-13600米 |  | 20100082 | 轧硬 | 0.6*610-SPCC | 30210003 | 光亮卷 | 0.11-SPCC |  | 30 | MO000959 | MO000959-001 | GLJ003 | 光亮卷前处理 模板 | 7105 | 2024-06-25 | 2024-06-25 | 2 | 2024-07-02 03:47:22 | 2024-07-02 03:48:00 | 江苏九天光电科技有限公司 | 193302 | 5803 |  |  | 0.6 | 2510 | 610 | 1 | JG0024060065
最终冷轧 | 02004 | JG0024060069 | JG0024060069 | JZ3 | 九天700轧机 | 合格 | 合格品 | 甲 | 杨永华 | 7104 | 7075 | 0.9959178 | 13550 | 0.11 | 610 | 轧0.11（0.105-0.113）米数控制在13500-13600米 |  | 20100082 | 轧硬 | 0.6*610-SPCC | 30210003 | 光亮卷 | 0.11-SPCC |  | 30 | MO000959 | MO000959-003 | GLJ003 | 光亮卷前处理 模板 | 7105 | 2024-06-25 | 2024-06-25 | 2 | 2024-07-02 00:41:00 | 2024-07-02 01:07:01 | 江苏九天光电科技有限公司 | 193318 | 5805 |  |  | 0.6 | 2510 | 610 | 1 | JG0024060069
最终冷轧 | 02004 | JG0024060072 | JG0024060072 | JZ3 | 九天700轧机 | 合格 | 合格品 | 甲 | 李新峰 | 5114 | 5114 | 1 | 7210 | 0.15 | 610 | 轧0.15（0.147-0.153）米数7100-7200米 |  | 20100082 | 轧硬 | 0.6*610-SPCC | 30210011 | 光亮卷 | 0.15-SPCC |  | 30 | MO000961 | MO000961-004 | GLJ003 | 光亮卷前处理 模板 | 5115 | 2024-06-25 | 2024-06-25 | 2 | 2024-07-01 07:40:51 | 2024-07-01 07:41:29 | 江苏九天光电科技有限公司 | 193345 | 5803 |  |  | 0.6 | 1820 | 610 | 1 | JG0024060072
最终冷轧 | 02004 | JG0024060075 | JG0024060075 | JZ3 | 九天700轧机 | 合格 | 合格品 | 甲 | 杨永华 | 6624 | 6624 | 1 | 9410 | 0.15 | 610 | 轧0.15（0.147-0.152） |  | 20100082 | 轧硬 | 0.6*610-SPCC | 30210011 | 光亮卷 | 0.15-SPCC |  | 30 | MO000969 | MO000969-007 | GLJ003 | 光亮卷前处理 模板 | 6625 | 2024-06-25 | 2024-06-25 | 2 | 2024-07-01 06:10:34 | 2024-07-01 06:11:16 | 江苏九天光电科技有限公司 | 193548 | 5805 |  |  | 0.6 | 2340 | 610 | 1 | JG0024060075
最终冷轧 | 02004 | JG0024060080 | JG0024060080 | JZ3 | 九天700轧机 | 合格 | 合格品 | 甲 | 杨永华 | 6620 | 6620 | 1 | 9480 | 0.15 | 610 | 轧0.15（0.147-0.152） |  | 20100082 | 轧硬 | 0.6*610-SPCC | 30210011 | 光亮卷 | 0.15-SPCC |  | 30 | MO000969 | MO000969-004 | GLJ003 | 光亮卷前处理 模板 | 6620 | 2024-06-25 | 2024-06-25 | 2 | 2024-07-01 02:23:09 | 2024-07-01 02:24:21 | 江苏九天光电科技有限公司 | 193545 | 5805 |  |  | 0.6 | 2350 | 610 | 1 | JG0024060080
最终冷轧 | 02004 | JG0024060079 | JG0024060079 | JZ3 | 九天700轧机 | 合格 | 合格品 | 甲 | 李新峰 | 6620 | 6620 | 1 | 9420 | 0.15 | 610 | 轧0.15（0.147-0.152） |  | 20100082 | 轧硬 | 0.6*610-SPCC | 30210011 | 光亮卷 | 0.15-SPCC |  | 30 | MO000969 | MO000969-003 | GLJ003 | 光亮卷前处理 模板 | 6620 | 2024-06-25 | 2024-06-25 | 2 | 2024-06-30 23:58:11 | 2024-07-01 00:37:31 | 江苏九天光电科技有限公司 | 193544 | 5803 |  |  | 0.6 | 2350 | 610 | 1 | JG0024060079