## sheet1
工序名称 | 工序编码 | 新卷号 | 批号 | 机组编码 | 机组名称 | 工序状态 | 检验结果 | 班组 | 参与人 | 来料重量 | 出料重量 | 成品率 | 出料长度 | 出料厚度 | 出料宽度 | 工序要求 | 备注 | 来料编码 | 来料名称 | 来料规格 | 产品编码 | 产品名称 | 产品规格 | 膜名称 | 排序 | 主计划号 | 子计划号 | 工序流程编码 | 工序流程名称 | 工单需求 | 计划开始时间 | 计划结束时间 | 工单状态 | 实际开始时间 | 实际结束时间 | 组织名称 | 卷号ID | 操作工人 | 报工人 | 检验 | 来料厚度 | 来料长度 | 来料宽度 | 是否分卷 | 原卷号 | 工单要求 | 是否成品 | 不良现象 | 入库审核
最终冷轧 | 02004 | JG1224070166 | JG1224070166 | JZ4 | 九天750轧机 | 合格 | 合格品 | 甲 | 张帅 | 5510 | 5500 | 0.9981851 | 6650 | 0.145 | 710 | 轧0.145（0.145-0.15）米数控制在6600-6700米不超6700米 |  | 20100028 | 轧硬 | 0.4*710-SPCC | 30210008 | 光亮卷 | 0.145-SPCC |  | 30 | MO001356 | MO001356-004 | GLJ003 | 光亮卷前处理 模板 | 5515 | 2024-07-08 | 2024-07-08 | 2 | 2024-07-16 23:14:36 | 2024-07-16 23:15:23 | 江苏九天光电科技有限公司 | 227445 | 5808 |  |  | 0.4 | 2520 | 710 | 1 | JG1224070166 |  |  |  | 0
最终冷轧 | 02004 | JG1224070170 | JG1224070170 | JZ4 | 九天750轧机 | 合格 | 合格品 | 甲 | 蒋小冬 | 5510 | 5500 | 0.9981851 | 6640 | 0.145 | 710 | 轧0.145（0.145-0.15）米数控制在6600-6700米不超6700米 |  | 20100028 | 轧硬 | 0.4*710-SPCC | 30210008 | 光亮卷 | 0.145-SPCC |  | 30 | MO001356 | MO001356-006 | GLJ003 | 光亮卷前处理 模板 | 5515 | 2024-07-08 | 2024-07-08 | 2 | 2024-07-16 23:12:32 | 2024-07-16 23:13:04 | 江苏九天光电科技有限公司 | 227447 | 5801 |  |  | 0.4 | 2520 | 710 | 1 | JG1224070170 |  |  |  | 0
最终冷轧 | 02004 | JG1224070141 | JG1224070141 | JZ4 | 九天750轧机 | 合格 | 合格品 | 甲 | 张帅 | 5500 | 5400 | 0.9818182 | 9666 | 0.1 | 710 | 轧0.145（0.145-0.15）米数控制在6600-6700米不超6700米 |  | 20100028 | 轧硬 | 0.4*710-SPCC | 30210008 | 光亮卷 | 0.145-SPCC |  | 30 | MO001315 | MO001315-011 | GLJ003 | 光亮卷前处理 模板 | 5505 | 2024-07-07 | 2024-07-07 | 2 | 2024-07-16 08:03:48 | 2024-07-16 22:50:20 | 江苏九天光电科技有限公司 | 215296 | 5808 |  |  | 0.4 | 2520 | 710 | 1 | JG1224070141 |  |  |  | 0
最终冷轧 | 02004 | JG1224070173 | JG1224070173 | JZ4 | 九天750轧机 | 合格 | 合格品 | 乙 | 赵遂义 | 5500 | 5490 | 0.9981818 | 6610 | 0.145 | 710 | 轧0.145（0.145-0.15）米数控制在6600-6700米不超6700米 |  | 20100028 | 轧硬 | 0.4*710-SPCC | 30210008 | 光亮卷 | 0.145-SPCC |  | 30 | MO001356 | MO001356-007 | GLJ003 | 光亮卷前处理 模板 | 5510 | 2024-07-08 | 2024-07-08 | 2 | 2024-07-16 17:29:17 | 2024-07-16 17:29:55 | 江苏九天光电科技有限公司 | 227448 | 5809 |  |  | 0.4 | 2520 | 710 | 1 | JG1224070173 |  |  |  | 0
最终冷轧 | 02004 | JG1224070177 | JG1224070177 | JZ4 | 九天750轧机 | 合格 | 合格品 | 乙 | 赵遂义 | 5500 | 5490 | 0.9981818 | 6620 | 0.145 | 710 | 轧0.145（0.145-0.15）米数控制在6600-6700米不超6700米 |  | 20100028 | 轧硬 | 0.4*710-SPCC | 30210008 | 光亮卷 | 0.145-SPCC |  | 30 | MO001356 | MO001356-009 | GLJ003 | 光亮卷前处理 模板 | 5505 | 2024-07-08 | 2024-07-08 | 2 | 2024-07-16 17:28:01 | 2024-07-16 17:28:49 | 江苏九天光电科技有限公司 | 227450 | 5809 |  |  | 0.4 | 2520 | 710 | 1 | JG1224070177 |  |  |  | 0
最终冷轧 | 02004 | JG1224070150 | JG1224070150 | JZ4 | 九天750轧机 | 合格 | 合格品 | 乙 | 赵遂义 | 5510 | 5500 | 0.9981851 | 6640 | 0.145 | 710 | 轧0.145（0.145-0.15）米数控制在6600-6700米不超6700米 |  | 20100028 | 轧硬 | 0.4*710-SPCC | 30210008 | 光亮卷 | 0.145-SPCC |  | 30 | MO001315 | MO001315-004 | GLJ003 | 光亮卷前处理 模板 | 5515 | 2024-07-07 | 2024-07-07 | 2 | 2024-07-16 16:59:26 | 2024-07-16 17:00:08 | 江苏九天光电科技有限公司 | 215289 | 5809 |  |  | 0.4 | 2520 | 710 | 1 | JG1224070150 |  |  |  | 0
最终冷轧 | 02004 | JG1224070162 | JG1224070162 | JZ4 | 九天750轧机 | 合格 | 合格品 | 甲 | 张帅 | 5500 | 5476 | 0.9956363 | 6630 | 0.15 | 710 | 轧0.145（0.145-0.15）米数控制在6600-6700米不超6700米 |  | 20100028 | 轧硬 | 0.4*710-SPCC | 30210008 | 光亮卷 | 0.145-SPCC |  | 30 | MO001356 | MO001356-002 | GLJ003 | 光亮卷前处理 模板 | 5510 | 2024-07-08 | 2024-07-08 | 2 | 2024-07-16 07:00:32 | 2024-07-16 07:01:06 | 江苏九天光电科技有限公司 | 227443 | 5808 |  |  | 0.4 | 2520 | 710 | 1 | JG1224070162 |  |  |  | 0
最终冷轧 | 02004 | JG1224070118 | JG1224070118 | JZ4 | 九天750轧机 | 合格 | 合格品 | 甲 | 蒋小冬 | 5500 | 5490 | 0.9981818 | 6650 | 0.145 | 710 | 轧0.145（0.145-0.15）米数控制在6600-6700米不超6700米 |  | 20100028 | 轧硬 | 0.4*710-SPCC | 30210008 | 光亮卷 | 0.145-SPCC |  | 30 | MO001232 | MO001232-004 | GLJ003 | 光亮卷前处理 模板 | 5510 | 2024-07-05 | 2024-07-05 | 2 | 2024-07-16 06:00:37 | 2024-07-16 06:01:06 | 江苏九天光电科技有限公司 | 207015 | 5801 |  |  | 0.4 | 2520 | 710 | 1 | JG1224070118
最终冷轧 | 02004 | JG1224070130 | JG1224070130 | JZ4 | 九天750轧机 | 合格 | 合格品 | 甲 | 张帅 | 5500 | 5480 | 0.9963636 | 6670 | 0.15 | 710 | 轧0.145（0.145-0.15）米数控制在6600-6700米不超6700米 |  | 20100028 | 轧硬 | 0.4*710-SPCC | 30210008 | 光亮卷 | 0.145-SPCC |  | 30 | MO001232 | MO001232-010 | GLJ003 | 光亮卷前处理 模板 | 5510 | 2024-07-05 | 2024-07-05 | 2 | 2024-07-16 04:26:55 | 2024-07-16 04:27:23 | 江苏九天光电科技有限公司 | 207021 | 5808 |  |  | 0.4 | 2520 | 710 | 1 | JG1224070130
最终冷轧 | 02004 | JG1224070145 | JG1224070145 | JZ4 | 九天750轧机 | 合格 | 合格品 | 甲 | 蒋小冬 | 5500 | 5480 | 0.9963636 | 6660 | 0.15 | 710 | 轧0.145（0.145-0.15）米数控制在6600-6700米不超6700米 |  | 20100028 | 轧硬 | 0.4*710-SPCC | 30210008 | 光亮卷 | 0.145-SPCC |  | 30 | MO001315 | MO001315-001 | GLJ003 | 光亮卷前处理 模板 | 5505 | 2024-07-07 | 2024-07-07 | 2 | 2024-07-16 03:39:18 | 2024-07-16 03:39:53 | 江苏九天光电科技有限公司 | 215286 | 5801 |  |  | 0.4 | 2520 | 710 | 1 | JG1224070145 |  |  |  | 0
最终冷轧 | 02004 | JG1224070161 | JG1224070161 | JZ4 | 九天750轧机 | 合格 | 合格品 | 甲 | 张帅 | 5500 | 5480 | 0.9963636 | 6660 | 0.15 | 710 | 轧0.145（0.145-0.15）米数控制在6600-6700米不超6700米 |  | 20100028 | 轧硬 | 0.4*710-SPCC | 30210008 | 光亮卷 | 0.145-SPCC |  | 30 | MO001356 | MO001356-001 | GLJ003 | 光亮卷前处理 模板 | 5500 | 2024-07-08 | 2024-07-08 | 2 | 2024-07-16 03:38:19 | 2024-07-16 03:38:48 | 江苏九天光电科技有限公司 | 227442 | 5808 |  |  | 0.4 | 2520 | 710 | 1 | JG1224070161 |  |  |  | 0
最终冷轧 | 02004 | JG1224070169 | JG1224070169 | JZ4 | 九天750轧机 | 合格 | 合格品 | 甲 | 蒋小冬 | 5500 | 5490 | 0.9981818 | 6680 | 0.145 | 710 | 轧0.145（0.145-0.15）米数控制在6600-6700米不超6700米 |  | 20100028 | 轧硬 | 0.4*710-SPCC | 30210008 | 光亮卷 | 0.145-SPCC |  | 30 | MO001356 | MO001356-005 | GLJ003 | 光亮卷前处理 模板 | 5510 | 2024-07-08 | 2024-07-08 | 2 | 2024-07-16 03:35:39 | 2024-07-16 03:36:23 | 江苏九天光电科技有限公司 | 227446 | 5801 |  |  | 0.4 | 2520 | 710 | 1 | JG1224070169 |  |  |  | 0
最终冷轧 | 02004 | JG1224070158 | JG1224070158 | JZ4 | 九天750轧机 | 合格 | 合格品 | 乙 | 赵遂义 | 5500 | 5490 | 0.9981818 | 6620 | 0.145 | 710 | 轧0.145（0.145-0.15）米数控制在6600-6700米不超6700米 |  | 20100028 | 轧硬 | 0.4*710-SPCC | 30210008 | 光亮卷 | 0.145-SPCC |  | 30 | MO001315 | MO001315-008 | GLJ003 | 光亮卷前处理 模板 | 5510 | 2024-07-07 | 2024-07-07 | 2 | 2024-07-15 18:07:57 | 2024-07-15 18:08:40 | 江苏九天光电科技有限公司 | 215293 | 5809 |  |  | 0.4 | 2520 | 710 | 1 | JG1224070158 |  |  |  | 0
最终冷轧 | 02004 | JG1224070113 | JG1224070113 | JZ4 | 九天750轧机 | 合格 | 合格品 | 乙 | 赵遂义 | 5500 | 5490 | 0.9981818 | 6650 | 0.145 | 710 | 轧0.145（0.145-0.15）米数控制在6600-6700米不超6700米 |  | 20100028 | 轧硬 | 0.4*710-SPCC | 30210008 | 光亮卷 | 0.145-SPCC |  | 30 | MO001232 | MO001232-005 | GLJ003 | 光亮卷前处理 模板 | 5505 | 2024-07-05 | 2024-07-05 | 2 | 2024-07-15 18:06:53 | 2024-07-15 18:07:34 | 江苏九天光电科技有限公司 | 207016 | 5809 |  |  | 0.4 | 2520 | 710 | 1 | JG1224070113
最终冷轧 | 02004 | JG1224070165 | JG1224070165 | JZ4 | 九天750轧机 | 合格 | 合格品 | 乙 | 赵遂义 | 5500 | 5490 | 0.9981818 | 6650 | 0.145 | 710 | 轧0.145（0.145-0.15）米数控制在6600-6700米不超6700米 |  | 20100028 | 轧硬 | 0.4*710-SPCC | 30210008 | 光亮卷 | 0.145-SPCC |  | 30 | MO001356 | MO001356-003 | GLJ003 | 光亮卷前处理 模板 | 5505 | 2024-07-08 | 2024-07-08 | 2 | 2024-07-15 16:13:01 | 2024-07-15 16:13:41 | 江苏九天光电科技有限公司 | 227444 | 5809 |  |  | 0.4 | 2520 | 710 | 1 | JG1224070165 |  |  |  | 0
最终冷轧 | 02004 | JG1224070149 | JG1224070149 | JZ4 | 九天750轧机 | 合格 | 合格品 | 乙 | 赵遂义 | 5500 | 5490 | 0.9981818 | 6660 | 0.145 | 710 | 轧0.145（0.145-0.15）米数控制在6600-6700米不超6700米 |  | 20100028 | 轧硬 | 0.4*710-SPCC | 30210008 | 光亮卷 | 0.145-SPCC |  | 30 | MO001315 | MO001315-003 | GLJ003 | 光亮卷前处理 模板 | 5505 | 2024-07-07 | 2024-07-07 | 2 | 2024-07-15 15:04:27 | 2024-07-15 15:05:35 | 江苏九天光电科技有限公司 | 215288 | 5809 |  |  | 0.4 | 2520 | 710 | 1 | JG1224070149 |  |  |  | 0
最终冷轧 | 02004 | JG1224070138 | JG1224070138 | JZ4 | 九天750轧机 | 合格 | 合格品 | 乙 | 赵遂义 | 5520 | 5510 | 0.9981884 | 6650 | 0.145 | 710 | 轧0.145（0.145-0.15）米数控制在6600-6700米不超6700米 |  | 20100028 | 轧硬 | 0.4*710-SPCC | 30210008 | 光亮卷 | 0.145-SPCC |  | 30 | MO001315 | MO001315-010 | GLJ003 | 光亮卷前处理 模板 | 5520 | 2024-07-07 | 2024-07-07 | 2 | 2024-07-15 13:47:29 | 2024-07-15 13:48:10 | 江苏九天光电科技有限公司 | 215295 | 5809 |  |  | 0.4 | 2520 | 710 | 1 | JG1224070138 |  |  |  | 0
最终冷轧 | 02004 | JG1224070154 | JG1224070154 | JZ4 | 九天750轧机 | 合格 | 合格品 | 乙 | 赵遂义 | 5500 | 5490 | 0.9981818 | 6610 | 0.145 | 710 | 轧0.145（0.145-0.15）米数控制在6600-6700米不超6700米 |  | 20100028 | 轧硬 | 0.4*710-SPCC | 30210008 | 光亮卷 | 0.145-SPCC |  | 30 | MO001315 | MO001315-006 | GLJ003 | 光亮卷前处理 模板 | 5505 | 2024-07-07 | 2024-07-07 | 2 | 2024-07-15 13:46:01 | 2024-07-15 13:46:59 | 江苏九天光电科技有限公司 | 215291 | 5809 |  |  | 0.4 | 2520 | 710 | 1 | JG1224070154 |  |  |  | 0
最终冷轧 | 02004 | JG1224070142 | JG1224070142 | JZ4 | 九天750轧机 | 合格 | 合格品 | 甲 | 蒋小冬 | 5510 | 5500 | 0.9981851 | 6660 | 0.145 | 710 | 轧0.145（0.145-0.15）米数控制在6600-6700米不超6700米 |  | 20100028 | 轧硬 | 0.4*710-SPCC | 30210008 | 光亮卷 | 0.145-SPCC |  | 30 | MO001315 | MO001315-012 | GLJ003 | 光亮卷前处理 模板 | 5515 | 2024-07-07 | 2024-07-07 | 2 | 2024-07-15 04:36:26 | 2024-07-15 04:37:10 | 江苏九天光电科技有限公司 | 215297 | 5801 |  |  | 0.4 | 2520 | 710 | 1 | JG1224070142 |  |  |  | 0
最终冷轧 | 02004 | JG1224070124 | JG1224070124 | JZ4 | 九天750轧机 | 合格 | 合格品 | 甲 | 张帅 | 8222 | 8200 | 0.9973242 | 9530 | 0.15 | 710 | 轧0.15（0.15-0.155)米数控制在9500-9600米不超9600米 |  | 20100028 | 轧硬 | 0.4*710-SPCC | 30210011 | 光亮卷 | 0.15-SPCC |  | 30 | MO001213 | MO001213-002 | GLJ003 | 光亮卷前处理 模板 | 8225 | 2024-07-05 | 2024-07-05 | 2 | 2024-07-15 03:15:22 | 2024-07-15 03:15:51 | 江苏九天光电科技有限公司 | 206678 | 5808 |  |  | 0.4 | 3760 | 710 | 1 | JG1224070124
最终冷轧 | 02004 | JG1224070153 | JG1224070153 | JZ4 | 九天750轧机 | 合格 | 合格品 | 甲 | 蒋小冬 | 5500 | 5480 | 0.9963636 | 6670 | 0.145 | 710 | 轧0.145（0.145-0.15）米数控制在6600-6700米不超6700米 |  | 20100028 | 轧硬 | 0.4*710-SPCC | 30210008 | 光亮卷 | 0.145-SPCC |  | 30 | MO001315 | MO001315-005 | GLJ003 | 光亮卷前处理 模板 | 5500 | 2024-07-07 | 2024-07-07 | 2 | 2024-07-15 01:56:43 | 2024-07-15 01:57:17 | 江苏九天光电科技有限公司 | 215290 | 5801 |  |  | 0.4 | 2520 | 710 | 1 | JG1224070153 |  |  |  | 0
最终冷轧 | 02004 | JG1224070157 | JG1224070157 | JZ4 | 九天750轧机 | 合格 | 合格品 | 甲 | 张帅 | 5500 | 5480 | 0.9963636 | 6660 | 0.15 | 710 | 轧0.145（0.145-0.15）米数控制在6600-6700米不超6700米 |  | 20100028 | 轧硬 | 0.4*710-SPCC | 30210008 | 光亮卷 | 0.145-SPCC |  | 30 | MO001315 | MO001315-007 | GLJ003 | 光亮卷前处理 模板 | 5500 | 2024-07-07 | 2024-07-07 | 2 | 2024-07-15 00:41:01 | 2024-07-15 00:41:35 | 江苏九天光电科技有限公司 | 215292 | 5808 |  |  | 0.4 | 2520 | 710 | 1 | JG1224070157 |  |  |  | 0
最终冷轧 | 02004 | JG1224070276 | JG1224070276 | JZ4 | 九天750轧机 | 合格 | 合格品 | 甲 | 蒋小冬 | 7060 | 7050 | 0.9985836 | 9600 | 0.15 | 610 | 轧0.15（0.152-0.158）5.4吨卷轧制米数7100-7200米不超7250米；7.1吨轧制米数9500-9600米不超9650米，按米数轧制，厚度微调，厚度最高不超0.158 |  | 20100023 | 轧硬 | 0.4*610-SPCC | 30210011 | 光亮卷 | 0.15-SPCC |  | 30 | MO001446 | MO001446-026 | GLJ003 | 光亮卷前处理 模板 | 7065 | 2024-07-10 | 2024-07-10 | 2 | 2024-07-14 07:28:44 | 2024-07-14 07:29:16 | 江苏九天光电科技有限公司 | 235115 | 5801 |  |  | 0.4 | 3760 | 610 | 1 | JG1224070276 |  |  |  | 0
最终冷轧 | 02004 | JG1224070236 | JG1224070236 | JZ4 | 九天750轧机 | 合格 | 合格品 | 甲 | 张帅 | 7240 | 7220 | 0.9972376 | 9770 | 0.15 | 610 | 轧0.15（0.152-0.158）5.4吨卷轧制米数7100-7200米不超7250米；7.1吨轧制米数9500-9600米不超9650米，按米数轧制，厚度微调，厚度最高不超0.158 |  | 20100023 | 轧硬 | 0.4*610-SPCC | 30210011 | 光亮卷 | 0.15-SPCC |  | 30 | MO001446 | MO001446-014 | GLJ003 | 光亮卷前处理 模板 | 7240 | 2024-07-10 | 2024-07-10 | 2 | 2024-07-14 06:13:06 | 2024-07-14 06:13:35 | 江苏九天光电科技有限公司 | 235090 | 5808 |  |  | 0.4 | 3860 | 610 | 1 | JG1224070236 |  |  |  | 0
最终冷轧 | 02004 | JG1224070137 | JG1224070137 | JZ4 | 九天750轧机 | 合格 | 合格品 | 甲 | 蒋小冬 | 5500 | 5500 | 1 | 6670 | 0.145 | 710 | 轧0.145（0.145-0.15）米数控制在6600-6700米不超6700米 |  | 20100028 | 轧硬 | 0.4*710-SPCC | 30210008 | 光亮卷 | 0.145-SPCC |  | 30 | MO001315 | MO001315-009 | GLJ003 | 光亮卷前处理 模板 | 5510 | 2024-07-07 | 2024-07-07 | 2 | 2024-07-14 05:09:51 | 2024-07-14 05:10:46 | 江苏九天光电科技有限公司 | 215294 | 5801 |  |  | 0.4 | 2520 | 710 | 1 | JG1224070137 |  |  |  | 0
最终冷轧 | 02004 | JG1224070146 | JG1224070146 | JZ4 | 九天750轧机 | 合格 | 合格品 | 甲 | 蒋小冬 | 5500 | 5480 | 0.9963636 | 6650 | 0.15 | 710 | 轧0.145（0.145-0.15）米数控制在6600-6700米不超6700米 |  | 20100028 | 轧硬 | 0.4*710-SPCC | 30210008 | 光亮卷 | 0.145-SPCC |  | 30 | MO001315 | MO001315-002 | GLJ003 | 光亮卷前处理 模板 | 5510 | 2024-07-07 | 2024-07-07 | 2 | 2024-07-14 04:05:47 | 2024-07-14 04:06:22 | 江苏九天光电科技有限公司 | 215287 | 5801 |  |  | 0.4 | 2520 | 710 | 1 | JG1224070146 |  |  |  | 0
最终冷轧 | 02004 | JG1224070140 | JG1224070140 | JZ4 | 九天750轧机 | 合格 | 合格品 | 甲 | 张帅 | 8220 | 8200 | 0.9975669 | 9570 | 0.15 | 710 | 轧0.15（0.15-0.155）米数控制在9500-9600米不低于9500米不高于9600米 |  | 20100028 | 轧硬 | 0.4*710-SPCC | 30210011 | 光亮卷 | 0.15-SPCC |  | 30 | MO001316 | MO001316-006 | GLJ003 | 光亮卷前处理 模板 | 8225 | 2024-07-07 | 2024-07-07 | 2 | 2024-07-14 04:04:35 | 2024-07-14 04:05:06 | 江苏九天光电科技有限公司 | 215303 | 5808 |  |  | 0.4 | 3760 | 710 | 1 | JG1224070140 |  |  |  | 0
最终冷轧 | 02004 | JG1224070121 | JG1224070121 | JZ4 | 九天750轧机 | 合格 | 合格品 | 甲 | 张帅 | 5500 | 5480 | 0.9963636 | 6651 | 0.15 | 710 | 轧0.145（0.145-0.15）米数控制在6600-6700米不超6700米 |  | 20100028 | 轧硬 | 0.4*710-SPCC | 30210008 | 光亮卷 | 0.145-SPCC |  | 30 | MO001232 | MO001232-001 | GLJ003 | 光亮卷前处理 模板 | 5500 | 2024-07-05 | 2024-07-05 | 2 | 2024-07-14 01:22:34 | 2024-07-14 01:23:01 | 江苏九天光电科技有限公司 | 207011 | 5808 |  |  | 0.4 | 2520 | 710 | 1 | JG1224070121
最终冷轧 | 02004 | JG1224070155 | JG1224070155 | JZ4 | 九天750轧机 | 合格 | 合格品 | 甲 | 蒋小冬 | 8130 | 8120 | 0.99877 | 9550 | 0.15 | 710 | 轧0.15（0.15-0.155）米数控制在9500-9600米不低于9500米不高于9600米 |  | 20100028 | 轧硬 | 0.4*710-SPCC | 30210011 | 光亮卷 | 0.15-SPCC |  | 30 | MO001316 | MO001316-007 | GLJ003 | 光亮卷前处理 模板 | 8130 | 2024-07-07 | 2024-07-07 | 2 | 2024-07-14 00:27:16 | 2024-07-14 00:27:52 | 江苏九天光电科技有限公司 | 215304 | 5801 |  |  | 0.4 | 3730 | 710 | 1 | JG1224070155 |  |  |  | 0
最终冷轧 | 02004 | JG1224070156 | JG1224070156 | JZ4 | 九天750轧机 | 合格 | 合格品 | 甲 | 张帅 | 8136 | 8116 | 0.9975418 | 9460 | 0.15 | 710 | 轧0.15（0.15-0.155）米数控制在9500-9600米不低于9500米不高于9600米 |  | 20100028 | 轧硬 | 0.4*710-SPCC | 30210011 | 光亮卷 | 0.15-SPCC |  | 30 | MO001316 | MO001316-008 | GLJ003 | 光亮卷前处理 模板 | 8140 | 2024-07-07 | 2024-07-07 | 2 | 2024-07-13 22:59:35 | 2024-07-13 23:00:09 | 江苏九天光电科技有限公司 | 215305 | 5808 |  |  | 0.4 | 3730 | 710 | 1 | JG1224070156 |  |  |  | 0
最终冷轧 | 02004 | JG1224070110 | JG1224070110 | JZ4 | 九天750轧机 | 合格 | 合格品 | 乙 | 赵遂义 | 5512 | 5500 | 0.9978229 | 6640 | 0.145 | 710 | 轧0.145（0.145-0.15）米数控制在6600-6700米不超6700米 |  | 20100028 | 轧硬 | 0.4*710-SPCC | 30210008 | 光亮卷 | 0.145-SPCC |  | 30 | MO001232 | MO001232-009 | GLJ003 | 光亮卷前处理 模板 | 5515 | 2024-07-05 | 2024-07-05 | 2 | 2024-07-13 01:37:50 | 2024-07-13 01:38:28 | 江苏九天光电科技有限公司 | 207020 | 5809 |  |  | 0.4 | 2520 | 710 | 1 | JG1224070110
最终冷轧 | 02004 | JG1224070147 | JG1224070147 | JZ4 | 九天750轧机 | 合格 | 合格品 | 乙 | 赵遂义 | 8200 | 8190 | 0.9987805 | 9620 | 0.15 | 710 | 轧0.15（0.15-0.155）米数控制在9500-9600米不低于9500米不高于9600米 |  | 20100028 | 轧硬 | 0.4*710-SPCC | 30210011 | 光亮卷 | 0.15-SPCC |  | 30 | MO001316 | MO001316-001 | GLJ003 | 光亮卷前处理 模板 | 8205 | 2024-07-07 | 2024-07-07 | 2 | 2024-07-13 00:17:35 | 2024-07-13 00:18:20 | 江苏九天光电科技有限公司 | 215298 | 5809 |  |  | 0.4 | 3760 | 710 | 1 | JG1224070147 |  |  |  | 0
最终冷轧 | 02004 | JG1224070128 | JG1224070128 | JZ4 | 九天750轧机 | 合格 | 合格品 | 甲 | 张帅 | 8210 | 8200 | 0.998782 | 9580 | 0.15 | 710 | 轧0.15（0.15-0.155）米数9500-9600米不高于9600米 |  | 20100028 | 轧硬 | 0.4*710-SPCC | 30210011 | 光亮卷 | 0.15-SPCC |  | 30 | MO001227 | MO001227-002 | GLJ003 | 光亮卷前处理 模板 | 8210 | 2024-07-05 | 2024-07-05 | 2 | 2024-07-12 18:14:58 | 2024-07-12 18:15:26 | 江苏九天光电科技有限公司 | 206991 | 5808 |  |  | 0.4 | 3755 | 710 | 1 | JG1224070128
最终冷轧 | 02004 | JG1224070148 | JG1224070148 | JZ4 | 九天750轧机 | 合格 | 合格品 | 甲 | 蒋小冬 | 8212 | 8200 | 0.9985387 | 9560 | 0.15 | 710 | 轧0.15（0.15-0.155）米数控制在9500-9600米不低于9500米不高于9600米 |  | 20100028 | 轧硬 | 0.4*710-SPCC | 30210011 | 光亮卷 | 0.15-SPCC |  | 30 | MO001316 | MO001316-002 | GLJ003 | 光亮卷前处理 模板 | 8215 | 2024-07-07 | 2024-07-07 | 2 | 2024-07-12 17:05:59 | 2024-07-12 17:06:32 | 江苏九天光电科技有限公司 | 215299 | 5801 |  |  | 0.4 | 3760 | 710 | 1 | JG1224070148 |  |  |  | 0
最终冷轧 | 02004 | JG1224070152 | JG1224070152 | JZ4 | 九天750轧机 | 合格 | 合格品 | 甲 | 张帅 | 8200 | 8180 | 0.997561 | 9560 | 0.15 | 710 | 轧0.15（0.15-0.155）米数控制在9500-9600米不低于9500米不高于9600米 |  | 20100028 | 轧硬 | 0.4*710-SPCC | 30210011 | 光亮卷 | 0.15-SPCC |  | 30 | MO001316 | MO001316-004 | GLJ003 | 光亮卷前处理 模板 | 8205 | 2024-07-07 | 2024-07-07 | 2 | 2024-07-12 16:01:10 | 2024-07-12 16:01:38 | 江苏九天光电科技有限公司 | 215301 | 5808 |  |  | 0.4 | 3760 | 710 | 1 | JG1224070152 |  |  |  | 0
最终冷轧 | 02004 | JG1224070151 | JG1224070151 | JZ4 | 九天750轧机 | 合格 | 合格品 | 甲 | 蒋小冬 | 8200 | 8190 | 0.9987805 | 9530 | 0.15 | 710 | 轧0.15（0.15-0.155）米数控制在9500-9600米不低于9500米不高于9600米 |  | 20100028 | 轧硬 | 0.4*710-SPCC | 30210011 | 光亮卷 | 0.15-SPCC |  | 30 | MO001316 | MO001316-003 | GLJ003 | 光亮卷前处理 模板 | 8200 | 2024-07-07 | 2024-07-07 | 2 | 2024-07-12 14:48:45 | 2024-07-12 14:49:27 | 江苏九天光电科技有限公司 | 215300 | 5801 |  |  | 0.4 | 3760 | 710 | 1 | JG1224070151 |  |  |  | 0
最终冷轧 | 02004 | JG1224070139 | JG1224070139 | JZ4 | 九天750轧机 | 合格 | 合格品 | 甲 | 张帅 | 8210 | 8190 | 0.997564 | 9565 | 0.15 | 710 | 轧0.15（0.15-0.155）米数控制在9500-9600米不低于9500米不高于9600米 |  | 20100028 | 轧硬 | 0.4*710-SPCC | 30210011 | 光亮卷 | 0.15-SPCC |  | 30 | MO001316 | MO001316-005 | GLJ003 | 光亮卷前处理 模板 | 8220 | 2024-07-07 | 2024-07-07 | 2 | 2024-07-12 13:23:01 | 2024-07-12 13:23:34 | 江苏九天光电科技有限公司 | 215302 | 5808 |  |  | 0.4 | 3760 | 710 | 1 | JG1224070139 |  |  |  | 0
最终冷轧 | 02004 | JG1224070123 | JG1224070123 | JZ4 | 九天750轧机 | 合格 | 合格品 | 甲 | 蒋小冬 | 8210 | 8200 | 0.998782 | 9550 | 0.15 | 710 | 轧0.15（0.15-0.155)米数控制在9500-9600米不超9600米 |  | 20100028 | 轧硬 | 0.4*710-SPCC | 30210011 | 光亮卷 | 0.15-SPCC |  | 30 | MO001213 | MO001213-001 | GLJ003 | 光亮卷前处理 模板 | 8210 | 2024-07-05 | 2024-07-05 | 2 | 2024-07-12 12:06:29 | 2024-07-12 12:06:58 | 江苏九天光电科技有限公司 | 206677 | 5801 |  |  | 0.4 | 3760 | 710 | 1 | JG1224070123
最终冷轧 | 02004 | JG1224070122 | JG1224070122 | JZ4 | 九天750轧机 | 合格 | 合格品 | 甲 | 张帅 | 5500 | 5500 | 1 | 6640 | 0.15 | 710 | 轧0.145（0.145-0.15）米数控制在6600-6700米不超6700米 |  | 20100028 | 轧硬 | 0.4*710-SPCC | 30210008 | 光亮卷 | 0.145-SPCC |  | 30 | MO001232 | MO001232-002 | GLJ003 | 光亮卷前处理 模板 | 5510 | 2024-07-05 | 2024-07-05 | 2 | 2024-07-12 10:17:08 | 2024-07-12 10:17:39 | 江苏九天光电科技有限公司 | 207012 | 5808 |  |  | 0.4 | 2520 | 710 | 1 | JG1224070122
最终冷轧 | 02004 | JG1224070048 | JG1224070048 | JZ4 | 九天750轧机 | 合格 | 合格品 | 甲 | 蒋小冬 | 7200 | 7200 | 1 | 9650 | 0.15 | 610 | 轧0.15（0.152-0.158）米数控制在9500-9600米，不低于9500米，不高于9650米 |  | 20100023 | 轧硬 | 0.4*610-SPCC | 30210011 | 光亮卷 | 0.15-SPCC |  | 30 | MO001148 | MO001148-008 | GLJ003 | 光亮卷前处理 模板 | 7200 | 2024-07-03 | 2024-07-03 | 2 | 2024-07-11 16:02:34 | 2024-07-11 16:03:19 | 江苏九天光电科技有限公司 | 202818 | 5801 |  |  | 0.4 | 3840 | 610 | 1 | JG1224070048
最终冷轧 | 02004 | JG1224070064 | JG1224070064 | JZ4 | 九天750轧机 | 合格 | 合格品 | 甲 | 张帅 | 7170 | 7150 | 0.9972106 | 9634 | 0.15 | 610 | 轧0.15（0.152-0.158）米数9500-9600米不低于9500米不高于9650米 |  | 20100023 | 轧硬 | 0.4*610-SPCC | 30210011 | 光亮卷 | 0.15-SPCC |  | 30 | MO001146 | MO001146-004 | GLJ003 | 光亮卷前处理 模板 | 7170 | 2024-07-03 | 2024-07-03 | 2 | 2024-07-11 14:51:41 | 2024-07-11 15:54:48 | 江苏九天光电科技有限公司 | 202900 | 5808 |  |  | 0.4 | 3820 | 610 | 1 | JG1224070064
最终冷轧 | 02004 | JG1224070079 | JG1224070079 | JZ4 | 九天750轧机 | 合格 | 合格品 | 甲 | 蒋小冬 | 7142 | 7130 | 0.9983198 | 9640 | 0.15 | 610 | 轧0.15（0.152-0.158）米数9500-9600米不低于9500米不高于9650米 |  | 20100023 | 轧硬 | 0.4*610-SPCC | 30210011 | 光亮卷 | 0.15-SPCC |  | 30 | MO001146 | MO001146-008 | GLJ003 | 光亮卷前处理 模板 | 7145 | 2024-07-03 | 2024-07-03 | 2 | 2024-07-11 14:22:57 | 2024-07-11 14:23:34 | 江苏九天光电科技有限公司 | 202905 | 5801 |  |  | 0.4 | 3810 | 610 | 1 | JG1224070079
最终冷轧 | 02004 | JG1224070071 | JG1224070071 | JZ4 | 九天750轧机 | 合格 | 合格品 | 甲 | 张帅 | 7220 | 7200 | 0.9972299 | 9714 | 0.15 | 610 | 轧0.15（0.152-0.158）米数9500-9600米不低于9500米不高于9650米 |  | 20100023 | 轧硬 | 0.4*610-SPCC | 30210011 | 光亮卷 | 0.15-SPCC |  | 30 | MO001146 | MO001146-006 | GLJ003 | 光亮卷前处理 模板 | 7220 | 2024-07-03 | 2024-07-03 | 2 | 2024-07-11 13:06:50 | 2024-07-11 13:07:20 | 江苏九天光电科技有限公司 | 202903 | 5808 |  |  | 0.4 | 3850 | 610 | 1 | JG1224070071
最终冷轧 | 02004 | JG1224070134 | JG1224070134 | JZ4 | 九天750轧机 | 合格 | 合格品 | 甲 | 张帅 | 5518 | 5500 | 0.996738 | 6714 | 0.15 | 710 | 轧0.145（0.145-0.15）米数控制在6600-6700米不超6700米 |  | 20100028 | 轧硬 | 0.4*710-SPCC | 30210008 | 光亮卷 | 0.145-SPCC |  | 30 | MO001232 | MO001232-012 | GLJ003 | 光亮卷前处理 模板 | 5520 | 2024-07-05 | 2024-07-05 | 2 | 2024-07-11 10:07:51 | 2024-07-11 10:08:37 | 江苏九天光电科技有限公司 | 207024 | 5808 |  |  | 0.4 | 2520 | 710 | 1 | JG1224070134
最终冷轧 | 02004 | JG1224070133 | JG1224070133 | JZ4 | 九天750轧机 | 合格 | 合格品 | 乙 | 赵遂义 | 5510 | 5500 | 0.9981851 | 6650 | 0.145 | 710 | 轧0.145（0.145-0.15）米数控制在6600-6700米不超6700米 |  | 20100028 | 轧硬 | 0.4*710-SPCC | 30210008 | 光亮卷 | 0.145-SPCC |  | 30 | MO001232 | MO001232-011 | GLJ003 | 光亮卷前处理 模板 | 5515 | 2024-07-05 | 2024-07-05 | 2 | 2024-07-11 07:50:39 | 2024-07-11 07:51:38 | 江苏九天光电科技有限公司 | 207022 | 5809 |  |  | 0.4 | 2520 | 710 | 1 | JG1224070133
最终冷轧 | 02004 | JG1224070129 | JG1224070129 | JZ4 | 九天750轧机 | 合格 | 合格品 | 乙 | 赵遂义 | 5500 | 5490 | 0.9981818 | 6670 | 0.145 | 710 | 轧0.145（0.145-0.15）米数控制在6600-6700米不超6700米 |  | 20100028 | 轧硬 | 0.4*710-SPCC | 30210008 | 光亮卷 | 0.145-SPCC |  | 30 | MO001232 | MO001232-006 | GLJ003 | 光亮卷前处理 模板 | 5505 | 2024-07-05 | 2024-07-05 | 2 | 2024-07-11 07:49:36 | 2024-07-11 07:50:16 | 江苏九天光电科技有限公司 | 207019 | 5809 |  |  | 0.4 | 2520 | 710 | 1 | JG1224070129
最终冷轧 | 02004 | JG1224070109 | JG1224070109 | JZ4 | 九天750轧机 | 合格 | 合格品 | 乙 | 赵遂义 | 5502 | 5490 | 0.9978189 | 6670 | 0.145 | 710 | 轧0.145（0.145-0.15）米数控制在6600-6700米不超6700米 |  | 20100028 | 轧硬 | 0.4*710-SPCC | 30210008 | 光亮卷 | 0.145-SPCC |  | 30 | MO001232 | MO001232-008 | GLJ003 | 光亮卷前处理 模板 | 5505 | 2024-07-05 | 2024-07-05 | 2 | 2024-07-11 07:48:02 | 2024-07-11 07:48:59 | 江苏九天光电科技有限公司 | 207018 | 5809 |  |  | 0.4 | 2520 | 710 | 1 | JG1224070109
最终冷轧 | 02004 | JG1224070125 | JG1224070125 | JZ4 | 九天750轧机 | 合格 | 合格品 | 乙 | 赵遂义 | 5500 | 5490 | 0.9981818 | 6660 | 0.145 | 710 | 轧0.145（0.145-0.15）米数控制在6600-6700米不超6700米 |  | 20100028 | 轧硬 | 0.4*710-SPCC | 30210008 | 光亮卷 | 0.145-SPCC |  | 30 | MO001232 | MO001232-013 | GLJ003 | 光亮卷前处理 模板 | 5505 | 2024-07-05 | 2024-07-05 | 2 | 2024-07-11 07:45:43 | 2024-07-11 07:47:14 | 江苏九天光电科技有限公司 | 207025 | 5809 |  |  | 0.4 | 2520 | 710 | 1 | JG1224070125
最终冷轧 | 02004 | JG1224070041 | JG1224070041 | JZ4 | 九天750轧机 | 合格 | 合格品 | 甲 | 张帅 | 5420 | 5400 | 0.9963099 | 7270 | 0.15 | 610 | 轧0.15（0.152-0.158）米数控制在7150-7250米不低于7150米，不高于7250米 |  | 20100023 | 轧硬 | 0.4*610-SPCC | 30210011 | 光亮卷 | 0.15-SPCC |  | 30 | MO001144 | MO001144-005 | GLJ003 | 光亮卷前处理 模板 | 5420 | 2024-07-03 | 2024-07-03 | 2 | 2024-07-10 19:17:59 | 2024-07-10 19:40:25 | 江苏九天光电科技有限公司 | 202788 | 5808 |  |  | 0.4 | 2880 | 610 | 1 | JG1224070041
最终冷轧 | 02004 | JG1224060301 | JG1224060301 | JZ4 | 九天750轧机 | 合格 | 合格品 | 甲 | 蒋小冬 | 5444 | 5430 | 0.9974284 | 7250 | 0.15 | 610 | 轧0.15(0.152-0.158)米数控制在7150-7250米不低于7150米，不高于7250米 |  | 20100023 | 轧硬 | 0.4*610-SPCC | 30210011 | 光亮卷 | 0.15-SPCC |  | 30 | MO001041 | MO001041-008 | GLJ003 | 光亮卷前处理 模板 | 5445 | 2024-06-30 | 2024-06-30 | 2 | 2024-07-10 18:50:56 | 2024-07-10 18:51:31 | 江苏九天光电科技有限公司 | 196775 | 5801 |  |  | 0.4 | 2880 | 610 | 1 | JG1224060301
最终冷轧 | 02004 | JG1224070052 | JG1224070052 | JZ4 | 九天750轧机 | 合格 | 合格品 | 甲 | 张帅 | 7198 | 7180 | 0.9974993 | 9670 | 0.15 | 610 | 轧0.15（0.152-0.158）米数控制在9500-9600米，不低于9500米，不高于9650米 |  | 20100023 | 轧硬 | 0.4*610-SPCC | 30210011 | 光亮卷 | 0.15-SPCC |  | 30 | MO001148 | MO001148-010 | GLJ003 | 光亮卷前处理 模板 | 7200 | 2024-07-03 | 2024-07-03 | 2 | 2024-07-10 17:44:52 | 2024-07-10 17:45:28 | 江苏九天光电科技有限公司 | 202820 | 5808 |  |  | 0.4 | 3840 | 610 | 1 | JG1224070052
最终冷轧 | 02004 | JG1224070100 | JG1224070100 | JZ4 | 九天750轧机 | 合格 | 合格品 | 甲 | 蒋小冬 | 7044 | 7030 | 0.9980125 | 9580 | 0.15 | 610 | 轧0.15（0.152-0.158）米数控制在9500-9600米不高于9650米 |  | 20100023 | 轧硬 | 0.4*610-SPCC | 30210011 | 光亮卷 | 0.15-SPCC |  | 30 | MO001169 | MO001169-002 | GLJ003 | 光亮卷前处理 模板 | 7045 | 2024-07-04 | 2024-07-04 | 2 | 2024-07-10 16:27:50 | 2024-07-10 16:28:22 | 江苏九天光电科技有限公司 | 204273 | 5801 |  |  | 0.4 | 3760 | 610 | 1 | JG1224070100
最终冷轧 | 02004 | JG1224070063 | JG1224070063 | JZ4 | 九天750轧机 | 合格 | 合格品 | 甲 | 张帅 | 7180 | 7160 | 0.9972145 | 9638 | 0.15 | 610 | 轧0.15（0.152-0.158）米数9500-9600米不低于9500米不高于9650米 |  | 20100023 | 轧硬 | 0.4*610-SPCC | 30210011 | 光亮卷 | 0.15-SPCC |  | 30 | MO001146 | MO001146-003 | GLJ003 | 光亮卷前处理 模板 | 7185 | 2024-07-03 | 2024-07-03 | 2 | 2024-07-10 14:54:38 | 2024-07-10 14:55:15 | 江苏九天光电科技有限公司 | 202899 | 5808 |  |  | 0.4 | 3820 | 610 | 1 | JG1224070063
最终冷轧 | 02004 | JG1224070097 | JG1224070097 | JZ4 | 九天750轧机 | 合格 | 合格品 | 甲 | 蒋小冬 | 5450 | 5420 | 0.9944954 | 7250 | 0.15 | 610 | 轧0.15（0.152-0.158）米数控制在7150-7250米不低于7150米，不高于7250米 |  | 20100023 | 轧硬 | 0.4*610-SPCC | 30210011 | 光亮卷 | 0.15-SPCC |  | 30 | MO001144 | MO001144-023 | GLJ003 | 光亮卷前处理 模板 | 5460 | 2024-07-03 | 2024-07-03 | 2 | 2024-07-10 14:35:31 | 2024-07-10 14:36:31 | 江苏九天光电科技有限公司 | 202809 | 5801 |  |  | 0.15 | 7250 | 610 | 1 | JG1224070097
最终冷轧 | 02004 | JG1224070067 | JG1224070067 | JZ4 | 九天750轧机 | 合格 | 合格品 | 甲 | 蒋小冬 | 7240 | 7220 | 0.9972376 | 9700 | 0.15 | 610 | 轧0.15（0.152-0.158）米数9500-9600米不低于9500米不高于9650米 |  | 20100023 | 轧硬 | 0.4*610-SPCC | 30210011 | 光亮卷 | 0.15-SPCC |  | 30 | MO001146 | MO001146-005 | GLJ003 | 光亮卷前处理 模板 | 7240 | 2024-07-03 | 2024-07-03 | 2 | 2024-07-10 13:20:16 | 2024-07-10 13:20:57 | 江苏九天光电科技有限公司 | 202901 | 5801 |  |  | 0.4 | 3870 | 610 | 1 | JG1224070067
最终冷轧 | 02004 | JG1224070051 | JG1224070051 | JZ4 | 九天750轧机 | 合格 | 合格品 | 甲 | 张帅 | 7218 | 7200 | 0.9975063 | 9680 | 0.15 | 610 | 轧0.15（0.152-0.158）米数控制在9500-9600米，不低于9500米，不高于9650米 |  | 20100023 | 轧硬 | 0.4*610-SPCC | 30210011 | 光亮卷 | 0.15-SPCC |  | 30 | MO001148 | MO001148-009 | GLJ003 | 光亮卷前处理 模板 | 7220 | 2024-07-03 | 2024-07-03 | 2 | 2024-07-10 11:09:42 | 2024-07-10 11:10:16 | 江苏九天光电科技有限公司 | 202819 | 5808 |  |  | 0.4 | 3840 | 610 | 1 | JG1224070051
最终冷轧 | 02004 | JG1224070069 | JG1224070069 | JZ4 | 九天750轧机 | 合格 | 合格品 | 乙 | 赵遂义 | 5408 | 5400 | 0.9985207 | 7300 | 0.15 | 610 | 轧0.15（0.152-0.158）米数控制在7150-7250米不低于7150米，不高于7250米 |  | 20100023 | 轧硬 | 0.4*610-SPCC | 30210011 | 光亮卷 | 0.15-SPCC |  | 30 | MO001144 | MO001144-019 | GLJ003 | 光亮卷前处理 模板 | 5410 | 2024-07-03 | 2024-07-03 | 2 | 2024-07-10 07:52:54 | 2024-07-10 07:53:33 | 江苏九天光电科技有限公司 | 202803 | 5809 |  |  | 0.4 | 2880 | 610 | 1 | JG1224070069
最终冷轧 | 02004 | JG1224070070 | JG1224070070 | JZ4 | 九天750轧机 | 合格 | 合格品 | 乙 | 赵遂义 | 5400 | 5390 | 0.9981481 | 7250 | 0.15 | 610 | 轧0.15（0.152-0.158）米数控制在7150-7250米不低于7150米，不高于7250米 |  | 20100023 | 轧硬 | 0.4*610-SPCC | 30210011 | 光亮卷 | 0.15-SPCC |  | 30 | MO001144 | MO001144-020 | GLJ003 | 光亮卷前处理 模板 | 5400 | 2024-07-03 | 2024-07-03 | 2 | 2024-07-10 07:11:16 | 2024-07-10 07:12:05 | 江苏九天光电科技有限公司 | 202804 | 5809 |  |  | 0.4 | 2880 | 610 | 1 | JG1224070070
最终冷轧 | 02004 | JG1224070054 | JG1224070054 | JZ4 | 九天750轧机 | 合格 | 合格品 | 乙 | 赵遂义 | 5418 | 5410 | 0.9985234 | 7200 | 0.15 | 610 | 轧0.15（0.152-0.158）米数控制在7150-7250米不低于7150米，不高于7250米 |  | 20100023 | 轧硬 | 0.4*610-SPCC | 30210011 | 光亮卷 | 0.15-SPCC |  | 30 | MO001144 | MO001144-012 | GLJ003 | 光亮卷前处理 模板 | 5420 | 2024-07-03 | 2024-07-03 | 2 | 2024-07-10 06:19:02 | 2024-07-10 06:19:48 | 江苏九天光电科技有限公司 | 202795 | 5809 |  |  | 0.4 | 2880 | 610 | 1 | JG1224070054
最终冷轧 | 02004 | JG1224070078 | JG1224070078 | JZ4 | 九天750轧机 | 合格 | 合格品 | 乙 | 赵遂义 | 5402 | 5390 | 0.9977786 | 7280 | 0.15 | 610 | 轧0.15（0.152-0.158）米数控制在7150-7250米不低于7150米，不高于7250米 |  | 20100023 | 轧硬 | 0.4*610-SPCC | 30210011 | 光亮卷 | 0.15-SPCC |  | 30 | MO001144 | MO001144-022 | GLJ003 | 光亮卷前处理 模板 | 5405 | 2024-07-03 | 2024-07-03 | 2 | 2024-07-10 06:17:32 | 2024-07-10 06:18:26 | 江苏九天光电科技有限公司 | 202808 | 5809 |  |  | 0.4 | 2880 | 610 | 1 | JG1224070078
最终冷轧 | 02004 | JG1224060350 | JG1224060350 | JZ4 | 九天750轧机 | 合格 | 合格品 | 乙 | 赵遂义 | 5400 | 5390 | 0.9981481 | 7220 | 0.15 | 610 | 轧0.15(0.152-0.158)米数控制在7150-7250米不低于7150米，不高于7250米 |  | 20100023 | 轧硬 | 0.4*610-SPCC | 30210011 | 光亮卷 | 0.15-SPCC |  | 30 | MO001041 | MO001041-017 | GLJ003 | 光亮卷前处理 模板 | 5400 | 2024-06-30 | 2024-06-30 | 2 | 2024-07-10 06:15:54 | 2024-07-10 06:16:32 | 江苏九天光电科技有限公司 | 196788 | 5809 |  |  | 0.4 | 2880 | 610 | 1 | JG1224060350
最终冷轧 | 02004 | JG1224070053 | JG1224070053 | JZ4 | 九天750轧机 | 合格 | 合格品 | 乙 | 赵遂义 | 5418 | 5410 | 0.9985234 | 7300 | 0.15 | 610 | 轧0.15（0.152-0.158）米数控制在7150-7250米不低于7150米，不高于7250米 |  | 20100023 | 轧硬 | 0.4*610-SPCC | 30210011 | 光亮卷 | 0.15-SPCC |  | 30 | MO001144 | MO001144-011 | GLJ003 | 光亮卷前处理 模板 | 5420 | 2024-07-03 | 2024-07-03 | 2 | 2024-07-10 06:14:26 | 2024-07-10 06:15:14 | 江苏九天光电科技有限公司 | 202794 | 5809 |  |  | 0.4 | 2880 | 610 | 1 | JG1224070053
最终冷轧 | 02004 | JG1224070114 | JG1224070114 | JZ4 | 九天750轧机 | 合格 | 合格品 | 甲 | 蒋小冬 | 5512 | 5500 | 0.9978229 | 6650 | 0.145 | 710 | 轧0.145（0.145-0.15）米数控制在6600-6700米不超6700米 |  | 20100028 | 轧硬 | 0.4*710-SPCC | 30210008 | 光亮卷 | 0.145-SPCC |  | 30 | MO001232 | MO001232-007 | GLJ003 | 光亮卷前处理 模板 | 5515 | 2024-07-05 | 2024-07-05 | 2 | 2024-07-09 19:43:01 | 2024-07-09 19:43:49 | 江苏九天光电科技有限公司 | 207017 | 5801 |  |  | 0.4 | 2520 | 710 | 1 | JG1224070114
最终冷轧 | 02004 | JG1224070126 | JG1224070126 | JZ4 | 九天750轧机 | 合格 | 合格品 | 甲 | 张帅 | 5508 | 5500 | 0.9985476 | 6678 | 0.15 | 710 | 轧0.145（0.145-0.15）米数控制在6600-6700米不超6700米 |  | 20100028 | 轧硬 | 0.4*710-SPCC | 30210008 | 光亮卷 | 0.145-SPCC |  | 30 | MO001232 | MO001232-014 | GLJ003 | 光亮卷前处理 模板 | 5510 | 2024-07-05 | 2024-07-05 | 2 | 2024-07-09 18:48:40 | 2024-07-09 18:49:04 | 江苏九天光电科技有限公司 | 207026 | 5808 |  |  | 0.4 | 2520 | 710 | 1 | JG1224070126
最终冷轧 | 02004 | JG1224070127 | JG1224070127 | JZ4 | 九天750轧机 | 合格 | 合格品 | 甲 | 蒋小冬 | 8200 | 8180 | 0.997561 | 9520 | 0.15 | 710 | 轧0.15（0.15-0.155）米数9500-9600米不高于9600米 |  | 20100028 | 轧硬 | 0.4*710-SPCC | 30210011 | 光亮卷 | 0.15-SPCC |  | 30 | MO001227 | MO001227-001 | GLJ003 | 光亮卷前处理 模板 | 8205 | 2024-07-05 | 2024-07-05 | 2 | 2024-07-09 18:06:09 | 2024-07-09 18:06:41 | 江苏九天光电科技有限公司 | 206990 | 5801 |  |  | 0.4 | 3755 | 710 | 1 | JG1224070127
最终冷轧 | 02004 | JG1224070112 | JG1224070112 | JZ4 | 九天750轧机 | 合格 | 合格品 | 甲 | 张帅 | 8218 | 8200 | 0.9978097 | 9570 | 0.15 | 710 | 轧0.15（0.15-0.155)米数控制在9500-9600米不超9600米 |  | 20100028 | 轧硬 | 0.4*710-SPCC | 30210011 | 光亮卷 | 0.15-SPCC |  | 30 | MO001213 | MO001213-004 | GLJ003 | 光亮卷前处理 模板 | 8220 | 2024-07-05 | 2024-07-05 | 2 | 2024-07-09 15:28:09 | 2024-07-09 15:28:49 | 江苏九天光电科技有限公司 | 206680 | 5808 |  |  | 0.4 | 3770 | 710 | 1 | JG1224070112
最终冷轧 | 02004 | JG1224070117 | JG1224070117 | JZ4 | 九天750轧机 | 合格 | 合格品 | 甲 | 蒋小冬 | 5502 | 5490 | 0.9978189 | 6650 | 0.15 | 710 | 轧0.145（0.145-0.15）米数控制在6600-6700米不超6700米 |  | 20100028 | 轧硬 | 0.4*710-SPCC | 30210008 | 光亮卷 | 0.145-SPCC |  | 30 | MO001232 | MO001232-003 | GLJ003 | 光亮卷前处理 模板 | 5505 | 2024-07-05 | 2024-07-05 | 2 | 2024-07-09 14:55:38 | 2024-07-09 14:56:12 | 江苏九天光电科技有限公司 | 207013 | 5801 |  |  | 0.4 | 2520 | 710 | 1 | JG1224070117
最终冷轧 | 02004 | JG1224070111 | JG1224070111 | JZ4 | 九天750轧机 | 合格 | 合格品 | 甲 | 张帅 | 8212 | 8190 | 0.997321 | 9500 | 0.15 | 710 | 轧0.15（0.15-0.155)米数控制在9500-9600米不超9600米 |  | 20100028 | 轧硬 | 0.4*710-SPCC | 30210011 | 光亮卷 | 0.15-SPCC |  | 30 | MO001213 | MO001213-003 | GLJ003 | 光亮卷前处理 模板 | 8215 | 2024-07-05 | 2024-07-05 | 2 | 2024-07-09 11:27:02 | 2024-07-09 13:00:32 | 江苏九天光电科技有限公司 | 206679 | 5808 |  |  | 0.4 | 3770 | 710 | 1 | JG1224070111
最终冷轧 | 02004 | JG1224070057 | JG1224070057 | JZ4 | 九天750轧机 | 合格 | 合格品 | 乙 | 赵遂义 | 5410 | 5400 | 0.9981516 | 7270 | 0.15 | 610 | 轧0.15（0.152-0.158）米数控制在7150-7250米不低于7150米，不高于7250米 |  | 20100023 | 轧硬 | 0.4*610-SPCC | 30210011 | 光亮卷 | 0.15-SPCC |  | 30 | MO001144 | MO001144-013 | GLJ003 | 光亮卷前处理 模板 | 5410 | 2024-07-03 | 2024-07-03 | 2 | 2024-07-09 07:10:33 | 2024-07-09 07:11:15 | 江苏九天光电科技有限公司 | 202796 | 5809 |  |  | 0.4 | 2880 | 610 | 1 | JG1224070057
最终冷轧 | 02004 | JG1224070077 | JG1224070077 | JZ4 | 九天750轧机 | 合格 | 合格品 | 乙 | 赵遂义 | 5412 | 5400 | 0.9977827 | 7300 | 0.15 | 610 | 轧0.15（0.152-0.158）米数控制在7150-7250米不低于7150米，不高于7250米 |  | 20100023 | 轧硬 | 0.4*610-SPCC | 30210011 | 光亮卷 | 0.15-SPCC |  | 30 | MO001144 | MO001144-021 | GLJ003 | 光亮卷前处理 模板 | 5415 | 2024-07-03 | 2024-07-03 | 2 | 2024-07-09 04:02:10 | 2024-07-09 04:02:48 | 江苏九天光电科技有限公司 | 202805 | 5809 |  |  | 0.4 | 2880 | 610 | 1 | JG1224070077
最终冷轧 | 02004 | JG1224070055 | JG1224070055 | JZ4 | 九天750轧机 | 合格 | 合格品 | 乙 | 赵遂义 | 7138 | 7120 | 0.9974783 | 9670 | 0.15 | 610 | 轧0.15（0.152-0.158）米数控制在9500-9600米，不低于9500米，不高于9650米 |  | 20100023 | 轧硬 | 0.4*610-SPCC | 30210011 | 光亮卷 | 0.15-SPCC |  | 30 | MO001148 | MO001148-011 | GLJ003 | 光亮卷前处理 模板 | 7140 | 2024-07-03 | 2024-07-03 | 2 | 2024-07-09 04:00:27 | 2024-07-09 04:01:23 | 江苏九天光电科技有限公司 | 202841 | 5809 |  |  | 0.4 | 3800 | 610 | 1 | JG1224070055
最终冷轧 | 02004 | JG1224060286 | JG1224060286 | JZ4 | 九天750轧机 | 合格 | 合格品 | 乙 | 赵遂义 | 5424 | 5410 | 0.9974189 | 7250 | 0.15 | 610 | 轧0.15(0.152-0.158)米数控制在7150-7250米不低于7150米，不高于7250米 |  | 20100023 | 轧硬 | 0.4*610-SPCC | 30210011 | 光亮卷 | 0.15-SPCC |  | 30 | MO001041 | MO001041-001 | GLJ003 | 光亮卷前处理 模板 | 5425 | 2024-06-30 | 2024-06-30 | 2 | 2024-07-08 22:20:56 | 2024-07-08 22:22:14 | 江苏九天光电科技有限公司 | 196768 | 5809 |  |  | 0.4 | 2890 | 610 | 1 | JG1224060286
最终冷轧 | 02004 | JG1224060370 | JG1224060370 | JZ4 | 九天750轧机 | 合格 | 合格品 | 甲 | 张帅 | 5400 | 5380 | 0.9962963 | 7210 | 0.15 | 610 | 轧0.15(0.152-0.158)米数控制在7150-7250米不低于7150米，不高于7250米 |  | 20100023 | 轧硬 | 0.4*610-SPCC | 30210011 | 光亮卷 | 0.15-SPCC |  | 30 | MO001041 | MO001041-011 | GLJ003 | 光亮卷前处理 模板 | 5400 | 2024-06-30 | 2024-06-30 | 2 | 2024-07-08 19:40:24 | 2024-07-08 19:40:59 | 江苏九天光电科技有限公司 | 196779 | 5808 |  |  | 0.4 | 2880 | 610 | 1 | JG1224060370
最终冷轧 | 02004 | JG1224060302 | JG1224060302 | JZ4 | 九天750轧机 | 合格 | 合格品 | 甲 | 蒋小冬 | 5450 | 5430 | 0.9963303 | 7250 | 0.15 | 610 | 轧0.15(0.152-0.158)米数控制在7150-7250米不低于7150米，不高于7250米 |  | 20100023 | 轧硬 | 0.4*610-SPCC | 30210011 | 光亮卷 | 0.15-SPCC |  | 30 | MO001041 | MO001041-009 | GLJ003 | 光亮卷前处理 模板 | 5450 | 2024-06-30 | 2024-06-30 | 2 | 2024-07-08 18:33:47 | 2024-07-08 18:34:18 | 江苏九天光电科技有限公司 | 196776 | 5801 |  |  | 0.4 | 2880 | 610 | 1 | JG1224060302
最终冷轧 | 02004 | JG1224070031 | JG1224070031 | JZ4 | 九天750轧机 | 合格 | 合格品 | 甲 | 张帅 | 7218 | 7200 | 0.9975063 | 9640 | 0.15 | 610 | 轧0.15（0.152-0.158）米数控制在9500-9600米，不低于9500米，不高于9650米 |  | 20100023 | 轧硬 | 0.4*610-SPCC | 30210011 | 光亮卷 | 0.15-SPCC |  | 30 | MO001148 | MO001148-001 | GLJ003 | 光亮卷前处理 模板 | 7220 | 2024-07-03 | 2024-07-03 | 2 | 2024-07-08 17:29:46 | 2024-07-08 17:30:19 | 江苏九天光电科技有限公司 | 202811 | 5808 |  |  | 0.4 | 3850 | 610 | 1 | JG1224070031
最终冷轧 | 02004 | JG1224070056 | JG1224070056 | JZ4 | 九天750轧机 | 合格 | 合格品 | 甲 | 蒋小冬 | 7132 | 7120 | 0.9983174 | 9500 | 0.15 | 610 | 轧0.15（0.152-0.158）米数控制在9500-9600米，不低于9500米，不高于9650米 |  | 20100023 | 轧硬 | 0.4*610-SPCC | 30210011 | 光亮卷 | 0.15-SPCC |  | 30 | MO001148 | MO001148-012 | GLJ003 | 光亮卷前处理 模板 | 7135 | 2024-07-03 | 2024-07-03 | 2 | 2024-07-08 16:06:05 | 2024-07-08 16:06:38 | 江苏九天光电科技有限公司 | 202842 | 5801 |  |  | 0.4 | 3800 | 610 | 1 | JG1224070056
最终冷轧 | 02004 | JG1224070032 | JG1224070032 | JZ4 | 九天750轧机 | 合格 | 合格品 | 甲 | 张帅 | 7208 | 7190 | 0.9975028 | 9670 | 0.15 | 610 | 轧0.15（0.152-0.158）米数控制在9500-9600米，不低于9500米，不高于9650米 |  | 20100023 | 轧硬 | 0.4*610-SPCC | 30210011 | 光亮卷 | 0.15-SPCC |  | 30 | MO001148 | MO001148-002 | GLJ003 | 光亮卷前处理 模板 | 7210 | 2024-07-03 | 2024-07-03 | 2 | 2024-07-08 14:49:35 | 2024-07-08 14:50:15 | 江苏九天光电科技有限公司 | 202812 | 5801 |  |  | 0.4 | 3850 | 610 | 1 | JG1224070032
最终冷轧 | 02004 | JG1224070044 | JG1224070044 | JZ4 | 九天750轧机 | 合格 | 合格品 | 甲 | 蒋小冬 | 7158 | 7130 | 0.9960883 | 9550 | 0.15 | 610 | 轧0.15（0.152-0.158）米数控制在9500-9600米，不低于9500米，不高于9650米 |  | 20100023 | 轧硬 | 0.4*610-SPCC | 30210011 | 光亮卷 | 0.15-SPCC |  | 30 | MO001148 | MO001148-006 | GLJ003 | 光亮卷前处理 模板 | 7160 | 2024-07-03 | 2024-07-03 | 2 | 2024-07-08 13:54:44 | 2024-07-08 13:55:16 | 江苏九天光电科技有限公司 | 202816 | 5801 |  |  | 0.4 | 3820 | 610 | 1 | JG1224070044
最终冷轧 | 02004 | JG1224070035 | JG1224070035 | JZ4 | 九天750轧机 | 合格 | 合格品 | 甲 | 张帅 | 7178 | 7150 | 0.9960992 | 9598 | 0.15 | 610 | 轧0.15（0.152-0.158）米数控制在9500-9600米，不低于9500米，不高于9650米 |  | 20100023 | 轧硬 | 0.4*610-SPCC | 30210011 | 光亮卷 | 0.15-SPCC |  | 30 | MO001148 | MO001148-003 | GLJ003 | 光亮卷前处理 模板 | 7180 | 2024-07-03 | 2024-07-03 | 2 | 2024-07-08 12:08:20 | 2024-07-08 12:08:51 | 江苏九天光电科技有限公司 | 202813 | 5808 |  |  | 0.4 | 3815 | 610 | 1 | JG1224070035
最终冷轧 | 02004 | JG1224060305 | JG1224060305 | JZ4 | 九天750轧机 | 合格 | 合格品 | 甲 | 蒋小冬 | 5414 | 5400 | 0.9974141 | 7230 | 0.15 | 610 | 轧0.15（0.152-0.158）5.4吨卷轧制米数7150-7250米不低于7150米，不高于7250米，7.1吨轧制米数9500-9600米不低于9500米不高于9600米 |  | 20100023 | 轧硬 | 0.4*610-SPCC | 30210011 | 光亮卷 | 0.15-SPCC |  | 30 | MO001045 | MO001045-002 | GLJ003 | 光亮卷前处理 模板 | 5415 | 2024-06-30 | 2024-06-30 | 2 | 2024-07-08 11:57:42 | 2024-07-08 11:58:20 | 江苏九天光电科技有限公司 | 196777 | 5801 |  |  | 0.4 | 2880 | 610 | 1 | JG1224060305
最终冷轧 | 02004 | JG1224060293 | JG1224060293 | JZ4 | 九天750轧机 | 合格 | 合格品 | 甲 | 张帅 | 5444 | 5420 | 0.9955915 | 7280 | 0.15 | 610 | 轧0.15(0.152-0.158)米数控制在7150-7250米不低于7150米，不高于7250米 |  | 20100023 | 轧硬 | 0.4*610-SPCC | 30210011 | 光亮卷 | 0.15-SPCC |  | 30 | MO001041 | MO001041-006 | GLJ003 | 光亮卷前处理 模板 | 5445 | 2024-06-30 | 2024-06-30 | 2 | 2024-07-08 09:43:24 | 2024-07-08 09:44:03 | 江苏九天光电科技有限公司 | 196773 | 5808 |  |  | 0.4 | 2890 | 610 | 1 | JG1224060293
最终冷轧 | 02004 | JG1224070066 | JG1224070066 | JZ4 | 九天750轧机 | 合格 | 合格品 | 乙 | 赵遂义 | 5400 | 5390 | 0.9981481 | 7220 | 0.15 | 610 | 轧0.15（0.152-0.158）米数控制在7150-7250米不低于7150米，不高于7250米 |  | 20100023 | 轧硬 | 0.4*610-SPCC | 30210011 | 光亮卷 | 0.15-SPCC |  | 30 | MO001144 | MO001144-016 | GLJ003 | 光亮卷前处理 模板 | 5400 | 2024-07-03 | 2024-07-03 | 2 | 2024-07-08 06:54:25 | 2024-07-08 06:55:03 | 江苏九天光电科技有限公司 | 202800 | 5809 |  |  | 0.4 | 2880 | 610 | 1 | JG1224070066
最终冷轧 | 02004 | JG1224070050 | JG1224070050 | JZ4 | 九天750轧机 | 合格 | 合格品 | 乙 | 赵遂义 | 5410 | 5400 | 0.9981516 | 7290 | 0.15 | 610 | 轧0.15（0.152-0.158）米数控制在7150-7250米不低于7150米，不高于7250米 |  | 20100023 | 轧硬 | 0.4*610-SPCC | 30210011 | 光亮卷 | 0.15-SPCC |  | 30 | MO001144 | MO001144-010 | GLJ003 | 光亮卷前处理 模板 | 5410 | 2024-07-03 | 2024-07-03 | 2 | 2024-07-08 06:53:02 | 2024-07-08 06:53:53 | 江苏九天光电科技有限公司 | 202793 | 5809 |  |  | 0.4 | 2880 | 610 | 1 | JG1224070050
最终冷轧 | 02004 | JG1224060369 | JG1224060369 | JZ4 | 九天750轧机 | 合格 | 合格品 | 乙 | 赵遂义 | 5420 | 5400 | 0.9963099 | 7280 | 0.15 | 610 | 轧0.15(0.152-0.158)米数控制在7150-7250米不低于7150米，不高于7250米 |  | 20100023 | 轧硬 | 0.4*610-SPCC | 30210011 | 光亮卷 | 0.15-SPCC |  | 30 | MO001041 | MO001041-010 | GLJ003 | 光亮卷前处理 模板 | 5420 | 2024-06-30 | 2024-06-30 | 2 | 2024-07-08 06:51:38 | 2024-07-08 06:52:18 | 江苏九天光电科技有限公司 | 196778 | 5809 |  |  | 0.4 | 2880 | 610 | 1 | JG1224060369
最终冷轧 | 02004 | JG1224070034 | JG1224070034 | JZ4 | 九天750轧机 | 合格 | 合格品 | 乙 | 赵遂义 | 5414 | 5400 | 0.9974141 | 7250 | 0.15 | 610 | 轧0.15（0.152-0.158）米数控制在7150-7250米不低于7150米，不高于7250米 |  | 20100023 | 轧硬 | 0.4*610-SPCC | 30210011 | 光亮卷 | 0.15-SPCC |  | 30 | MO001144 | MO001144-004 | GLJ003 | 光亮卷前处理 模板 | 5415 | 2024-07-03 | 2024-07-03 | 2 | 2024-07-08 06:49:47 | 2024-07-08 06:50:34 | 江苏九天光电科技有限公司 | 202785 | 5809 |  |  | 0.4 | 2880 | 610 | 1 | JG1224070034
最终冷轧 | 02004 | JG1224070006 | JG1224070006 | JZ4 | 九天750轧机 | 合格 | 合格品 | 甲 | 蒋小冬 | 5400 | 5390 | 0.9981481 | 7230 | 0.15 | 610 | 轧0.15（0.152-0.158）米数控制在7150-7250米，不超7250米 |  | 20100023 | 轧硬 | 0.4*610-SPCC | 30210011 | 光亮卷 | 0.15-SPCC |  | 30 | MO001076 | MO001076-012 | GLJ003 | 光亮卷前处理 模板 | 5400 | 2024-07-01 | 2024-07-01 | 2 | 2024-07-07 20:04:49 | 2024-07-07 20:05:22 | 江苏九天光电科技有限公司 | 198355 | 5801 |  |  | 0.4 | 2880 | 610 | 1 | JG1224070006
最终冷轧 | 02004 | JG1224070030 | JG1224070030 | JZ4 | 九天750轧机 | 合格 | 合格品 | 甲 | 张帅 | 5410 | 5400 | 0.9981516 | 7180 | 0.15 | 610 | 轧0.15（0.152-0.158）米数控制在7150-7250米不低于7150米，不高于7250米 |  | 20100023 | 轧硬 | 0.4*610-SPCC | 30210011 | 光亮卷 | 0.15-SPCC |  | 30 | MO001144 | MO001144-002 | GLJ003 | 光亮卷前处理 模板 | 5410 | 2024-07-03 | 2024-07-03 | 2 | 2024-07-07 18:44:20 | 2024-07-07 18:44:53 | 江苏九天光电科技有限公司 | 202783 | 5808 |  |  | 0.4 | 2880 | 610 | 1 | JG1224070030
最终冷轧 | 02004 | JG1224060362 | JG1224060362 | JZ4 | 九天750轧机 | 合格 | 合格品 | 甲 | 蒋小冬 | 5420 | 5400 | 0.9963099 | 7230 | 0.15 | 610 | 轧0.15（0.152-0.158）5.4吨轧制米数7150-7250米，5.2吨轧制米数7100-7200米 |  | 20100023 | 轧硬 | 0.4*610-SPCC | 30210011 | 光亮卷 | 0.15-SPCC |  | 30 | MO001159 | MO001159-002 | GLJ003 | 光亮卷前处理 模板 | 5420 | 2024-07-03 | 2024-07-03 | 2 | 2024-07-07 17:48:13 | 2024-07-07 17:48:57 | 江苏九天光电科技有限公司 | 203047 | 5801 |  |  | 0.4 | 2880 | 610 | 1 | JG1224060362
最终冷轧 | 02004 | JG1224070001 | JG1224070001 | JZ4 | 九天750轧机 | 合格 | 合格品 | 甲 | 张帅 | 5404 | 5400 | 0.9992598 | 7233 | 0.15 | 610 | 轧0.15（0.152-0.158）米数控制在7150-7250米，不超7250米 |  | 20100023 | 轧硬 | 0.4*610-SPCC | 30210011 | 光亮卷 | 0.15-SPCC |  | 30 | MO001076 | MO001076-009 | GLJ003 | 光亮卷前处理 模板 | 5405 | 2024-07-01 | 2024-07-01 | 2 | 2024-07-07 16:32:35 | 2024-07-07 16:33:09 | 江苏九天光电科技有限公司 | 198339 | 5808 |  |  | 0.4 | 2880 | 610 | 1 | JG1224070001
最终冷轧 | 02004 | JG1224070033 | JG1224070033 | JZ4 | 九天750轧机 | 合格 | 合格品 | 甲 | 蒋小冬 | 5424 | 5410 | 0.9974189 | 7300 | 0.15 | 610 | 轧0.15（0.152-0.158）米数控制在7150-7250米不低于7150米，不高于7250米 |  | 20100023 | 轧硬 | 0.4*610-SPCC | 30210011 | 光亮卷 | 0.15-SPCC |  | 30 | MO001144 | MO001144-003 | GLJ003 | 光亮卷前处理 模板 | 5425 | 2024-07-03 | 2024-07-03 | 2 | 2024-07-07 15:37:47 | 2024-07-07 15:38:44 | 江苏九天光电科技有限公司 | 202784 | 5801 |  |  | 0.4 | 2880 | 610 | 1 | JG1224070033
最终冷轧 | 02004 | JG1224060328 | JG1224060328 | JZ4 | 九天750轧机 | 合格 | 合格品 | 甲 | 蒋小冬 | 7170 | 7150 | 0.9972106 | 9650 | 0.15 | 610 | 轧0.15（0.147-0.153） |  | 20100023 | 轧硬 | 0.4*610-SPCC | 30210011 | 光亮卷 | 0.15-SPCC |  | 30 | MO001259 | MO001259-002 | GLJ003 | 光亮卷前处理 模板 | 7170 | 2024-07-06 | 2024-07-06 | 2 | 2024-07-07 15:34:18 | 2024-07-07 15:35:10 | 江苏九天光电科技有限公司 | 208026 | 5801 |  |  | 0.4 | 3810 | 610 | 1 | JG1224060328 |  |  |  | 0
最终冷轧 | 02004 | JG1224060282 | JG1224060282 | JZ4 | 九天750轧机 | 合格 | 合格品 | 甲 | 张帅 | 5240 | 5220 | 0.9961832 | 7100 | 0.15 | 610 | 轧0.15（0.152-0.158）5.4吨轧制米数7150-7250米，5.2吨轧制米数7100-7200米 |  | 20100023 | 轧硬 | 0.4*610-SPCC | 30210011 | 光亮卷 | 0.15-SPCC |  | 30 | MO001159 | MO001159-003 | GLJ003 | 光亮卷前处理 模板 | 5240 | 2024-07-03 | 2024-07-03 | 2 | 2024-07-07 14:29:07 | 2024-07-07 14:29:38 | 江苏九天光电科技有限公司 | 203048 | 5808 |  |  | 0.4 | 2780 | 610 | 1 | JG1224060282
最终冷轧 | 02004 | JG1224070013 | JG1224070013 | JZ4 | 九天750轧机 | 合格 | 合格品 | 乙 | 赵遂义 | 5410 | 5400 | 0.9981516 | 7300 | 0.15 | 610 | 轧0.15（0.152-0.158）米数控制在7150-7250米，不超7250米 |  | 20100023 | 轧硬 | 0.4*610-SPCC | 30210011 | 光亮卷 | 0.15-SPCC |  | 30 | MO001076 | MO001076-001 | GLJ003 | 光亮卷前处理 模板 | 5410 | 2024-07-01 | 2024-07-01 | 2 | 2024-07-07 07:58:01 | 2024-07-07 07:58:42 | 江苏九天光电科技有限公司 | 198281 | 5809 |  |  | 0.4 | 2880 | 610 | 1 | JG1224070013
最终冷轧 | 02004 | JG1224060361 | JG1224060361 | JZ4 | 九天750轧机 | 合格 | 合格品 | 乙 | 赵遂义 | 5420 | 5410 | 0.998155 | 7300 | 0.15 | 610 | 轧0.15（0.152-0.158）5.4吨轧制米数7150-7250米，5.2吨轧制米数7100-7200米 |  | 20100023 | 轧硬 | 0.4*610-SPCC | 30210011 | 光亮卷 | 0.15-SPCC |  | 30 | MO001159 | MO001159-001 | GLJ003 | 光亮卷前处理 模板 | 5420 | 2024-07-03 | 2024-07-03 | 2 | 2024-07-07 07:05:46 | 2024-07-07 07:06:35 | 江苏九天光电科技有限公司 | 203046 | 5809 |  |  | 0.4 | 2880 | 610 | 1 | JG1224060361
最终冷轧 | 02004 | JG1224070017 | JG1224070017 | JZ4 | 九天750轧机 | 合格 | 合格品 | 乙 | 赵遂义 | 5418 | 5410 | 0.9985234 | 7290 | 0.15 | 610 | 轧0.15（0.152-0.158）米数控制在7150-7250米，不超7250米 |  | 20100023 | 轧硬 | 0.4*610-SPCC | 30210011 | 光亮卷 | 0.15-SPCC |  | 30 | MO001076 | MO001076-003 | GLJ003 | 光亮卷前处理 模板 | 5420 | 2024-07-01 | 2024-07-01 | 2 | 2024-07-07 06:07:37 | 2024-07-07 06:08:32 | 江苏九天光电科技有限公司 | 198297 | 5809 |  |  | 0.4 | 2880 | 610 | 1 | JG1224070017
最终冷轧 | 02004 | JG1224070026 | JG1224070026 | JZ4 | 九天750轧机 | 合格 | 合格品 | 乙 | 赵遂义 | 5408 | 5400 | 0.9985207 | 7300 | 0.15 | 610 | 轧0.15（0.152-0.158）米数控制在7150-7250米，不超7250米 |  | 20100023 | 轧硬 | 0.4*610-SPCC | 30210011 | 光亮卷 | 0.15-SPCC |  | 30 | MO001076 | MO001076-008 | GLJ003 | 光亮卷前处理 模板 | 5410 | 2024-07-01 | 2024-07-01 | 2 | 2024-07-07 05:14:06 | 2024-07-07 05:15:07 | 江苏九天光电科技有限公司 | 198334 | 5809 |  |  | 0.4 | 2880 | 610 | 1 | JG1224070026
最终冷轧 | 02004 | JG1224060353 | JG1224060353 | JZ4 | 九天750轧机 | 合格 | 合格品 | 乙 | 赵遂义 | 5410 | 5400 | 0.9981516 | 7290 | 0.15 | 610 | 轧0.15（0.152-0.158）5.4吨卷轧制米数7150-7250米不低于7150米，不高于7250米，7.1吨轧制米数9500-9600米不低于9500米不高于9600米 |  | 20100023 | 轧硬 | 0.4*610-SPCC | 30210011 | 光亮卷 | 0.15-SPCC |  | 30 | MO001045 | MO001045-008 | GLJ003 | 光亮卷前处理 模板 | 5410 | 2024-06-30 | 2024-06-30 | 2 | 2024-07-07 03:28:35 | 2024-07-07 03:29:17 | 江苏九天光电科技有限公司 | 196789 | 5809 |  |  | 0.4 | 2880 | 610 | 1 | JG1224060353
最终冷轧 | 02004 | JG1224070005 | JG1224070005 | JZ4 | 九天750轧机 | 合格 | 合格品 | 乙 | 赵遂义 | 5418 | 5410 | 0.9985234 | 7300 | 0.15 | 610 | 轧0.15（0.152-0.158）米数控制在7150-7250米，不超7250米 |  | 20100023 | 轧硬 | 0.4*610-SPCC | 30210011 | 光亮卷 | 0.15-SPCC |  | 30 | MO001076 | MO001076-011 | GLJ003 | 光亮卷前处理 模板 | 5420 | 2024-07-01 | 2024-07-01 | 2 | 2024-07-07 02:08:06 | 2024-07-07 02:08:52 | 江苏九天光电科技有限公司 | 198350 | 5809 |  |  | 0.4 | 2880 | 610 | 1 | JG1224070005
最终冷轧 | 02004 | JG1224060354 | JG1224060354 | JZ4 | 九天750轧机 | 合格 | 合格品 | 甲 | 蒋小冬 | 5404 | 5390 | 0.9974093 | 7230 | 0.15 | 610 | 轧0.15（0.152-0.158）5.4吨卷轧制米数7150-7250米不低于7150米，不高于7250米，7.1吨轧制米数9500-9600米不低于9500米不高于9600米 |  | 20100023 | 轧硬 | 0.4*610-SPCC | 30210011 | 光亮卷 | 0.15-SPCC |  | 30 | MO001045 | MO001045-009 | GLJ003 | 光亮卷前处理 模板 | 5405 | 2024-06-30 | 2024-06-30 | 2 | 2024-07-06 23:46:54 | 2024-07-06 23:47:46 | 江苏九天光电科技有限公司 | 197211 | 5801 |  |  | 0.4 | 2880 | 610 | 1 | JG1224060354
最终冷轧 | 02004 | JG1224060366 | JG1224060366 | JZ4 | 九天750轧机 | 合格 | 合格品 | 甲 | 张帅 | 5230 | 5210 | 0.9961759 | 7110 | 0.15 | 610 | 轧0.15（0.147-0.153）6.7吨卷轧制米数9400-9500米不低于9400米；5.2吨卷轧制米数7100-7200米不低于7100米 |  | 20100023 | 轧硬 | 0.4*610-SPCC | 30210011 | 光亮卷 | 0.15-SPCC |  | 30 | MO001044 | MO001044-002 | GLJ003 | 光亮卷前处理 模板 | 5230 | 2024-06-30 | 2024-06-30 | 2 | 2024-07-06 22:07:02 | 2024-07-06 22:45:12 | 江苏九天光电科技有限公司 | 197158 | 5808 |  |  | 0.4 | 2780 | 610 | 1 | JG1224060366
最终冷轧 | 02004 | JG1224060327 | JG1224060327 | JZ4 | 九天750轧机 | 合格 | 合格品 | 甲 | 蒋小冬 | 7180 | 7160 | 0.9972145 | 9680 | 0.15 | 610 | 轧0.15（0.147-0.153） |  | 20100023 | 轧硬 | 0.4*610-SPCC | 30210011 | 光亮卷 | 0.15-SPCC |  | 30 | MO001259 | MO001259-001 | GLJ003 | 光亮卷前处理 模板 | 7180 | 2024-07-06 | 2024-07-06 | 2 | 2024-07-06 21:01:31 | 2024-07-06 21:02:19 | 江苏九天光电科技有限公司 | 197020 | 5801 |  |  | 0.4 | 3830 | 610 | 1 | JG1224060327 |  |  |  | 0
最终冷轧 | 02004 | JG1224060322 | JG1224060322 | JZ4 | 九天750轧机 | 合格 | 合格品 | 甲 | 张帅 | 6704 | 6700 | 0.9994034 | 9457 | 0.15 | 610 | 轧0.15（0.147-0.153）6.7吨卷轧制米数9400-9500米不低于9400米；5.2吨卷轧制米数7100-7200米不低于7100米 |  | 20100023 | 轧硬 | 0.4*610-SPCC | 30210011 | 光亮卷 | 0.15-SPCC |  | 30 | MO001044 | MO001044-006 | GLJ003 | 光亮卷前处理 模板 | 6705 | 2024-06-30 | 2024-06-30 | 2 | 2024-07-06 19:33:56 | 2024-07-06 19:34:31 | 江苏九天光电科技有限公司 | 197162 | 5808 |  |  | 0.4 | 3570 | 610 | 1 | JG1224060322
最终冷轧 | 02004 | JG1224070021 | JG1224070021 | JZ4 | 九天750轧机 | 合格 | 合格品 | 乙 | 赵遂义 | 5400 | 5390 | 0.9981481 | 7250 | 0.15 | 610 | 轧0.15（0.152-0.158）米数控制在7150-7250米，不超7250米 |  | 20100023 | 轧硬 | 0.4*610-SPCC | 30210011 | 光亮卷 | 0.15-SPCC |  | 30 | MO001076 | MO001076-005 | GLJ003 | 光亮卷前处理 模板 | 5400 | 2024-07-01 | 2024-07-01 | 2 | 2024-07-06 15:36:53 | 2024-07-06 15:38:19 | 江苏九天光电科技有限公司 | 198313 | 5809 |  |  | 0.4 | 2880 | 610 | 1 | JG1224070021
最终冷轧 | 02004 | JG1224070003 | JG1224070003 | JZ4 | 九天750轧机 | 合格 | 合格品 | 乙 | 赵遂义 | 7208 | 7190 | 0.9975028 | 9550 | 0.15 | 610 | 轧0.15（0.152-0.158）米数控制在9500-9600米，不低于9500米，不高于9650米 |  | 20100023 | 轧硬 | 0.4*610-SPCC | 30210011 | 光亮卷 | 0.15-SPCC |  | 30 | MO001077 | MO001077-003 | GLJ003 | 光亮卷前处理 模板 | 7210 | 2024-07-01 | 2024-07-01 | 2 | 2024-07-06 15:29:12 | 2024-07-06 15:30:07 | 江苏九天光电科技有限公司 | 198412 | 5809 |  |  | 0.4 | 3840 | 610 | 1 | JG1224070003
最终冷轧 | 02004 | JG1224070023 | JG1224070023 | JZ4 | 九天750轧机 | 合格 | 合格品 | 乙 | 赵遂义 | 7172 | 7160 | 0.9983268 | 9700 | 0.15 | 610 | 轧0.15（0.152-0.158）米数控制在9500-9600米，不低于9500米，不高于9650米 |  | 20100023 | 轧硬 | 0.4*610-SPCC | 30210011 | 光亮卷 | 0.15-SPCC |  | 30 | MO001077 | MO001077-011 | GLJ003 | 光亮卷前处理 模板 | 7175 | 2024-07-01 | 2024-07-01 | 2 | 2024-07-06 15:27:53 | 2024-07-06 15:28:39 | 江苏九天光电科技有限公司 | 198474 | 5809 |  |  | 0.4 | 3840 | 610 | 1 | JG1224070023
最终冷轧 | 02004 | JG1224060371 | JG1224060371 | JZ4 | 九天750轧机 | 合格 | 合格品 | 乙 | 赵遂义 | 7172 | 7162 | 0.9986057 | 9680 | 0.15 | 610 | 轧0.15（0.152-0.158）5.4吨卷轧制米数7150-7250米不低于7150米，不高于7250米，7.1吨轧制米数9500-9600米不低于9500米不高于9600米 |  | 20100023 | 轧硬 | 0.4*610-SPCC | 30210011 | 光亮卷 | 0.15-SPCC |  | 30 | MO001045 | MO001045-006 | GLJ003 | 光亮卷前处理 模板 | 7175 | 2024-06-30 | 2024-06-30 | 2 | 2024-07-06 15:25:50 | 2024-07-06 15:27:06 | 江苏九天光电科技有限公司 | 197014 | 5809 |  |  | 0.4 | 3810 | 610 | 1 | JG1224060371
最终冷轧 | 02004 | JG12240700202 | JG1224070020 | JZ4 | 九天750轧机 | 合格 | 合格品 | 甲 | 张帅 | 7152 | 1100 | 0.1538031 | 2250 | 0.1 | 610 | 轧0.15（0.152-0.158）米数控制在9500-9600米，不低于9500米，不高于9650米 |  | 20100023 | 轧硬 | 0.4*610-SPCC | 30210011 | 光亮卷 | 0.15-SPCC |  | 30 | MO001077 | MO001077-010-02 | GLJ003 | 光亮卷前处理 模板 | 7155 | 2024-07-01 | 2024-07-01 | 2 | 2024-07-06 07:36:45 | 2024-07-06 07:39:36 | 江苏九天光电科技有限公司 |  | 5808 |  | 1 | 0.4 | 3810 | 610 | 1 | JG12240700202
最终冷轧 | 02004 | JG12240700201 | JG1224070020 | JZ4 | 九天750轧机 | 合格 | 合格品 | 甲 | 张帅 | 7152 | 6050 | 0.8459172 | 8150 | 0.15 | 610 | 轧0.15（0.152-0.158）米数控制在9500-9600米，不低于9500米，不高于9650米 |  | 20100023 | 轧硬 | 0.4*610-SPCC | 30210011 | 光亮卷 | 0.15-SPCC |  | 30 | MO001077 | MO001077-010-01 | GLJ003 | 光亮卷前处理 模板 | 7155 | 2024-07-01 | 2024-07-01 | 2 | 2024-07-06 07:36:45 | 2024-07-06 07:39:36 | 江苏九天光电科技有限公司 |  | 5808 |  | 1 | 0.4 | 3810 | 610 | 1 | JG12240700201
最终冷轧 | 02004 | JG1224060364 | JG1224060364 | JZ4 | 九天750轧机 | 合格 | 合格品 | 甲 | 蒋小冬 | 7144 | 7130 | 0.9980403 | 9650 | 0.15 | 610 | 轧0.15（0.152-0.158）米数控制在9500-9600米不低于9500米不高于9650米 |  | 20100023 | 轧硬 | 0.4*610-SPCC | 30210011 | 光亮卷 | 0.15-SPCC |  | 30 | MO001042 | MO001042-001 | GLJ003 | 光亮卷前处理 模板 | 7145 | 2024-06-30 | 2024-06-30 | 2 | 2024-07-06 03:23:56 | 2024-07-06 03:38:33 | 江苏九天光电科技有限公司 | 197011 | 5801 |  |  | 0.4 | 3800 | 610 | 1 | JG1224060364
最终冷轧 | 02004 | JG1224070027 | JG1224070027 | JZ4 | 九天750轧机 | 合格 | 合格品 | 甲 | 张帅 | 7152 | 7130 | 0.9969239 | 9640 | 0.15 | 610 | 轧0.15（0.152-0.158）米数控制在9500-9600米，不低于9500米，不高于9650米 |  | 20100023 | 轧硬 | 0.4*610-SPCC | 30210011 | 光亮卷 | 0.15-SPCC |  | 30 | MO001077 | MO001077-005 | GLJ003 | 光亮卷前处理 模板 | 7155 | 2024-07-01 | 2024-07-01 | 2 | 2024-07-06 02:38:45 | 2024-07-06 02:39:31 | 江苏九天光电科技有限公司 | 198434 | 5808 |  |  | 0.4 | 3820 | 610 | 1 | JG1224070027
最终冷轧 | 02004 | JG1224060297 | JG1224060297 | JZ4 | 九天750轧机 | 合格 | 合格品 | 甲 | 蒋小冬 | 6710 | 6700 | 0.9985097 | 9480 | 0.15 | 610 | 轧0.15（0.147-0.153）6.7吨卷轧制米数9400-9500米不低于9400米；5.2吨卷轧制米数7100-7200米不低于7100米 |  | 20100023 | 轧硬 | 0.4*610-SPCC | 30210011 | 光亮卷 | 0.15-SPCC |  | 30 | MO001044 | MO001044-013 | GLJ003 | 光亮卷前处理 模板 | 6710 | 2024-06-30 | 2024-06-30 | 2 | 2024-07-06 01:13:54 | 2024-07-06 01:14:29 | 江苏九天光电科技有限公司 | 197169 | 5801 |  |  | 0.4 | 3570 | 610 | 1 | JG1224060297
最终冷轧 | 02004 | JG1224060343 | JG1224060343 | JZ4 | 九天750轧机 | 合格 | 合格品 | 甲 | 张帅 | 7104 | 7090 | 0.9980293 | 9640 | 0.15 | 610 | 轧0.15（0.152-0.158）米数控制在9500-9600米不低于9500米不高于9650米 |  | 20100023 | 轧硬 | 0.4*610-SPCC | 30210011 | 光亮卷 | 0.15-SPCC |  | 30 | MO001042 | MO001042-002 | GLJ003 | 光亮卷前处理 模板 | 7105 | 2024-06-30 | 2024-06-30 | 2 | 2024-07-05 23:53:10 | 2024-07-05 23:53:46 | 江苏九天光电科技有限公司 | 197015 | 5808 |  |  | 0.4 | 3780 | 610 | 1 | JG1224060343
最终冷轧 | 02004 | JG1224060368 | JG1224060368 | JZ4 | 九天750轧机 | 合格 | 合格品 | 甲 | 蒋小冬 | 6678 | 6660 | 0.9973046 | 9400 | 0.15 | 610 | 轧0.15（0.147-0.153）6.7吨卷轧制米数9400-9500米不低于9400米；5.2吨卷轧制米数7100-7200米不低于7100米 |  | 20100023 | 轧硬 | 0.4*610-SPCC | 30210011 | 光亮卷 | 0.15-SPCC |  | 30 | MO001044 | MO001044-004 | GLJ003 | 光亮卷前处理 模板 | 6680 | 2024-06-30 | 2024-06-30 | 2 | 2024-07-05 22:39:32 | 2024-07-05 22:40:32 | 江苏九天光电科技有限公司 | 197160 | 5801 |  |  | 0.4 | 3560 | 610 | 1 | JG1224060368
最终冷轧 | 02004 | JG1224060298 | JG1224060298 | JZ4 | 九天750轧机 | 合格 | 合格品 | 乙 | 赵遂义 | 6690 | 6680 | 0.9985052 | 9410 | 0.15 | 610 | 轧0.15（0.147-0.153）6.7吨卷轧制米数9400-9500米不低于9400米；5.2吨卷轧制米数7100-7200米不低于7100米 |  | 20100023 | 轧硬 | 0.4*610-SPCC | 30210011 | 光亮卷 | 0.15-SPCC |  | 30 | MO001044 | MO001044-014 | GLJ003 | 光亮卷前处理 模板 | 6690 | 2024-06-30 | 2024-06-30 | 2 | 2024-07-05 20:33:15 | 2024-07-05 20:34:28 | 江苏九天光电科技有限公司 | 197170 | 5809 |  |  | 0.4 | 3570 | 610 | 1 | JG1224060298
最终冷轧 | 02004 | JG1224070015 | JG1224070015 | JZ4 | 九天750轧机 | 合格 | 合格品 | 乙 | 赵遂义 | 7172 | 7160 | 0.9983268 | 9650 | 0.15 | 610 | 轧0.15（0.152-0.158）米数控制在9500-9600米，不低于9500米，不高于9650米 |  | 20100023 | 轧硬 | 0.4*610-SPCC | 30210011 | 光亮卷 | 0.15-SPCC |  | 30 | MO001077 | MO001077-007 | GLJ003 | 光亮卷前处理 模板 | 7175 | 2024-07-01 | 2024-07-01 | 2 | 2024-07-05 20:17:17 | 2024-07-05 20:18:00 | 江苏九天光电科技有限公司 | 198444 | 5809 |  |  | 0.4 | 3820 | 610 | 1 | JG1224070015
最终冷轧 | 02004 | JG1224070007 | JG1224070007 | JZ4 | 九天750轧机 | 合格 | 合格品 | 乙 | 赵遂义 | 7104 | 6680 | 0.9403153 | 9550 | 0.15 | 610 | 轧0.15（0.152-0.158）米数控制在9500-9600米，不低于9500米，不高于9650米 |  | 20100023 | 轧硬 | 0.4*610-SPCC | 30210011 | 光亮卷 | 0.15-SPCC |  | 30 | MO001077 | MO001077-001 | GLJ003 | 光亮卷前处理 模板 | 7105 | 2024-07-01 | 2024-07-01 | 2 | 2024-07-05 20:13:18 | 2024-07-05 20:14:22 | 江苏九天光电科技有限公司 | 198402 | 5809 |  |  | 0.4 | 3780 | 610 | 1 | JG1224070007
最终冷轧 | 02004 | JG1224060304 | JG1224060304 | JZ4 | 九天750轧机 | 合格 | 合格品 | 甲 | 蒋小冬 | 7124 | 7114 | 0.9985963 | 9630 | 0.15 | 610 | 轧0.15（0.152-0.158）米数控制在9500-9600米不低于9500米不高于9650米 |  | 20100023 | 轧硬 | 0.4*610-SPCC | 30210011 | 光亮卷 | 0.15-SPCC |  | 30 | MO001042 | MO001042-019 | GLJ003 | 光亮卷前处理 模板 | 7125 | 2024-06-30 | 2024-06-30 | 2 | 2024-07-05 07:45:41 | 2024-07-05 07:46:20 | 江苏九天光电科技有限公司 | 197034 | 5801 |  |  | 0.4 | 3800 | 610 | 1 | JG1224060304
最终冷轧 | 02004 | JG1224060296 | JG1224060296 | JZ4 | 九天750轧机 | 合格 | 合格品 | 甲 | 张帅 | 7080 | 7060 | 0.9971752 | 9570 | 0.15 | 610 | 轧0.15（0.152-0.158）米数控制在9500-9600米不低于9500米不高于9650米 |  | 20100023 | 轧硬 | 0.4*610-SPCC | 30210011 | 光亮卷 | 0.15-SPCC |  | 30 | MO001042 | MO001042-017 | GLJ003 | 光亮卷前处理 模板 | 7080 | 2024-06-30 | 2024-06-30 | 2 | 2024-07-05 05:35:58 | 2024-07-05 06:34:59 | 江苏九天光电科技有限公司 | 197032 | 5808 |  |  | 0.4 | 3770 | 610 | 1 | JG1224060296
最终冷轧 | 02004 | JG1224060312 | JG1224060312 | JZ4 | 九天750轧机 | 合格 | 合格品 | 甲 | 蒋小冬 | 7134 | 7134 | 1 | 9650 | 0.15 | 610 | 轧0.15（0.152-0.158）米数控制在9500-9600米不低于9500米不高于9650米 |  | 20100023 | 轧硬 | 0.4*610-SPCC | 30210011 | 光亮卷 | 0.15-SPCC |  | 30 | MO001042 | MO001042-013 | GLJ003 | 光亮卷前处理 模板 | 7135 | 2024-06-30 | 2024-06-30 | 2 | 2024-07-05 04:50:31 | 2024-07-05 05:11:35 | 江苏九天光电科技有限公司 | 197026 | 5801 |  |  | 0.4 | 3810 | 610 | 1 | JG1224060312
最终冷轧 | 02004 | JG1224060329 | JG1224060329 | JZ4 | 九天750轧机 | 合格 | 合格品 | 甲 | 张帅 | 6700 | 6680 | 0.9970149 | 9470 | 0.15 | 610 | 轧0.15（0.147-0.153）6.7吨卷轧制米数9400-9500米不低于9400米；5.2吨卷轧制米数7100-7200米不低于7100米 |  | 20100023 | 轧硬 | 0.4*610-SPCC | 30210011 | 光亮卷 | 0.15-SPCC |  | 30 | MO001044 | MO001044-007 | GLJ003 | 光亮卷前处理 模板 | 6700 | 2024-06-30 | 2024-06-30 | 2 | 2024-07-05 02:44:55 | 2024-07-05 03:59:49 | 江苏九天光电科技有限公司 | 197163 | 5808 |  |  | 0.4 | 3570 | 610 | 1 | JG1224060329
最终冷轧 | 02004 | JG1224060372 | JG1224060372 | JZ4 | 九天750轧机 | 合格 | 合格品 | 甲 | 蒋小冬 | 7144 | 7140 | 0.9994401 | 9600 | 0.15 | 610 | 轧0.15（0.152-0.158）5.4吨卷轧制米数7150-7250米不低于7150米，不高于7250米，7.1吨轧制米数9500-9600米不低于9500米不高于9600米 |  | 20100023 | 轧硬 | 0.4*610-SPCC | 30210011 | 光亮卷 | 0.15-SPCC |  | 30 | MO001045 | MO001045-007 | GLJ003 | 光亮卷前处理 模板 | 7145 | 2024-06-30 | 2024-06-30 | 2 | 2024-07-05 03:07:03 | 2024-07-05 03:07:50 | 江苏九天光电科技有限公司 | 197204 | 5801 |  |  | 0.4 | 3810 | 610 | 1 | JG1224060372
最终冷轧 | 02004 | JG1224060363 | JG1224060363 | JZ4 | 九天750轧机 | 合格 | 合格品 | 甲 | 张帅 | 7150 | 7130 | 0.9972028 | 9610 | 0.15 | 610 | 轧0.15（0.152-0.158）米数控制在9500-9600米不低于9500米不高于9650米 |  | 20100023 | 轧硬 | 0.4*610-SPCC | 30210011 | 光亮卷 | 0.15-SPCC |  | 30 | MO001042 | MO001042-003 | GLJ003 | 光亮卷前处理 模板 | 7150 | 2024-06-30 | 2024-06-30 | 2 | 2024-07-05 00:19:04 | 2024-07-05 01:22:39 | 江苏九天光电科技有限公司 | 197010 | 5808 |  |  | 0.4 | 3800 | 610 | 1 | JG1224060363
最终冷轧 | 02004 | JG1224060319 | JG1224060319 | JZ4 | 九天750轧机 | 合格 | 合格品 | 甲 | 蒋小冬 | 7170 | 7160 | 0.9986053 | 9600 | 0.15 | 610 | 轧0.15（0.152-0.158）米数控制在9500-9600米不低于9500米不高于9650米 |  | 20100023 | 轧硬 | 0.4*610-SPCC | 30210011 | 光亮卷 | 0.15-SPCC |  | 30 | MO001042 | MO001042-014 | GLJ003 | 光亮卷前处理 模板 | 7170 | 2024-06-30 | 2024-06-30 | 2 | 2024-07-05 00:12:12 | 2024-07-05 00:12:46 | 江苏九天光电科技有限公司 | 197027 | 5801 |  |  | 0.4 | 3820 | 610 | 1 | JG1224060319
最终冷轧 | 02004 | JG12240500841 | JG1224050084 | JZ4 | 九天750轧机 | 合格 | 合格品 | 乙 | 赵遂义 | 5710 | 5700 | 0.9982487 | 10300 | 0.1 | 710 | 轧0.1(0.097-0.102) |  | 20100028 | 轧硬 | 0.4*710-SPCC | 30210015 | 光亮卷 | 0.1-SPCC |  | 30 | MO000917 | MO000917-004-01 | GLJ003 | 光亮卷前处理 模板 | 13280 | 2024-06-24 | 2024-06-24 | 2 | 2024-07-03 14:32:06 | 2024-07-03 14:33:31 | 江苏九天光电科技有限公司 | 192602 | 5809 |  |  | 0.4 | 2622 | 710 | 1 | JG12240500841
最终冷轧 | 02004 | JG1224060217 | JG1224060217 | JZ4 | 九天750轧机 | 合格 | 合格品 | 甲 | 蒋小冬 | 5690 | 5670 | 0.9964851 | 10240 | 0.1 | 710 | 轧0.1（0.097-0.102）米数控制在10200-10300米不超10300米 |  | 20100028 | 轧硬 | 0.4*710-SPCC | 30210015 | 光亮卷 | 0.1-SPCC |  | 30 | MO000752 | MO000752-007 | GLJ002 | 东方光亮卷前处理（0.4轧0.1mm) | 5690 | 2024-06-16 | 2024-06-16 | 2 | 2024-07-03 08:28:09 | 2024-07-03 08:28:42 | 江苏九天光电科技有限公司 | 187217 | 5801 |  |  | 0.4 | 2610 | 710 | 1 | JG1224060217
最终冷轧 | 02004 | JG1224060218 | JG1224060218 | JZ4 | 九天750轧机 | 合格 | 合格品 | 甲 | 张帅 | 5694 | 5680 | 0.9975412 | 10200 | 0.1 | 710 | 轧0.1（0.097-0.102）米数控制在10200-10300米不超10300米 |  | 20100028 | 轧硬 | 0.4*710-SPCC | 30210015 | 光亮卷 | 0.1-SPCC |  | 30 | MO000752 | MO000752-008 | GLJ002 | 东方光亮卷前处理（0.4轧0.1mm) | 5695 | 2024-06-16 | 2024-06-16 | 2 | 2024-07-03 04:57:32 | 2024-07-03 04:58:07 | 江苏九天光电科技有限公司 | 187218 | 5808 |  |  | 0.4 | 2610 | 710 | 1 | JG1224060218
最终冷轧 | 02004 | JG1224060205 | JG1224060205 | JZ4 | 九天750轧机 | 合格 | 合格品 | 甲 | 蒋小冬 | 5714 | 5700 | 0.9975499 | 10300 | 0.1 | 710 | 轧0.1（0.097-0.102）米数控制在10200-10300米不超10300米 |  | 20100028 | 轧硬 | 0.4*710-SPCC | 30210015 | 光亮卷 | 0.1-SPCC |  | 30 | MO000752 | MO000752-005 | GLJ002 | 东方光亮卷前处理（0.4轧0.1mm) | 5715 | 2024-06-16 | 2024-06-16 | 2 | 2024-07-02 23:39:25 | 2024-07-02 23:40:01 | 江苏九天光电科技有限公司 | 187215 | 5801 |  |  | 0.4 | 2610 | 710 | 1 | JG1224060205
最终冷轧 | 02004 | JG12240601202 | JG1224060120 | JZ4 | 九天750轧机 | 合格 | 合格品 | 乙 | 赵遂义 | 6740 | 6730 | 0.9985163 | 12100 | 0.1 | 710 | 轧0.1（0.095-0.1）米数控制在12300-12400米不低于12300米 |  | 20100028 | 轧硬 | 0.4*710-SPCC | 30210015 | 光亮卷 | 0.1-SPCC |  | 30 | MO000677 | MO000677-006-02 | GLJ002 | 东方光亮卷前处理（0.4轧0.1mm) | 13555 | 2024-06-07 | 2024-06-07 | 2 | 2024-07-02 17:38:15 | 2024-07-02 17:39:04 | 江苏九天光电科技有限公司 | 177967 | 5809 |  |  | 0.4 | 3115 | 710 | 1 | JG12240601202
最终冷轧 | 02004 | JG1224060230 | JG1224060230 | JZ4 | 九天750轧机 | 合格 | 合格品 | 乙 | 赵遂义 | 5714 | 5600 | 0.980049 | 10000 | 0.1 | 710 | 轧0.1（0.097-0.102）米数控制在10200-10300米不超10300米 |  | 20100028 | 轧硬 | 0.4*710-SPCC | 30210015 | 光亮卷 | 0.1-SPCC |  | 30 | MO000752 | MO000752-002 | GLJ002 | 东方光亮卷前处理（0.4轧0.1mm) | 5715 | 2024-06-16 | 2024-06-16 | 2 | 2024-07-02 17:36:26 | 2024-07-02 17:37:21 | 江苏九天光电科技有限公司 | 187212 | 5809 |  |  | 0.4 | 2610 | 710 | 1 | JG1224060230
最终冷轧 | 02004 | JG1224060226 | JG1224060226 | JZ4 | 九天750轧机 | 合格 | 合格品 | 甲 | 蒋小冬 | 5710 | 5700 | 0.9982487 | 10300 | 0.1 | 710 | 轧0.1（0.097-0.102）米数控制在10200-10300米不超10300米 |  | 20100028 | 轧硬 | 0.4*710-SPCC | 30210015 | 光亮卷 | 0.1-SPCC |  | 30 | MO000752 | MO000752-004 | GLJ002 | 东方光亮卷前处理（0.4轧0.1mm) | 5710 | 2024-06-16 | 2024-06-16 | 2 | 2024-07-02 07:52:34 | 2024-07-02 07:53:17 | 江苏九天光电科技有限公司 | 187214 | 5801 |  |  | 0.4 | 2610 | 710 | 1 | JG1224060226
最终冷轧 | 02004 | JG1224060206 | JG1224060206 | JZ4 | 九天750轧机 | 合格 | 合格品 | 甲 | 张帅 | 5704 | 5700 | 0.9992988 | 10250 | 0.1 | 710 | 轧0.1（0.097-0.102）米数控制在10200-10300米不超10300米 |  | 20100028 | 轧硬 | 0.4*710-SPCC | 30210015 | 光亮卷 | 0.1-SPCC |  | 30 | MO000752 | MO000752-006 | GLJ002 | 东方光亮卷前处理（0.4轧0.1mm) | 5705 | 2024-06-16 | 2024-06-16 | 2 | 2024-07-02 06:01:59 | 2024-07-02 06:02:34 | 江苏九天光电科技有限公司 | 187216 | 5808 |  |  | 0.4 | 2610 | 710 | 1 | JG1224060206
最终冷轧 | 02004 | JG1224060225 | JG1224060225 | JZ4 | 九天750轧机 | 合格 | 合格品 | 甲 | 蒋小冬 | 5704 | 5690 | 0.9975456 | 10120 | 0.1 | 710 | 轧0.1（0.097-0.102）米数控制在10200-10300米不超10300米 |  | 20100028 | 轧硬 | 0.4*710-SPCC | 30210015 | 光亮卷 | 0.1-SPCC |  | 30 | MO000752 | MO000752-003 | GLJ002 | 东方光亮卷前处理（0.4轧0.1mm) | 5705 | 2024-06-16 | 2024-06-16 | 2 | 2024-07-02 04:40:02 | 2024-07-02 04:40:35 | 江苏九天光电科技有限公司 | 187213 | 5801 |  |  | 0.4 | 2610 | 710 | 1 | JG1224060225
最终冷轧 | 02004 | JG12240601131 | JG1224060113 | JZ4 | 九天750轧机 | 合格 | 合格品 | 甲 | 张帅 | 5708 | 5690 | 0.9968466 | 10440 | 0.1 | 710 | 轧0.1（0.096-0.101）5.7吨卷轧制米数10200-10300米不高于10300米；7.5吨轧制米数13500-13600米不低于13500米不高于13650米 |  | 20100028 | 轧硬 | 0.4*710-SPCC | 30210015 | 光亮卷 | 0.1-SPCC |  | 30 | MO000678 | MO000678-001-01 | GLJ002 | 东方光亮卷前处理（0.4轧0.1mm) | 13230 | 2024-06-07 | 2024-06-07 | 2 | 2024-07-02 02:24:40 | 2024-07-02 02:25:36 | 江苏九天光电科技有限公司 | 177968 | 5808 |  |  | 0.4 | 2622 | 710 | 1 | JG12240601131
最终冷轧 | 02004 | JG1224060229 | JG1224060229 | JZ4 | 九天750轧机 | 合格 | 合格品 | 甲 | 蒋小冬 | 5710 | 5700 | 0.9982487 | 10180 | 0.1 | 710 | 轧0.1（0.097-0.102）米数控制在10200-10300米不超10300米 |  | 20100028 | 轧硬 | 0.4*710-SPCC | 30210015 | 光亮卷 | 0.1-SPCC |  | 30 | MO000752 | MO000752-001 | GLJ002 | 东方光亮卷前处理（0.4轧0.1mm) | 5710 | 2024-06-16 | 2024-06-16 | 2 | 2024-07-02 00:27:31 | 2024-07-02 00:28:00 | 江苏九天光电科技有限公司 | 187211 | 5801 |  |  | 0.4 | 2610 | 710 | 1 | JG1224060229
最终冷轧 | 02004 | JG12240600011 | JG1224060001 | JZ4 | 九天750轧机 | 合格 | 合格品 | 甲 | 张帅 | 5850 | 5830 | 0.9965812 | 10380 | 0.1 | 710 | 轧0.1（0.097-0.102）5.85吨卷轧制米数10400-10500米,7.8吨卷轧制米数13900-14000米不超14000米 |  | 20100028 | 轧硬 | 0.4*710-SPCC | 30210015 | 光亮卷 | 0.1-SPCC |  | 30 | MO000633 | MO000633-001-01 | GLJ002 | 东方光亮卷前处理（0.4轧0.1mm) | 13600 | 2024-06-04 | 2024-06-04 | 2 | 2024-07-01 23:36:05 | 2024-07-01 23:36:48 | 江苏九天光电科技有限公司 | 161024 | 5808 |  |  | 0.4 | 2695 | 710 | 1 | JG12240600011
最终冷轧 | 02004 | JG1224060232 | JG1224060232 | JZ4 | 九天750轧机 | 合格 | 合格品 | 乙 | 张彬 | 7254 | 7240 | 0.99807 | 13100 | 0.1 | 710 | 轧0.1（0.097-0.102）7.6吨卷轧制米数13500-13600米；7.5吨卷轧制米数13400-13500米，7.7吨卷轧制米数13600-13700米；7.25吨卷轧制米数13000-13100米 |  | 20100028 | 轧硬 | 0.4*710-SPCC | 30210015 | 光亮卷 | 0.1-SPCC |  | 30 | MO000754 | MO000754-010 | GLJ002 | 东方光亮卷前处理（0.4轧0.1mm) | 7255 | 2024-06-16 | 2024-06-16 | 2 | 2024-07-01 15:40:38 | 2024-07-01 15:41:17 | 江苏九天光电科技有限公司 | 187275 | 5807 |  |  | 0.4 | 3320 | 710 | 1 | JG1224060232
最终冷轧 | 02004 | JG1224060210 | JG1224060210 | JZ4 | 九天750轧机 | 合格 | 合格品 | 乙 | 赵遂义 | 5710 | 5700 | 0.9982487 | 10200 | 0.1 | 710 | 轧0.1（0.097-0.102）米数控制在10200-10300米不超10300米 |  | 20100028 | 轧硬 | 0.4*710-SPCC | 30210015 | 光亮卷 | 0.1-SPCC |  | 30 | MO000752 | MO000752-010 | GLJ002 | 东方光亮卷前处理（0.4轧0.1mm) | 5710 | 2024-06-16 | 2024-06-16 | 2 | 2024-07-01 14:54:30 | 2024-07-01 14:55:14 | 江苏九天光电科技有限公司 | 187220 | 5809 |  |  | 0.4 | 2610 | 710 | 1 | JG1224060210
最终冷轧 | 02004 | JG1224060178 | JG1224060178 | JZ4 | 九天750轧机 | 合格 | 合格品 | 甲 | 蒋小冬 | 6790 | 6780 | 0.9985272 | 12260 | 0.1 | 710 | 轧0.1(0.097-0.102) |  | 20100028 | 轧硬 | 0.4*710-SPCC | 30210015 | 光亮卷 | 0.1-SPCC |  | 30 | MO000917 | MO000917-001 | GLJ003 | 光亮卷前处理 模板 | 6790 | 2024-06-24 | 2024-06-24 | 2 | 2024-07-01 07:05:52 | 2024-07-01 07:06:23 | 江苏九天光电科技有限公司 | 192599 | 5801 |  |  | 0.4 | 3110 | 710 | 1 | JG1224060178
最终冷轧 | 02004 | JG1224060220 | JG1224060220 | JZ4 | 九天750轧机 | 合格 | 合格品 | 甲 | 张帅 | 7540 | 7520 | 0.9973475 | 13455 | 0.1 | 710 | 轧0.1（0.097-0.102）7.6吨卷轧制米数13500-13600米；7.5吨卷轧制米数13400-13500米，7.7吨卷轧制米数13600-13700米；7.25吨卷轧制米数13000-13100米 |  | 20100028 | 轧硬 | 0.4*710-SPCC | 30210015 | 光亮卷 | 0.1-SPCC |  | 30 | MO000754 | MO000754-006 | GLJ002 | 东方光亮卷前处理（0.4轧0.1mm) | 7540 | 2024-06-16 | 2024-06-16 | 2 | 2024-07-01 05:17:48 | 2024-07-01 05:18:21 | 江苏九天光电科技有限公司 | 187271 | 5808 |  |  | 0.4 | 3450 | 710 | 1 | JG1224060220
最终冷轧 | 02004 | JG12240500842 | JG1224050084 | JZ4 | 九天750轧机 | 合格 | 合格品 | 甲 | 蒋小冬 | 7514 | 7500 | 0.9981368 | 13450 | 0.1 | 710 | 轧0.1(0.097-0.102) |  | 20100028 | 轧硬 | 0.4*710-SPCC | 30210015 | 光亮卷 | 0.1-SPCC |  | 30 | MO000917 | MO000917-004-02 | GLJ003 | 光亮卷前处理 模板 | 13280 | 2024-06-24 | 2024-06-24 | 2 | 2024-07-01 03:17:47 | 2024-07-01 03:18:24 | 江苏九天光电科技有限公司 | 192602 | 5801 |  |  | 0.4 | 3453 | 710 | 1 | JG12240500842
最终冷轧 | 02004 | JG12240601191 | JG1224060119 | JZ4 | 九天750轧机 | 合格 | 合格品 | 甲 | 张帅 | 6768 | 6750 | 0.9973404 | 12320 | 0.1 | 710 | 轧0.1（0.095-0.1）米数控制在12300-12400米不低于12300米 |  | 20100028 | 轧硬 | 0.4*710-SPCC | 30210015 | 光亮卷 | 0.1-SPCC |  | 30 | MO000677 | MO000677-005-01 | GLJ002 | 东方光亮卷前处理（0.4轧0.1mm) | 13555 | 2024-06-07 | 2024-06-07 | 2 | 2024-07-01 01:00:42 | 2024-07-01 01:01:19 | 江苏九天光电科技有限公司 | 177966 | 5808 |  |  | 0.4 | 3115 | 710 | 1 | JG12240601191