## sheet1
卷号 | 入库单号 | 产品编码 | 产品名称 | 仓库编码 | 仓库名称 | 产品质量 | 是否入库 | 入库递交 | 入库审核 | ERP交互信息 | 主工单号 | 子工单号 | 生产日期 | 工序状态 | 出料厚度 | 出料长度 | 出料宽度 | 出料重量 | 批号 | 生产组织 | 产品规格 |  |  | 产出规格
JG1224060370 |  | 30210011 | 光亮卷 | JTCK003 | 九天平整周转库 | 合格品 | 处理中 |  |  | 下推失败。生产订单下推生产入库单的条件： 1、生产订单已审核； 2、生产订单单据类型为可直接入库的单据类型； 3、对应分录状态为开工，且未挂起； 4、产品检验未勾选，生产订单入库上限大于合格品入库选单数+不合格品入库选单数+报废品入库选单数+返工品入库选单数； 5、产品检验勾选，非紧急放行时，生产订单合格数量大于合格品入库选单数或不合格数量大于不合格品入库选单数或报废数量大于报废品入库选单数或返工品数量大于返工品入库选单数量； 6、产品检验勾选，紧急放行时，生产订单入库上限大于合格品入库选单数+不合格品入库选单数+报废品入库选单数+返工品入库选单数； 7、入库组织下存在该物料； 8、入库组织下的该物料允许库存。 9、首检勾选且首检控制方式为严格控制时，生产订单分录首检状态为首检完成； 取数失败原因分析： 1. 共选择了1行数据进行下推； 2. 有1行数据不满足下推数据筛选条件：业务状态 等于 开工 入库单下推错误.请联系管理员 | MO001041 | MO001041-011 | 2024-07-18 06:00:57 | 4 | 0.15 | 7060 | 610 | 5222 | JG1224060370 | 100726 | 0.15-SPCC | 最终平整 | 1 | 0.15mm*610mm*7060m
JG1224060280 |  | 30210015 | 光亮卷 | JTCK003 | 九天平整周转库 | 让步接收 | 处理中 |  |  | 下推失败。生产订单下推生产入库单的条件： 1、生产订单已审核； 2、生产订单单据类型为可直接入库的单据类型； 3、对应分录状态为开工，且未挂起； 4、产品检验未勾选，生产订单入库上限大于合格品入库选单数+不合格品入库选单数+报废品入库选单数+返工品入库选单数； 5、产品检验勾选，非紧急放行时，生产订单合格数量大于合格品入库选单数或不合格数量大于不合格品入库选单数或报废数量大于报废品入库选单数或返工品数量大于返工品入库选单数量； 6、产品检验勾选，紧急放行时，生产订单入库上限大于合格品入库选单数+不合格品入库选单数+报废品入库选单数+返工品入库选单数； 7、入库组织下存在该物料； 8、入库组织下的该物料允许库存。 9、首检勾选且首检控制方式为严格控制时，生产订单分录首检状态为首检完成； 取数失败原因分析： 1. 共选择了1行数据进行下推； 2. 有1行数据不满足下推数据筛选条件：业务状态 等于 开工 入库单下推错误.请联系管理员 | MO001043 | MO001043-018 | 2024-07-18 08:02:31 | 4 | 0.1 | 12410 | 610 | 5804 | JG1224060280 | 100726 | 0.1-SPCC | 最终平整 | 1 | 0.1mm*610mm*12410m