## sheet1
工序名称 | 工序编码 | 新卷号 | 批号 | 机组编码 | 机组名称 | 工序状态 | 检验结果 | 班组 | 参与人 | 来料重量 | 出料重量 | 成品率 | 出料长度 | 出料厚度 | 出料宽度 | 工序要求 | 备注 | 来料编码 | 来料名称 | 来料规格 | 产品编码 | 产品名称 | 产品规格 | 膜名称 | 排序 | 主计划号 | 子计划号 | 工序流程编码 | 工序流程名称 | 工单需求 | 计划开始时间 | 计划结束时间 | 工单状态 | 实际开始时间 | 实际结束时间 | 组织名称 | 卷号ID | 操作工人 | 报工人 | 检验 | 来料厚度 | 来料长度 | 来料宽度 | 是否分卷 | 原卷号 | 工单要求 | 是否成品 | 不良现象 | 入库审核
最终冷轧 | 02004 | JG0024060074 | JG0024060074 | JZ3 | 九天700轧机 | 合格 | 合格品 | 甲 | 杨永华 | 5130 | 5130 | 1 | 7150 | 0.15 | 610 | 轧0.15（0.147-0.152） |  | 20100082 | 轧硬 | 0.6*610-SPCC | 30210011 | 光亮卷 | 0.15-SPCC |  | 30 | MO000969 | MO000969-006 | GLJ003 | 光亮卷前处理 模板 | 5130 | 2024-06-25 | 2024-06-25 | 2 | 2024-07-17 23:23:00 | 2024-07-17 23:23:32 | 江苏九天光电科技有限公司 | 193547 | 5805 |  |  | 0.6 | 1810 | 610 | 1 | JG0024060074
最终冷轧 | 02004 | JG1224070222 | JG1224070222 | JZ3 | 九天700轧机 | 合格 | 合格品 | 乙 | 周朋 | 6670 | 6670 | 1 | 9540 | 0.15 | 610 | 轧0.15（0.147-0.152）米数9400-9500米不低于9400米不高于9550米 |  | 20100023 | 轧硬 | 0.4*610-SPCC | 30210011 | 光亮卷 | 0.15-SPCC |  | 30 | MO001411 | MO001411-010 | GLJ003 | 光亮卷前处理 模板 | 6680 | 2024-07-09 | 2024-07-09 | 2 | 2024-07-17 16:20:56 | 2024-07-17 17:28:48 | 江苏九天光电科技有限公司 | 232907 | 5810 |  |  | 0.4 | 3565 | 610 | 1 | JG1224070222 |  |  |  | 0
最终冷轧 | 02004 | JG1224070221 | JG1224070221 | JZ3 | 九天700轧机 | 合格 | 合格品 | 乙 | 蒋涛 | 6686 | 6686 | 1 | 9500 | 0.15 | 610 | 轧0.15（0.147-0.152）米数9400-9500米不低于9400米不高于9550米 |  | 20100023 | 轧硬 | 0.4*610-SPCC | 30210011 | 光亮卷 | 0.15-SPCC |  | 30 | MO001411 | MO001411-009 | GLJ003 | 光亮卷前处理 模板 | 6690 | 2024-07-09 | 2024-07-09 | 2 | 2024-07-17 15:44:15 | 2024-07-17 16:20:27 | 江苏九天光电科技有限公司 | 232906 | 5800 |  |  | 0.4 | 3565 | 610 | 1 | JG1224070221 |  |  |  | 0
最终冷轧 | 02004 | JG1224070267 | JG1224070267 | JZ3 | 九天700轧机 | 合格 | 合格品 | 乙 | 周朋 | 7150 | 7150 | 1 | 9650 | 0.15 | 610 | 轧0.15（0.152-0.158）5.4吨卷轧制米数7100-7200米不超7250米；7.1吨轧制米数9500-9600米不超9650米，按米数轧制，厚度微调，厚度最高不超0.158 |  | 20100023 | 轧硬 | 0.4*610-SPCC | 30210011 | 光亮卷 | 0.15-SPCC |  | 30 | MO001446 | MO001446-021 | GLJ003 | 光亮卷前处理 模板 | 7150 | 2024-07-10 | 2024-07-10 | 2 | 2024-07-17 15:37:56 | 2024-07-17 15:43:28 | 江苏九天光电科技有限公司 | 235101 | 5810 |  |  | 0.4 | 3800 | 610 | 1 | JG1224070267 |  |  |  | 0
最终冷轧 | 02004 | JG1224070011 | JG1224070011 | JZ3 | 九天700轧机 | 合格 | 合格品 | 乙 | 周朋 | 6335 | 6335 | 1 | 10150 | 0.13 | 610 | 轧0.13(0.128-0.133)米数10000-10100米 |  | 20100023 | 轧硬 | 0.4*610-SPCC | 30210007 | 光亮卷 | 0.13-SPCC |  | 30 | MO001690 | MO001690-002 | GLJ003 | 光亮卷前处理 模板 | 6335 | 2024-07-17 | 2024-07-17 | 3 | 2024-07-17 15:37:13 | 2024-07-17 15:37:36 | 江苏九天光电科技有限公司 | 202947 | 5810 |  |  | 0.4 | 3370 | 610 | 1 | JG1224070011 |  |  |  | 0
最终冷轧 | 02004 | JG1224070203 | JG1224070203 | JZ3 | 九天700轧机 | 合格 | 合格品 | 乙 | 蒋涛 | 7140 | 7140 | 1 | 9600 | 0.15 | 610 | 轧0.15（0.152-0.158）5.4吨轧制米数7100-7200米不高于7250米；7.1吨卷轧制米数9500-9600米不高于9650米 |  | 20100023 | 轧硬 | 0.4*610-SPCC | 30210011 | 光亮卷 | 0.15-SPCC |  | 30 | MO001353 | MO001353-005 | GLJ003 | 光亮卷前处理 模板 | 7140 | 2024-07-08 | 2024-07-08 | 2 | 2024-07-17 15:36:29 | 2024-07-17 15:36:49 | 江苏九天光电科技有限公司 | 227427 | 5800 |  |  | 0.4 | 3800 | 610 | 1 | JG1224070203 |  |  |  | 0
最终冷轧 | 02004 | JG1224060358 | JG1224060358 | JZ3 | 九天700轧机 | 合格 | 合格品 | 乙 | 蒋涛 | 5400 | 5400 | 1 | 7210 | 0.15 | 610 | 轧0.15(0.152-0.158)米数控制在7150-7250米不低于7150米，不高于7250米 |  | 20100023 | 轧硬 | 0.4*610-SPCC | 30210011 | 光亮卷 | 0.15-SPCC |  | 30 | MO001041 | MO001041-013 | GLJ003 | 光亮卷前处理 模板 | 5400 | 2024-06-30 | 2024-06-30 | 2 | 2024-07-17 15:35:48 | 2024-07-17 15:36:08 | 江苏九天光电科技有限公司 | 196784 | 5800 |  |  | 0.4 | 2880 | 610 | 1 | JG1224060358
最终冷轧 | 02004 | JG1224070292 | JG1224070292 | JZ3 | 九天700轧机 | 合格 | 合格品 | 甲 | 杨永华 | 6670 | 6670 | 1 | 9520 | 0.15 | 610 | 轧0.15（0.148-0.153）5.2吨卷轧制米数7100-7200米，6.7吨轧制米数9450-9550米，7吨卷轧制米数9500-9600米 |  | 20100023 | 轧硬 | 0.4*610-SPCC | 30210011 | 光亮卷 | 0.15-SPCC |  | 30 | MO001477 | MO001477-012 | GLJ003 | 光亮卷前处理 模板 | 6675 | 2024-07-11 | 2024-07-11 | 3 | 2024-07-17 07:59:08 | 2024-07-17 07:59:55 | 江苏九天光电科技有限公司 | 236583 | 5805 |  |  | 0.4 | 3550 | 610 | 1 | JG1224070292 |  |  |  | 0
最终冷轧 | 02004 | JG1224070296 | JG1224070296 | JZ3 | 九天700轧机 | 合格 | 合格品 | 甲 | 李新峰 | 6680 | 6680 | 1 | 9520 | 0.15 | 610 | 轧0.15（0.148-0.153）5.2吨卷轧制米数7100-7200米，6.7吨轧制米数9450-9550米，7吨卷轧制米数9500-9600米 |  | 20100023 | 轧硬 | 0.4*610-SPCC | 30210011 | 光亮卷 | 0.15-SPCC |  | 30 | MO001477 | MO001477-016 | GLJ003 | 光亮卷前处理 模板 | 13370 | 2024-07-11 | 2024-07-11 | 3 | 2024-07-17 06:21:26 | 2024-07-17 06:22:08 | 江苏九天光电科技有限公司 | 236587 | 5803 |  |  | 0.4 | 3560 | 610 | 1 | JG1224070296 |  |  |  | 0
最终冷轧 | 02004 | JG1224060326 | JG1224060326 | JZ3 | 九天700轧机 | 合格 | 合格品 | 甲 | 杨永华 | 5410 | 5410 | 1 | 7285 | 0.15 | 610 | 轧0.15（0.152-0.158）5.4吨卷轧制米数7150-7250米不低于7150米，不高于7250米，7.1吨轧制米数9500-9600米不低于9500米不高于9600米 |  | 20100023 | 轧硬 | 0.4*610-SPCC | 30210011 | 光亮卷 | 0.15-SPCC |  | 30 | MO001045 | MO001045-004 | GLJ003 | 光亮卷前处理 模板 | 5410 | 2024-06-30 | 2024-06-30 | 2 | 2024-07-17 04:59:35 | 2024-07-17 05:00:17 | 江苏九天光电科技有限公司 | 197203 | 5805 |  |  | 0.4 | 2880 | 610 | 1 | JG1224060326
最终冷轧 | 02004 | JG1224060325 | JG1224060325 | JZ3 | 九天700轧机 | 合格 | 合格品 | 甲 | 李新峰 | 5414 | 5414 | 1 | 7260 | 0.15 | 610 | 轧0.15（0.152-0.158）5.4吨卷轧制米数7150-7250米不低于7150米，不高于7250米，7.1吨轧制米数9500-9600米不低于9500米不高于9600米 |  | 20100023 | 轧硬 | 0.4*610-SPCC | 30210011 | 光亮卷 | 0.15-SPCC |  | 30 | MO001045 | MO001045-005 | GLJ003 | 光亮卷前处理 模板 | 5415 | 2024-06-30 | 2024-06-30 | 2 | 2024-07-17 03:47:07 | 2024-07-17 03:47:40 | 江苏九天光电科技有限公司 | 196780 | 5803 |  |  | 0.4 | 2880 | 610 | 1 | JG1224060325
最终冷轧 | 02004 | JG0024060067 | JG0024060067 | JZ3 | 九天700轧机 | 合格 | 合格品 | 甲 | 杨永华 | 5180 | 5180 | 1 | 7190 | 0.15 | 610 | 轧0.15（0.147-0.153）米数7100-7200米 |  | 20100082 | 轧硬 | 0.6*610-SPCC | 30210011 | 光亮卷 | 0.15-SPCC |  | 30 | MO000961 | MO000961-001 | GLJ003 | 光亮卷前处理 模板 | 5180 | 2024-06-25 | 2024-06-25 | 2 | 2024-07-17 02:40:30 | 2024-07-17 02:41:03 | 江苏九天光电科技有限公司 | 193329 | 5805 |  |  | 0.6 | 1830 | 610 | 1 | JG0024060067
最终冷轧 | 02004 | JG0024060071 | JG0024060071 | JZ3 | 九天700轧机 | 合格 | 合格品 | 甲 | 李新峰 | 5114 | 5114 | 1 | 7130 | 0.15 | 610 | 轧0.15（0.147-0.153）米数7100-7200米 |  | 20100082 | 轧硬 | 0.6*610-SPCC | 30210011 | 光亮卷 | 0.15-SPCC |  | 30 | MO000961 | MO000961-003 | GLJ003 | 光亮卷前处理 模板 | 5115 | 2024-06-25 | 2024-06-25 | 2 | 2024-07-17 01:13:58 | 2024-07-17 01:14:29 | 江苏九天光电科技有限公司 | 193344 | 5803 |  |  | 0.6 | 1820 | 610 | 1 | JG0024060071
最终冷轧 | 02004 | JG0024060068 | JG0024060068 | JZ3 | 九天700轧机 | 合格 | 合格品 | 甲 | 杨永华 | 5170 | 5170 | 1 | 7200 | 0.15 | 610 | 轧0.15（0.147-0.153）米数7100-7200米 |  | 20100082 | 轧硬 | 0.6*610-SPCC | 30210011 | 光亮卷 | 0.15-SPCC |  | 30 | MO000961 | MO000961-002 | GLJ003 | 光亮卷前处理 模板 | 5170 | 2024-06-25 | 2024-06-25 | 2 | 2024-07-16 23:42:37 | 2024-07-16 23:43:19 | 江苏九天光电科技有限公司 | 193330 | 5805 |  |  | 0.6 | 1830 | 610 | 1 | JG0024060068
最终冷轧 | 02004 | JG1224060299 | JG1224060299 | JZ3 | 九天700轧机 | 合格 | 合格品 | 乙 | 蒋涛 | 5924 | 5924 | 1 | 12670 | 0.1 | 610 | 轧0.1(0.097-0.102)5.9吨卷轧制米数12400-12500米，6..3吨轧制米数为13200-13300米不低于13200米 |  | 20100023 | 轧硬 | 0.4*610-SPCC | 30210015 | 光亮卷 | 0.1-SPCC |  | 30 | MO001043 | MO001043-027 | GLJ003 | 光亮卷前处理 模板 | 5925 | 2024-06-30 | 2024-06-30 | 2 | 2024-07-16 16:28:10 | 2024-07-16 16:45:44 | 江苏九天光电科技有限公司 | 197137 | 5800 |  |  | 0.4 | 3160 | 610 | 1 | JG1224060299
最终冷轧 | 02004 | JG1224060332 | JG1224060332 | JZ3 | 九天700轧机 | 合格 | 合格品 | 乙 | 周朋 | 5880 | 5880 | 1 | 12550 | 0.1 | 610 | 轧0.1(0.097-0.102)5.9吨卷轧制米数12400-12500米，6..3吨轧制米数为13200-13300米不低于13200米 |  | 20100023 | 轧硬 | 0.4*610-SPCC | 30210015 | 光亮卷 | 0.1-SPCC |  | 30 | MO001043 | MO001043-004 | GLJ003 | 光亮卷前处理 模板 | 5880 | 2024-06-30 | 2024-06-30 | 2 | 2024-07-16 16:27:02 | 2024-07-16 16:27:23 | 江苏九天光电科技有限公司 | 197114 | 5810 |  |  | 0.4 | 3145 | 610 | 1 | JG1224060332
最终冷轧 | 02004 | JG1224060331 | JG1224060331 | JZ3 | 九天700轧机 | 合格 | 合格品 | 乙 | 蒋涛 | 5880 | 5860 | 0.9965987 | 12370 | 0.1 | 610 | 轧0.1(0.097-0.102)5.9吨卷轧制米数12400-12500米，6..3吨轧制米数为13200-13300米不低于13200米 |  | 20100023 | 轧硬 | 0.4*610-SPCC | 30210015 | 光亮卷 | 0.1-SPCC |  | 30 | MO001043 | MO001043-003 | GLJ003 | 光亮卷前处理 模板 | 5880 | 2024-06-30 | 2024-06-30 | 2 | 2024-07-16 16:26:11 | 2024-07-16 16:26:37 | 江苏九天光电科技有限公司 | 197113 | 5800 |  |  | 0.4 | 3145 | 610 | 1 | JG1224060331
最终冷轧 | 02004 | JG1224070086 | JG1224070086 | JZ3 | 九天700轧机 | 合格 | 合格品 | 甲 | 李新峰 | 6278 | 6278 | 1 | 13430 | 0.1 | 610 | 轧0.1（0.097-0.102）米数13200-13300米 |  | 20100023 | 轧硬 | 0.4*610-SPCC | 30210015 | 光亮卷 | 0.1-SPCC |  | 30 | MO001150 | MO001150-010 | GLJ003 | 光亮卷前处理 模板 | 6280 | 2024-07-03 | 2024-07-03 | 2 | 2024-07-16 06:45:50 | 2024-07-16 06:46:25 | 江苏九天光电科技有限公司 | 202930 | 5803 |  |  | 0.4 | 3350 | 610 | 1 | JG1224070086
最终冷轧 | 02004 | JG1224060336 | JG1224060336 | JZ3 | 九天700轧机 | 合格 | 合格品 | 甲 | 李新峰 | 6328 | 6328 | 1 | 13550 | 0.1 | 610 | 轧0.1(0.097-0.102)5.9吨卷轧制米数12400-12500米，6..3吨轧制米数为13200-13300米不低于13200米 |  | 20100023 | 轧硬 | 0.4*610-SPCC | 30210015 | 光亮卷 | 0.1-SPCC |  | 30 | MO001043 | MO001043-008 | GLJ003 | 光亮卷前处理 模板 | 6330 | 2024-06-30 | 2024-06-30 | 2 | 2024-07-16 03:44:10 | 2024-07-16 03:44:46 | 江苏九天光电科技有限公司 | 197118 | 5803 |  |  | 0.4 | 3370 | 610 | 1 | JG1224060336
最终冷轧 | 02004 | JG1224060347 | JG1224060347 | JZ3 | 九天700轧机 | 合格 | 合格品 | 甲 | 李新峰 | 6324 | 6250 | 0.9882985 | 13300 | 0.1 | 610 | 轧0.1(0.097-0.102)5.9吨卷轧制米数12400-12500米，6..3吨轧制米数为13200-13300米不低于13200米 |  | 20100023 | 轧硬 | 0.4*610-SPCC | 30210015 | 光亮卷 | 0.1-SPCC |  | 30 | MO001043 | MO001043-011 | GLJ003 | 光亮卷前处理 模板 | 6325 | 2024-06-30 | 2024-06-30 | 2 | 2024-07-16 01:02:22 | 2024-07-16 01:02:58 | 江苏九天光电科技有限公司 | 197121 | 5803 |  |  | 0.4 | 3360 | 610 | 1 | JG1224060347