## sheet1
工序名称 | 工序编码 | 新卷号 | 批号 | 机组编码 | 机组名称 | 工序状态 | 检验结果 | 班组 | 参与人 | 来料重量 | 出料重量 | 成品率 | 出料长度 | 出料厚度 | 出料宽度 | 工序要求 | 备注 | 来料编码 | 来料名称 | 来料规格 | 产品编码 | 产品名称 | 产品规格 | 膜名称 | 排序 | 主计划号 | 子计划号 | 工序流程编码 | 工序流程名称 | 工单需求 | 计划开始时间 | 计划结束时间 | 工单状态 | 实际开始时间 | 实际结束时间 | 组织名称 | 卷号ID | 操作工人 | 报工人 | 检验 | 来料厚度 | 来料长度 | 来料宽度 | 是否分卷 | 原卷号 | 工单要求 | 是否成品 | 不良现象 | 入库审核
铬钝化 | 09001 | JG1224060282 | JG1224060282 | DG1 | 东方铬钝化750 | 合格 | 合格品 | 乙 | 李澍 | 5156 | 5125 | 0.9939876 | 7040 | 0.15 | 610 | 镀铬量80-100 |  | 30210011 | 光亮卷 | 0.15-SPCC | 30110011 | 铬钝化卷 | 0.15-SPCC |  | 10 | MO001694 | MO001694-001 | GDH001 | 铬钝化模板 | 5156 | 2024-07-17 | 2024-07-17 | 3 | 2024-07-18 07:30:31 | 2024-07-18 08:14:57 | 江苏东方九天新能源材料有限公司 | 245501 | 5656 |  |  | 0.15 | 7040 | 610 | 1 | JG1224060282 |  | 1 | 白斑 辊印 条印 折印 6800米操525大小1.47 | 0
铬钝化 | 09001 | JG1224070050 | JG1224070050 | DG1 | 东方铬钝化750 | 合格 | 合格品 | 乙 | 李澍 | 5280 | 5265 | 0.9971591 | 7160 | 0.15 | 610 | 镀铬量80-100 |  | 30210011 | 光亮卷 | 0.15-SPCC | 30110011 | 铬钝化卷 | 0.15-SPCC |  | 10 | MO001694 | MO001694-006 | GDH001 | 铬钝化模板 | 5280 | 2024-07-17 | 2024-07-17 | 3 | 2024-07-18 06:50:13 | 2024-07-18 07:30:12 | 江苏东方九天新能源材料有限公司 | 245506 | 5656 |  |  | 0.15 | 7180 | 610 | 1 | JG1224070050 |  | 1 | 白斑 辊印 条印 50米操554大小0.23 6300-7130米4处孔洞操334-482大小0.17-0.34 | 0
铬钝化 | 09001 | JG1224070070 | JG1224070070 | DG1 | 东方铬钝化750 | 合格 | 合格品 | 乙 | 李澍 | 5258 | 5235 | 0.9956257 | 7140 | 0.15 | 610 | 镀铬量80-100 |  | 30210011 | 光亮卷 | 0.15-SPCC | 30110011 | 铬钝化卷 | 0.15-SPCC |  | 10 | MO001694 | MO001694-010 | GDH001 | 铬钝化模板 | 5258 | 2024-07-17 | 2024-07-17 | 3 | 2024-07-18 05:39:49 | 2024-07-18 06:50:02 | 江苏东方九天新能源材料有限公司 | 245510 | 5656 |  |  | 0.15 | 7150 | 610 | 1 | JG1224070070 |  | 1 | 白斑 辊印 条印 白条印 花辊印 锈斑 | 0
铬钝化 | 09001 | JG122406023612 | JG122406023612 | DG2 | 东方铬钝化950 | 合格 | 让步接收 | 乙 | 李志祥 | 3618 | 3609 | 0.9975125 | 6270 | 0.1 | 760 | / | 1070米来料撞伤皱印缺口，1661-1663米操587-588mm2个孔洞0.71-0.53平方毫米 | 30210015 | 光亮卷 | 0.1-SPCC | 30110014 | 铬钝化卷 | 0.1-SPCC |  | 10 | MO001697 | MO001697-009 | GDH001 | 铬钝化模板 | 3618 | 2024-07-17 | 2024-07-17 | 3 | 2024-07-18 02:32:34 | 2024-07-18 05:43:26 | 江苏东方九天新能源材料有限公司 | 245536 | 5657 |  |  | 0.1 | 6270 | 760 | 1 | JG122406023612 |  | 1 | 1070米来料撞伤皱印缺口 1661-1663米2个孔洞大小0.71-0.53操587-588 乳化斑 | 1
铬钝化 | 09001 | JG1224070217 | JG1224070217 | DG1 | 东方铬钝化750 | 合格 | 合格品 | 乙 | 李澍 | 6588 | 6571 | 0.9974195 | 9560 | 0.15 | 610 | 镀铬80-100 |  | 30210011 | 光亮卷 | 0.15-SPCC | 30110011 | 铬钝化卷 | 0.15-SPCC |  | 10 | MO001714 | MO001714-003 | GDH001 | 铬钝化模板 | 6588 | 2024-07-17 | 2024-07-17 | 3 | 2024-07-18 05:38:23 | 2024-07-18 05:39:35 | 江苏东方九天新能源材料有限公司 | 246145 | 5656 |  |  | 0.15 | 9510 | 610 | 1 | JG1224070217 |  | 1 | 白斑 辊印 条印 白条印 | 0
铬钝化 | 09001 | JG1224070067 | JG1224070067 | DG1 | 东方铬钝化750 | 合格 | 合格品 | 乙 | 李澍 | 7086 | 7071 | 0.9978831 | 9820 | 0.15 | 610 | 镀铬80-100 |  | 30210011 | 光亮卷 | 0.15-SPCC | 30110011 | 铬钝化卷 | 0.15-SPCC |  | 10 | MO001714 | MO001714-004 | GDH001 | 铬钝化模板 | 7086 | 2024-07-17 | 2024-07-17 | 3 | 2024-07-18 05:35:37 | 2024-07-18 05:36:13 | 江苏东方九天新能源材料有限公司 | 246146 | 5656 |  |  | 0.15 | 9770 | 610 | 1 | JG1224070067 |  | 1 | 白斑 辊印 条印 白条印 | 0
铬钝化 | 09001 | JG1224070072 | JG1224070072 | DG1 | 东方铬钝化750 | 合格 | 让步接收 | 乙 | 李澍 | 7110 | 7059 | 0.992827 | 9040 | 0.15 | 610 | 镀铬量80-100 | 锈斑 | 30210011 | 光亮卷 | 0.15-SPCC | 30110011 | 铬钝化卷 | 0.15-SPCC |  | 10 | MO001694 | MO001694-003 | GDH001 | 铬钝化模板 | 7110 | 2024-07-17 | 2024-07-17 | 3 | 2024-07-18 02:32:33 | 2024-07-18 05:35:17 | 江苏东方九天新能源材料有限公司 | 245503 | 5656 |  |  | 0.15 | 9720 | 610 | 1 | JG1224070072 |  | 1 | 白斑 辊印 条印 白条印 锈斑 | 1
铬钝化 | 09001 | JG1224070218 | JG1224070218 | DG1 | 东方铬钝化750 | 合格 | 合格品 | 乙 | 李澍 | 6594 | 6581 | 0.9980285 | 9410 | 0.15 | 610 | 镀铬量80-100 |  | 30210011 | 光亮卷 | 0.15-SPCC | 30110011 | 铬钝化卷 | 0.15-SPCC |  | 10 | MO001694 | MO001694-007 | GDH001 | 铬钝化模板 | 6594 | 2024-07-17 | 2024-07-17 | 3 | 2024-07-18 02:26:51 | 2024-07-18 02:32:19 | 江苏东方九天新能源材料有限公司 | 245507 | 5656 |  |  | 0.15 | 9400 | 610 | 1 | JG1224070218 |  | 1 | 白斑 辊印 条印 白条印 | 1
铬钝化 | 09001 | JG12240701522 | JG1224070152 | DG2 | 东方铬钝化950 | 合格 | 让步接收 | 乙 | 李志祥 | 4011 | 4011 | 1 | 4740 | 0.15 | 710 | / | 尾200米顶伤 | 30210011 | 光亮卷 | 0.15-SPCC | 30110011 | 铬钝化卷 | 0.15-SPCC |  | 10 | MO001697 | MO001697-003-02 | GDH001 | 铬钝化模板 | 8068 | 2024-07-17 | 2024-07-17 | 3 | 2024-07-18 01:20:33 | 2024-07-18 02:27:47 | 江苏东方九天新能源材料有限公司 |  | 5657 |  | 1 | 0.15 | 4740 | 710 | 1 | JG12240701522 |  | 1 | 尾200米顶伤 | 1
铬钝化 | 09001 | JG12240701521 | JG1224070152 | DG2 | 东方铬钝化950 | 合格 | 合格品 | 乙 | 李志祥 | 4045 | 4045 | 1 | 4770 | 0.15 | 710 | / |  | 30210011 | 光亮卷 | 0.15-SPCC | 30110011 | 铬钝化卷 | 0.15-SPCC |  | 10 | MO001697 | MO001697-003-01 | GDH001 | 铬钝化模板 | 8068 | 2024-07-17 | 2024-07-17 | 3 | 2024-07-18 01:20:33 | 2024-07-18 02:27:47 | 江苏东方九天新能源材料有限公司 |  | 5657 |  | 1 | 0.15 | 4770 | 710 | 1 | JG12240701521 |  | 1 | 色差 | 1
铬钝化 | 09001 | JG12240700684 | JG1224070068 | DG1 | 东方铬钝化750 | 合格 | 合格品 | 乙 | 李澍 | 1782 | 1782 | 1 | 2440 | 0.15 | 610 | 镀铬80-100 |  | 30210011 | 光亮卷 | 0.15-SPCC | 30110011 | 铬钝化卷 | 0.15-SPCC |  | 10 | MO001714 | MO001714-002-04 | GDH001 | 铬钝化模板 | 7116 | 2024-07-17 | 2024-07-17 | 3 | 2024-07-18 00:30:55 | 2024-07-18 02:26:41 | 江苏东方九天新能源材料有限公司 |  | 5656 |  | 1 | 0.15 | 2440 | 610 | 1 | JG12240700684 |  | 1 |  | 1
铬钝化 | 09001 | JG12240700683 | JG1224070068 | DG1 | 东方铬钝化750 | 待判定 |  | 乙 | 李澍 | 1770 | 1770 | 1 | 2400 | 0.15 | 610 | 镀铬80-100 | 尾部公差高0.162mm | 30210011 | 光亮卷 | 0.15-SPCC | 30110011 | 铬钝化卷 | 0.15-SPCC |  | 10 | MO001714 | MO001714-002-03 | GDH001 | 铬钝化模板 | 7116 | 2024-07-17 | 2024-07-17 | 3 | 2024-07-18 00:30:55 | 2024-07-18 02:26:41 | 江苏东方九天新能源材料有限公司 |  | 5656 |  | 1 | 0.15 | 2400 | 610 | 1 | JG12240700683 |  | 1
铬钝化 | 09001 | JG12240700682 | JG1224070068 | DG1 | 东方铬钝化750 | 合格 | 合格品 | 乙 | 李澍 | 1770 | 1770 | 1 | 2400 | 0.15 | 610 | 镀铬80-100 |  | 30210011 | 光亮卷 | 0.15-SPCC | 30110011 | 铬钝化卷 | 0.15-SPCC |  | 10 | MO001714 | MO001714-002-02 | GDH001 | 铬钝化模板 | 7116 | 2024-07-17 | 2024-07-17 | 3 | 2024-07-18 00:30:55 | 2024-07-18 02:26:41 | 江苏东方九天新能源材料有限公司 |  | 5656 |  | 1 | 0.15 | 2400 | 610 | 1 | JG12240700682 |  | 1 |  | 1
铬钝化 | 09001 | JG12240700681 | JG1224070068 | DG1 | 东方铬钝化750 | 合格 | 合格品 | 乙 | 李澍 | 1780 | 1780 | 1 | 2400 | 0.15 | 610 | 镀铬80-100 |  | 30210011 | 光亮卷 | 0.15-SPCC | 30110011 | 铬钝化卷 | 0.15-SPCC |  | 10 | MO001714 | MO001714-002-01 | GDH001 | 铬钝化模板 | 7116 | 2024-07-17 | 2024-07-17 | 3 | 2024-07-18 00:30:55 | 2024-07-18 02:26:41 | 江苏东方九天新能源材料有限公司 |  | 5656 |  | 1 | 0.15 | 2400 | 610 | 1 | JG12240700681 |  | 1 |  | 1
铬钝化 | 09001 | JG12240701562 | JG1224070156 | DG2 | 东方铬钝化950 | 合格 | 合格品 | 乙 | 李志祥 | 3975 | 3975 | 1 | 4700 | 0.15 | 710 | / |  | 30210011 | 光亮卷 | 0.15-SPCC | 30110011 | 铬钝化卷 | 0.15-SPCC |  | 10 | MO001697 | MO001697-002-02 | GDH001 | 铬钝化模板 | 7968 | 2024-07-17 | 2024-07-17 | 3 | 2024-07-18 00:21:45 | 2024-07-18 01:20:17 | 江苏东方九天新能源材料有限公司 |  | 5657 |  | 1 | 0.15 | 4700 | 710 | 1 | JG12240701562 |  | 1 |  | 1
铬钝化 | 09001 | JG12240701561 | JG1224070156 | DG2 | 东方铬钝化950 | 合格 | 让步接收 | 乙 | 李志祥 | 3975 | 3975 | 1 | 4700 | 0.15 | 710 | / | 97米操13mm孔洞0.27平方毫米 | 30210011 | 光亮卷 | 0.15-SPCC | 30110011 | 铬钝化卷 | 0.15-SPCC |  | 10 | MO001697 | MO001697-002-01 | GDH001 | 铬钝化模板 | 7968 | 2024-07-17 | 2024-07-17 | 3 | 2024-07-18 00:21:45 | 2024-07-18 01:20:17 | 江苏东方九天新能源材料有限公司 |  | 5657 |  | 1 | 0.15 | 4700 | 710 | 1 | JG12240701561 |  | 1 | 97米孔洞大小0.27操13 | 1
铬钝化 | 09001 | JG12240702084 | JG1224070208 | DG1 | 东方铬钝化750 | 合格 | 合格品 | 乙 | 李澍 | 1706 | 1706 | 1 | 2340 | 0.15 | 610 | 镀铬80-100 |  | 30210011 | 光亮卷 | 0.15-SPCC | 30110011 | 铬钝化卷 | 0.15-SPCC |  | 10 | MO001714 | MO001714-001-04 | GDH001 | 铬钝化模板 | 6972 | 2024-07-17 | 2024-07-17 | 3 | 2024-07-18 00:29:11 | 2024-07-18 00:30:39 | 江苏东方九天新能源材料有限公司 |  | 5656 |  | 1 | 0.15 | 2340 | 610 | 1 | JG12240702084 |  | 1 |  | 1
铬钝化 | 09001 | JG12240702083 | JG1224070208 | DG1 | 东方铬钝化750 | 合格 | 合格品 | 乙 | 李澍 | 1746 | 1746 | 1 | 2390 | 0.15 | 610 | 镀铬80-100 |  | 30210011 | 光亮卷 | 0.15-SPCC | 30110011 | 铬钝化卷 | 0.15-SPCC |  | 10 | MO001714 | MO001714-001-03 | GDH001 | 铬钝化模板 | 6972 | 2024-07-17 | 2024-07-17 | 3 | 2024-07-18 00:29:11 | 2024-07-18 00:30:39 | 江苏东方九天新能源材料有限公司 |  | 5656 |  | 1 | 0.15 | 2390 | 610 | 1 | JG12240702083 |  | 1 |  | 1
铬钝化 | 09001 | JG12240702082 | JG1224070208 | DG1 | 东方铬钝化750 | 合格 | 合格品 | 乙 | 李澍 | 1746 | 1746 | 1 | 2390 | 0.15 | 610 | 镀铬80-100 |  | 30210011 | 光亮卷 | 0.15-SPCC | 30110011 | 铬钝化卷 | 0.15-SPCC |  | 10 | MO001714 | MO001714-001-02 | GDH001 | 铬钝化模板 | 6972 | 2024-07-17 | 2024-07-17 | 3 | 2024-07-18 00:29:11 | 2024-07-18 00:30:39 | 江苏东方九天新能源材料有限公司 |  | 5656 |  | 1 | 0.15 | 2390 | 610 | 1 | JG12240702082 |  | 1 |  | 1
铬钝化 | 09001 | JG12240702081 | JG1224070208 | DG1 | 东方铬钝化750 | 待判定 |  | 乙 | 李澍 | 1754 | 1754 | 1 | 2390 | 0.15 | 610 | 镀铬80-100 | 尾部公差高0.162mm | 30210011 | 光亮卷 | 0.15-SPCC | 30110011 | 铬钝化卷 | 0.15-SPCC |  | 10 | MO001714 | MO001714-001-01 | GDH001 | 铬钝化模板 | 6972 | 2024-07-17 | 2024-07-17 | 3 | 2024-07-18 00:29:11 | 2024-07-18 00:30:39 | 江苏东方九天新能源材料有限公司 |  | 5656 |  | 1 | 0.15 | 2390 | 610 | 1 | JG12240702081 |  | 1
铬钝化 | 09001 | JG12240603092 | JG1224060309 | DG1 | 东方铬钝化750 | 合格 | 合格品 | 乙 | 李澍 | 2149 | 2149 | 1 | 2900 | 0.15 | 610 | 镀铬80-100 |  | 30210011 | 光亮卷 | 0.15-SPCC | 30110011 | 铬钝化卷 | 0.15-SPCC |  | 10 | MO001714 | MO001714-005-02 | GDH001 | 铬钝化模板 | 5300 | 2024-07-17 | 2024-07-17 | 3 | 2024-07-17 22:34:34 | 2024-07-18 00:28:53 | 江苏东方九天新能源材料有限公司 |  | 5656 |  | 1 | 0.15 | 2900 | 610 | 1 | JG12240603092 |  | 1 |  | 1
铬钝化 | 09001 | JG12240603091 | JG1224060309 | DG1 | 东方铬钝化750 | 合格 | 合格品 | 乙 | 李澍 | 3125 | 3125 | 1 | 4230 | 0.15 | 610 | 镀铬80-100 |  | 30210011 | 光亮卷 | 0.15-SPCC | 30110011 | 铬钝化卷 | 0.15-SPCC |  | 10 | MO001714 | MO001714-005-01 | GDH001 | 铬钝化模板 | 5300 | 2024-07-17 | 2024-07-17 | 3 | 2024-07-17 22:34:34 | 2024-07-18 00:28:53 | 江苏东方九天新能源材料有限公司 |  | 5656 |  | 1 | 0.15 | 4230 | 610 | 1 | JG12240603091 |  | 1 |  | 1
铬钝化 | 09001 | JG12240701232 | JG1224070123 | DG2 | 东方铬钝化950 | 合格 | 合格品 | 乙 | 李志祥 | 4013 | 4013 | 1 | 4770 | 0.15 | 710 | / |  | 30210011 | 光亮卷 | 0.15-SPCC | 30110011 | 铬钝化卷 | 0.15-SPCC |  | 10 | MO001697 | MO001697-001-02 | GDH001 | 铬钝化模板 | 8042 | 2024-07-17 | 2024-07-17 | 3 | 2024-07-17 23:45:02 | 2024-07-18 00:20:15 | 江苏东方九天新能源材料有限公司 |  | 5657 |  | 1 | 0.15 | 4770 | 710 | 1 | JG12240701232 |  | 1 | 色差 | 1
铬钝化 | 09001 | JG12240701231 | JG1224070123 | DG2 | 东方铬钝化950 | 合格 | 合格品 | 乙 | 李志祥 | 4041 | 4041 | 1 | 4780 | 0.15 | 710 | / |  | 30210011 | 光亮卷 | 0.15-SPCC | 30110011 | 铬钝化卷 | 0.15-SPCC |  | 10 | MO001697 | MO001697-001-01 | GDH001 | 铬钝化模板 | 8042 | 2024-07-17 | 2024-07-17 | 3 | 2024-07-17 23:45:02 | 2024-07-18 00:20:15 | 江苏东方九天新能源材料有限公司 |  | 5657 |  | 1 | 0.15 | 4780 | 710 | 1 | JG12240701231 |  | 1 | 色差 | 1
铬钝化 | 09001 | JG12240701482 | JG1224070148 | DG2 | 东方铬钝化950 | 合格 | 合格品 | 乙 | 李志祥 | 4025 | 4025 | 1 | 4750 | 0.15 | 710 | / |  | 30210011 | 光亮卷 | 0.15-SPCC | 30110011 | 铬钝化卷 | 0.15-SPCC |  | 10 | MO001697 | MO001697-004-02 | GDH001 | 铬钝化模板 | 8074 | 2024-07-17 | 2024-07-17 | 3 | 2024-07-17 22:21:55 | 2024-07-17 23:37:33 | 江苏东方九天新能源材料有限公司 |  | 5657 |  | 1 | 0.15 | 4750 | 710 | 1 | JG12240701482 |  | 1 | 色差 条印 | 1
铬钝化 | 09001 | JG12240701481 | JG1224070148 | DG2 | 东方铬钝化950 | 合格 | 合格品 | 乙 | 李志祥 | 4029 | 4029 | 1 | 4750 | 0.15 | 710 | / |  | 30210011 | 光亮卷 | 0.15-SPCC | 30110011 | 铬钝化卷 | 0.15-SPCC |  | 10 | MO001697 | MO001697-004-01 | GDH001 | 铬钝化模板 | 8074 | 2024-07-17 | 2024-07-17 | 3 | 2024-07-17 22:21:55 | 2024-07-17 23:37:33 | 江苏东方九天新能源材料有限公司 |  | 5657 |  | 1 | 0.15 | 4750 | 710 | 1 | JG12240701481 |  | 1 | 色差 条印 | 1
铬钝化 | 09001 | JG12240700973 | JG1224070097 | DG1 | 东方铬钝化750 | 合格 | 合格品 | 乙 | 李澍 | 1772 | 1772 | 1 | 2400 | 0.15 | 610 | 镀铬量80-100 |  | 30210011 | 光亮卷 | 0.15-SPCC | 30110011 | 铬钝化卷 | 0.15-SPCC |  | 10 | MO001694 | MO001694-002-03 | GDH001 | 铬钝化模板 | 5310 | 2024-07-17 | 2024-07-17 | 3 | 2024-07-17 21:47:00 | 2024-07-17 22:34:14 | 江苏东方九天新能源材料有限公司 |  | 5656 |  | 1 | 0.15 | 2400 | 610 | 1 | JG12240700973 |  | 1 |  | 1
铬钝化 | 09001 | JG12240700972 | JG1224070097 | DG1 | 东方铬钝化750 | 合格 | 合格品 | 乙 | 李澍 | 1762 | 1762 | 1 | 2400 | 0.15 | 610 | 镀铬量80-100 |  | 30210011 | 光亮卷 | 0.15-SPCC | 30110011 | 铬钝化卷 | 0.15-SPCC |  | 10 | MO001694 | MO001694-002-02 | GDH001 | 铬钝化模板 | 5310 | 2024-07-17 | 2024-07-17 | 3 | 2024-07-17 21:47:00 | 2024-07-17 22:34:14 | 江苏东方九天新能源材料有限公司 |  | 5656 |  | 1 | 0.15 | 2400 | 610 | 1 | JG12240700972 |  | 1 |  | 1
铬钝化 | 09001 | JG12240700971 | JG1224070097 | DG1 | 东方铬钝化750 | 合格 | 合格品 | 乙 | 李澍 | 1764 | 1764 | 1 | 2400 | 0.15 | 610 | 镀铬量80-100 |  | 30210011 | 光亮卷 | 0.15-SPCC | 30110011 | 铬钝化卷 | 0.15-SPCC |  | 10 | MO001694 | MO001694-002-01 | GDH001 | 铬钝化模板 | 5310 | 2024-07-17 | 2024-07-17 | 3 | 2024-07-17 21:47:00 | 2024-07-17 22:34:14 | 江苏东方九天新能源材料有限公司 |  | 5656 |  | 1 | 0.15 | 2400 | 610 | 1 | JG12240700971 |  | 1 |  | 1
铬钝化 | 09001 | JG12240701122 | JG1224070112 | DG2 | 东方铬钝化950 | 合格 | 让步接收 | 乙 | 李志祥 | 4001 | 4001 | 1 | 4730 | 0.15 | 710 | / | 锈斑 | 30210011 | 光亮卷 | 0.15-SPCC | 30110011 | 铬钝化卷 | 0.15-SPCC |  | 10 | MO001685 | MO001685-002-02 | GDH001 | 铬钝化模板 | 8080 | 2024-07-16 | 2024-07-16 | 3 | 2024-07-17 21:26:18 | 2024-07-17 22:21:42 | 江苏东方九天新能源材料有限公司 |  | 5657 |  | 1 | 0.15 | 4730 | 710 | 1 | JG12240701122 |  | 1 | 锈斑 | 1
铬钝化 | 09001 | JG12240701121 | JG1224070112 | DG2 | 东方铬钝化950 | 合格 | 让步接收 | 乙 | 李志祥 | 4040 | 4040 | 1 | 4770 | 0.15 | 710 | / | 锈斑 | 30210011 | 光亮卷 | 0.15-SPCC | 30110011 | 铬钝化卷 | 0.15-SPCC |  | 10 | MO001685 | MO001685-002-01 | GDH001 | 铬钝化模板 | 8080 | 2024-07-16 | 2024-07-16 | 3 | 2024-07-17 21:26:18 | 2024-07-17 22:21:42 | 江苏东方九天新能源材料有限公司 |  | 5657 |  | 1 | 0.15 | 4770 | 710 | 1 | JG12240701121 |  | 1 | 锈斑 | 1
铬钝化 | 09001 | JG1224060334 | JG1224060334 | DG1 | 东方铬钝化750 | 合格 | 合格品 | 甲 | 孙锋 | 6190 | 6173 | 0.9972537 | 13400 | 0.1 | 610 | / |  | 30210015 | 光亮卷 | 0.1-SPCC | 30110014 | 铬钝化卷 | 0.1-SPCC |  | 10 | MO001696 | MO001696-001 | GDH001 | 铬钝化模板 | 6190 | 2024-07-17 | 2024-07-17 | 3 | 2024-07-17 20:11:48 | 2024-07-17 21:46:16 | 江苏东方九天新能源材料有限公司 | 245531 | 5658 |  |  | 0.1 | 0 | 610 | 1 | JG1224060334 |  | 1 |  | 1
铬钝化 | 09001 | JG12240701512 | JG1224070151 | DG2 | 东方铬钝化950 | 合格 | 合格品 | 甲 | 韩康 | 4021 | 4021 | 1 | 4760 | 0.15 | 710 | / |  | 30210011 | 光亮卷 | 0.15-SPCC | 30110011 | 铬钝化卷 | 0.15-SPCC |  | 10 | MO001685 | MO001685-001-02 | GDH001 | 铬钝化模板 | 8046 | 2024-07-16 | 2024-07-16 | 3 | 2024-07-17 20:12:46 | 2024-07-17 21:23:54 | 江苏东方九天新能源材料有限公司 |  | 5660 |  | 1 | 0.15 | 4760 | 710 | 1 | JG12240701512 |  | 1 |  | 1
铬钝化 | 09001 | JG12240701511 | JG1224070151 | DG2 | 东方铬钝化950 | 合格 | 合格品 | 甲 | 韩康 | 4017 | 4017 | 1 | 4750 | 0.15 | 710 | / |  | 30210011 | 光亮卷 | 0.15-SPCC | 30110011 | 铬钝化卷 | 0.15-SPCC |  | 10 | MO001685 | MO001685-001-01 | GDH001 | 铬钝化模板 | 8046 | 2024-07-16 | 2024-07-16 | 3 | 2024-07-17 20:12:46 | 2024-07-17 21:23:54 | 江苏东方九天新能源材料有限公司 |  | 5660 |  | 1 | 0.15 | 4750 | 710 | 1 | JG12240701511 |  | 1 |  | 1
铬钝化 | 09001 | JG12240701282 | JG1224070128 | DG2 | 东方铬钝化950 | 合格 | 合格品 | 甲 | 韩康 | 4001 | 4001 | 1 | 4750 | 0.15 | 710 | / |  | 30210011 | 光亮卷 | 0.15-SPCC | 30110011 | 铬钝化卷 | 0.15-SPCC |  | 10 | MO001685 | MO001685-004-02 | GDH001 | 铬钝化模板 | 8040 | 2024-07-16 | 2024-07-16 | 3 | 2024-07-17 20:00:52 | 2024-07-17 20:12:24 | 江苏东方九天新能源材料有限公司 |  | 5660 |  | 1 | 0.15 | 4750 | 710 | 1 | JG12240701282 |  | 1 |  | 1
铬钝化 | 09001 | JG12240701281 | JG1224070128 | DG2 | 东方铬钝化950 | 合格 | 合格品 | 甲 | 韩康 | 4025 | 4025 | 1 | 4780 | 0.15 | 710 | / |  | 30210011 | 光亮卷 | 0.15-SPCC | 30110011 | 铬钝化卷 | 0.15-SPCC |  | 10 | MO001685 | MO001685-004-01 | GDH001 | 铬钝化模板 | 8040 | 2024-07-16 | 2024-07-16 | 3 | 2024-07-17 20:00:52 | 2024-07-17 20:12:24 | 江苏东方九天新能源材料有限公司 |  | 5660 |  | 1 | 0.15 | 4780 | 710 | 1 | JG12240701281 |  | 1 |  | 1
铬钝化 | 09001 | JG1224060305 | JG1224060305 | DG1 | 东方铬钝化750 | 合格 | 让步接收 | 甲 | 周建锋 | 5298 | 5291 | 0.9986787 | 7230 | 0.15 | 610 | / | 尾部公差高0.162 | 30210011 | 光亮卷 | 0.15-SPCC | 30110011 | 铬钝化卷 | 0.15-SPCC |  | 10 | MO001576 | MO001576-004 | GDH001 | 铬钝化模板 | 5298 | 2024-07-14 | 2024-07-14 | 3 | 2024-07-17 19:23:03 | 2024-07-17 20:11:29 | 江苏东方九天新能源材料有限公司 | 241434 | 5658 |  |  | 0.15 | 7210 | 610 | 1 | JG1224060305 |  | 1 | 色差，亮斑，白斑，白条印 | 1
铬钝化 | 09001 | JG12240700644 | JG1224070064 | DG1 | 东方铬钝化750 | 合格 | 合格品 | 甲 | 孙锋 | 1767 | 1767 | 1 | 2400 | 0.15 | 610 | 镀铬量80-100 |  | 30210011 | 光亮卷 | 0.15-SPCC | 30110011 | 铬钝化卷 | 0.15-SPCC |  | 10 | MO001694 | MO001694-008-04 | GDH001 | 铬钝化模板 | 7046 | 2024-07-17 | 2024-07-17 | 3 | 2024-07-17 18:17:18 | 2024-07-17 19:22:43 | 江苏东方九天新能源材料有限公司 |  | 5658 |  | 1 | 0.15 | 2400 | 610 | 1 | JG12240700644 |  | 1 |  | 1
铬钝化 | 09001 | JG12240700643 | JG1224070064 | DG1 | 东方铬钝化750 | 合格 | 合格品 | 甲 | 孙锋 | 1765 | 1765 | 1 | 2400 | 0.15 | 610 | 镀铬量80-100 |  | 30210011 | 光亮卷 | 0.15-SPCC | 30110011 | 铬钝化卷 | 0.15-SPCC |  | 10 | MO001694 | MO001694-008-03 | GDH001 | 铬钝化模板 | 7046 | 2024-07-17 | 2024-07-17 | 3 | 2024-07-17 18:17:18 | 2024-07-17 19:22:43 | 江苏东方九天新能源材料有限公司 |  | 5658 |  | 1 | 0.15 | 2400 | 610 | 1 | JG12240700643 |  | 1 |  | 1
铬钝化 | 09001 | JG12240700642 | JG1224070064 | DG1 | 东方铬钝化750 | 合格 | 合格品 | 甲 | 孙锋 | 1763 | 1763 | 1 | 2400 | 0.15 | 610 | 镀铬量80-100 |  | 30210011 | 光亮卷 | 0.15-SPCC | 30110011 | 铬钝化卷 | 0.15-SPCC |  | 10 | MO001694 | MO001694-008-02 | GDH001 | 铬钝化模板 | 7046 | 2024-07-17 | 2024-07-17 | 3 | 2024-07-17 18:17:18 | 2024-07-17 19:22:43 | 江苏东方九天新能源材料有限公司 |  | 5658 |  | 1 | 0.15 | 2400 | 610 | 1 | JG12240700642 |  | 1 |  | 1
铬钝化 | 09001 | JG12240700641 | JG1224070064 | DG1 | 东方铬钝化750 | 合格 | 让步接收 | 甲 | 孙锋 | 1761 | 1761 | 1 | 2400 | 0.15 | 610 | 镀铬量80-100 | 90米横向584mm孔洞0.17平方毫米 | 30210011 | 光亮卷 | 0.15-SPCC | 30110011 | 铬钝化卷 | 0.15-SPCC |  | 10 | MO001694 | MO001694-008-01 | GDH001 | 铬钝化模板 | 7046 | 2024-07-17 | 2024-07-17 | 3 | 2024-07-17 18:17:18 | 2024-07-17 19:22:43 | 江苏东方九天新能源材料有限公司 |  | 5658 |  | 1 | 0.15 | 2400 | 610 | 1 | JG12240700641 |  | 1 | K孔洞(90米横向584，大小0.17) | 1
铬钝化 | 09001 | JG12240701392 | JG1224070139 | DG2 | 东方铬钝化950 | 合格 | 让步接收 | 甲 | 韩康 | 4015 | 4015 | 1 | 4740 | 0.15 | 710 | / | 尾边部撞伤、顶伤印 | 30210011 | 光亮卷 | 0.15-SPCC | 30110011 | 铬钝化卷 | 0.15-SPCC |  | 10 | MO001685 | MO001685-003-02 | GDH001 | 铬钝化模板 | 8070 | 2024-07-16 | 2024-07-16 | 3 | 2024-07-17 18:57:14 | 2024-07-17 18:59:40 | 江苏东方九天新能源材料有限公司 |  | 5660 |  | 1 | 0.15 | 4740 | 710 | 1 | JG12240701392 |  | 1 | S色差(尾边部撞伤 顶伤印) | 1
铬钝化 | 09001 | JG12240701391 | JG1224070139 | DG2 | 东方铬钝化950 | 合格 | 合格品 | 甲 | 韩康 | 4045 | 4045 | 1 | 4780 | 0.15 | 710 | / |  | 30210011 | 光亮卷 | 0.15-SPCC | 30110011 | 铬钝化卷 | 0.15-SPCC |  | 10 | MO001685 | MO001685-003-01 | GDH001 | 铬钝化模板 | 8070 | 2024-07-16 | 2024-07-16 | 3 | 2024-07-17 18:57:14 | 2024-07-17 18:59:40 | 江苏东方九天新能源材料有限公司 |  | 5660 |  | 1 | 0.15 | 4780 | 710 | 1 | JG12240701391 |  | 1 |  | 1
铬钝化 | 09001 | JG12240702044 | JG1224070204 | DG1 | 东方铬钝化750 | 合格 | 让步接收 | 甲 | 周建锋 | 1739 | 1739 | 1 | 2380 | 0.15 | 610 | 镀铬量80-100 | 2140/215米横向596/593mm各1个孔洞0.11/0.11)平方毫米 | 30210011 | 光亮卷 | 0.15-SPCC | 30110011 | 铬钝化卷 | 0.15-SPCC |  | 10 | MO001694 | MO001694-009-04 | GDH001 | 铬钝化模板 | 7050 | 2024-07-17 | 2024-07-17 | 3 | 2024-07-17 17:11:52 | 2024-07-17 18:16:56 | 江苏东方九天新能源材料有限公司 |  | 5658 |  | 1 | 0.15 | 2380 | 610 | 1 | JG12240702044 |  | 1 | K孔洞(2140/215米横向596/593，大小0.11/0.11) | 1
铬钝化 | 09001 | JG12240702043 | JG1224070204 | DG1 | 东方铬钝化750 | 合格 | 合格品 | 甲 | 周建锋 | 1773 | 1773 | 1 | 2410 | 0.15 | 610 | 镀铬量80-100 |  | 30210011 | 光亮卷 | 0.15-SPCC | 30110011 | 铬钝化卷 | 0.15-SPCC |  | 10 | MO001694 | MO001694-009-03 | GDH001 | 铬钝化模板 | 7050 | 2024-07-17 | 2024-07-17 | 3 | 2024-07-17 17:11:52 | 2024-07-17 18:16:56 | 江苏东方九天新能源材料有限公司 |  | 5658 |  | 1 | 0.15 | 2410 | 610 | 1 | JG12240702043 |  | 1 |  | 1
铬钝化 | 09001 | JG12240702042 | JG1224070204 | DG1 | 东方铬钝化750 | 合格 | 合格品 | 甲 | 周建锋 | 1773 | 1773 | 1 | 2410 | 0.15 | 610 | 镀铬量80-100 |  | 30210011 | 光亮卷 | 0.15-SPCC | 30110011 | 铬钝化卷 | 0.15-SPCC |  | 10 | MO001694 | MO001694-009-02 | GDH001 | 铬钝化模板 | 7050 | 2024-07-17 | 2024-07-17 | 3 | 2024-07-17 17:11:52 | 2024-07-17 18:16:56 | 江苏东方九天新能源材料有限公司 |  | 5658 |  | 1 | 0.15 | 2410 | 610 | 1 | JG12240702042 |  | 1 |  | 1
铬钝化 | 09001 | JG12240702041 | JG1224070204 | DG1 | 东方铬钝化750 | 合格 | 合格品 | 甲 | 周建锋 | 1779 | 1779 | 1 | 2410 | 0.15 | 610 | 镀铬量80-100 |  | 30210011 | 光亮卷 | 0.15-SPCC | 30110011 | 铬钝化卷 | 0.15-SPCC |  | 10 | MO001694 | MO001694-009-01 | GDH001 | 铬钝化模板 | 7050 | 2024-07-17 | 2024-07-17 | 3 | 2024-07-17 17:11:52 | 2024-07-17 18:16:56 | 江苏东方九天新能源材料有限公司 |  | 5658 |  | 1 | 0.15 | 2410 | 610 | 1 | JG12240702041 |  | 1 |  | 1
铬钝化 | 09001 | JG1224055011112 | JG122405501111 | DG2 | 东方铬钝化950 | 合格 | 合格品 | 甲 | 韩康 | 3845 | 3845 | 1 | 7210 | 0.1 | 710 | / |  | 30210015 | 光亮卷 | 0.1-SPCC | 30110014 | 铬钝化卷 | 0.1-SPCC |  | 10 | MO001367 | MO001367-001-02 | GDH001 | 铬钝化模板 | 6060 | 2024-07-08 | 2024-07-08 | 2 | 2024-07-17 17:17:59 | 2024-07-17 17:19:28 | 江苏东方九天新能源材料有限公司 |  | 5660 |  | 1 | 0.1 | 7210 | 710 | 1 | JG1224055011112 |  | 1 |  | 1
铬钝化 | 09001 | JG1224055011111 | JG122405501111 | DG2 | 东方铬钝化950 | 合格 | 合格品 | 甲 | 韩康 | 2191 | 2191 | 1 | 4100 | 0.1 | 710 | / |  | 30210015 | 光亮卷 | 0.1-SPCC | 30110014 | 铬钝化卷 | 0.1-SPCC |  | 10 | MO001367 | MO001367-001-01 | GDH001 | 铬钝化模板 | 6060 | 2024-07-08 | 2024-07-08 | 2 | 2024-07-17 17:17:59 | 2024-07-17 17:19:28 | 江苏东方九天新能源材料有限公司 |  | 5660 |  | 1 | 0.1 | 4100 | 710 | 1 | JG1224055011111 |  | 1 |  | 1
铬钝化 | 09001 | JG12240700413 | JG1224070041 | DG1 | 东方铬钝化750 | 合格 | 合格品 | 甲 | 孙锋 | 1785 | 1785 | 1 | 2450 | 0.15 | 610 | 镀铬量80-100 |  | 30210011 | 光亮卷 | 0.15-SPCC | 30110011 | 铬钝化卷 | 0.15-SPCC |  | 10 | MO001694 | MO001694-005-03 | GDH001 | 铬钝化模板 | 5316 | 2024-07-17 | 2024-07-17 | 3 | 2024-07-17 16:21:22 | 2024-07-17 17:11:34 | 江苏东方九天新能源材料有限公司 |  | 5658 |  | 1 | 0.15 | 2450 | 610 | 1 | JG12240700413 |  | 1
铬钝化 | 09001 | JG12240700412 | JG1224070041 | DG1 | 东方铬钝化750 | 合格 | 合格品 | 甲 | 孙锋 | 1769 | 1769 | 1 | 2410 | 0.15 | 610 | 镀铬量80-100 |  | 30210011 | 光亮卷 | 0.15-SPCC | 30110011 | 铬钝化卷 | 0.15-SPCC |  | 10 | MO001694 | MO001694-005-02 | GDH001 | 铬钝化模板 | 5316 | 2024-07-17 | 2024-07-17 | 3 | 2024-07-17 16:21:22 | 2024-07-17 17:11:34 | 江苏东方九天新能源材料有限公司 |  | 5658 |  | 1 | 0.15 | 2410 | 610 | 1 | JG12240700412 |  | 1
铬钝化 | 09001 | JG12240700411 | JG1224070041 | DG1 | 东方铬钝化750 | 合格 | 合格品 | 甲 | 孙锋 | 1769 | 1769 | 1 | 2410 | 0.15 | 610 | 镀铬量80-100 |  | 30210011 | 光亮卷 | 0.15-SPCC | 30110011 | 铬钝化卷 | 0.15-SPCC |  | 10 | MO001694 | MO001694-005-01 | GDH001 | 铬钝化模板 | 5316 | 2024-07-17 | 2024-07-17 | 3 | 2024-07-17 16:21:22 | 2024-07-17 17:11:34 | 江苏东方九天新能源材料有限公司 |  | 5658 |  | 1 | 0.15 | 2410 | 610 | 1 | JG12240700411 |  | 1
铬钝化 | 09001 | JG1224060306 | JG1224060306 | DG1 | 东方铬钝化750 | 合格 | 让步接收 | 甲 | 周建锋 | 5326 | 5323 | 0.9994367 | 7190 | 0.15 | 610 | / | 公差高（0.164mm） | 30210011 | 光亮卷 | 0.15-SPCC | 30110011 | 铬钝化卷 | 0.15-SPCC |  | 10 | MO001576 | MO001576-008 | GDH001 | 铬钝化模板 | 5326 | 2024-07-14 | 2024-07-14 | 3 | 2024-07-17 15:35:40 | 2024-07-17 16:20:53 | 江苏东方九天新能源材料有限公司 | 241438 | 5658 |  |  | 0.15 | 7170 | 610 | 1 | JG1224060306 |  | 1 | 色差，挫伤 | 1
铬钝化 | 09001 | JG1224060293 | JG1224060293 | DG1 | 东方铬钝化750 | 合格 | 让步接收 | 甲 | 周建锋 | 5326 | 5317 | 0.9983101 | 7240 | 0.15 | 610 | 镀铬80-100 | 公差高（0.163mm） | 30210011 | 光亮卷 | 0.15-SPCC | 30110011 | 铬钝化卷 | 0.15-SPCC |  | 10 | MO001682 | MO001682-016 | GDH001 | 铬钝化模板 | 5326 | 2024-07-16 | 2024-07-16 | 3 | 2024-07-17 15:49:55 | 2024-07-17 15:53:07 | 江苏东方九天新能源材料有限公司 | 244768 | 5658 |  |  | 0.15 | 0 | 610 | 1 | JG1224060293 |  | 1 | 色差，砂轮印，辊印，传动侧碎边，白斑 | 1
铬钝化 | 09001 | JG122406011711 | JG122406011711 | DG2 | 东方铬钝化950 | 合格 | 合格品 | 甲 | 夏亚军 | 4710 | 4687 | 0.9951168 | 8540 | 0.1 | 710 | / | S色差(色差 碱液斑 条印) | 30210015 | 光亮卷 | 0.1-SPCC | 30110014 | 铬钝化卷 | 0.1-SPCC |  | 10 | MO001642 | MO001642-001 | GDH001 | 铬钝化模板 | 4710 | 2024-07-15 | 2024-07-15 | 3 | 2024-07-17 15:45:33 | 2024-07-17 15:46:57 | 江苏东方九天新能源材料有限公司 | 243467 | 5660 |  |  | 0.1 | 0 | 710 | 1 | JG122406011711 |  | 1 | S色差(色差 碱液斑 条印) | 1
铬钝化 | 09001 | JG1224060317 | JG1224060317 | DG1 | 东方铬钝化750 | 合格 | 合格品 | 甲 | 周建锋 | 5262 | 5261 | 0.99981 | 7160 | 0.15 | 610 | 镀铬80-100 |  | 30210011 | 光亮卷 | 0.15-SPCC | 30110011 | 铬钝化卷 | 0.15-SPCC |  | 10 | MO001682 | MO001682-010 | GDH001 | 铬钝化模板 | 5262 | 2024-07-16 | 2024-07-16 | 3 | 2024-07-17 14:46:22 | 2024-07-17 15:35:14 | 江苏东方九天新能源材料有限公司 | 244761 | 5658 |  |  | 0.15 | 0 | 610 | 1 | JG1224060317 |  | 1 | 色差，辊印白斑，亮斑，亮点振纹 | 1
铬钝化 | 09001 | JG122406013111 | JG122406013111 | DG2 | 东方铬钝化950 | 合格 | 让步接收 | 乙 | 李志祥 | 6930 | 6925 | 0.9992785 | 12060 | 0.1 | 760 | / | 碱液斑重 黄斑 | 30210015 | 光亮卷 | 0.1-SPCC | 30110014 | 铬钝化卷 | 0.1-SPCC |  | 10 | MO001699 | MO001699-002 | GDH001 | 铬钝化模板 | 6930 | 2024-07-17 | 2024-07-17 | 3 | 2024-07-17 14:50:51 | 2024-07-17 14:52:35 | 江苏东方九天新能源材料有限公司 | 245614 | 5653 |  |  | 0.1 | 0 | 760 | 1 | JG122406013111 |  | 1 | S色差(色差 碱液斑重 黄斑) | 1
铬钝化 | 09001 | JG122406012711 | JG122406012711 | DG2 | 东方铬钝化950 | 合格 | 让步接收 | 甲 | 夏亚军 | 6900 | 6867 | 0.9952174 | 11970 | 0.1 | 760 | / | 撞伤两边锈斑 | 30210015 | 光亮卷 | 0.1-SPCC | 30110014 | 铬钝化卷 | 0.1-SPCC |  | 10 | MO001699 | MO001699-001 | GDH001 | 铬钝化模板 | 6900 | 2024-07-17 | 2024-07-17 | 3 | 2024-07-17 14:47:39 | 2024-07-17 14:48:53 | 江苏东方九天新能源材料有限公司 | 245571 | 5660 |  |  | 0.1 | 0 | 760 | 1 | JG122406012711 |  | 1 | S色差(色差 条印 碱液斑)撞伤两边锈斑 | 1
铬钝化 | 09001 | JG1224070034 | JG1224070034 | DG1 | 东方铬钝化750 | 合格 | 合格品 | 甲 | 孙锋 | 5266 | 5255 | 0.9979112 | 7170 | 0.15 | 610 | 镀铬80-100 |  | 30210011 | 光亮卷 | 0.15-SPCC | 30110011 | 铬钝化卷 | 0.15-SPCC |  | 10 | MO001639 | MO001639-005 | GDH001 | 铬钝化模板 | 5266 | 2024-07-15 | 2024-07-15 | 3 | 2024-07-17 13:58:28 | 2024-07-17 14:46:04 | 江苏东方九天新能源材料有限公司 | 243455 | 5658 |  |  | 0.15 | 0 | 610 | 1 | JG1224070034 |  | 1 | 色差，亮斑，白斑，白条印 | 1
铬钝化 | 09001 | JG12240602182 | JG12240602182 | DG2 | 东方铬钝化950 | 合格 | 让步接收 | 甲 | 夏亚军 | 3000 | 2991 | 0.997 | 5510 | 0.1 | 710 | 、 | 撞伤 | 30210015 | 光亮卷 | 0.1-SPCC | 30110014 | 铬钝化卷 | 0.1-SPCC |  | 10 | MO001333 | MO001333-001 | GDH001 | 铬钝化模板 | 3000 | 2024-07-07 | 2024-07-07 | 2 | 2024-07-17 14:07:22 | 2024-07-17 14:43:34 | 江苏东方九天新能源材料有限公司 | 226105 | 5660 |  |  | 0.1 | 0 | 710 | 1 | JG12240602182 |  | 1 | S色差(色差 条印 碱液斑)撞伤 | 1
铬钝化 | 09001 | JG12240700392 | JG1224070039 | DG1 | 东方铬钝化750 | 合格 | 让步接收 | 乙 | 李澍 | 5383 | 5383 | 1 | 11640 | 0.1 | 610 | / | 4060米横向321mm（大小0.11mm2），11200米横向12-13mm处3个孔洞（大小0.11-0.17mm2）,11370米横向11-73mm处5个孔洞（大小0.11-0.23mm2) | 30210015 | 光亮卷 | 0.1-SPCC | 30110014 | 铬钝化卷 | 0.1-SPCC |  | 10 | MO001645 | MO001645-003-02 | GDH001 | 铬钝化模板 | 6246 | 2024-07-16 | 2024-07-16 | 3 | 2024-07-17 14:11:32 | 2024-07-17 14:14:23 | 江苏东方九天新能源材料有限公司 |  | 5656 |  | 1 | 0.1 | 11640 | 610 | 1 | JG12240700392 |  | 1 | K孔洞(4060米横向321，大小0.11,11200米横向12-13mm处3个孔洞，大小0.11-0.17,11370米横向11-73mm处5个孔洞，大小0.11-0.23) | 1
铬钝化 | 09001 | JG12240700391 | JG1224070039 | DG1 | 东方铬钝化750 | 待判定 | 协议品 | 乙 | 李澍 | 837 | 837 | 1 | 1800 | 0.1 | 610 | / |  | 30210015 | 光亮卷 | 0.1-SPCC | 30110014 | 铬钝化卷 | 0.1-SPCC |  | 10 | MO001645 | MO001645-003-01 | GDH001 | 铬钝化模板 | 6246 | 2024-07-16 | 2024-07-16 | 3 | 2024-07-17 14:11:32 | 2024-07-17 14:14:23 | 江苏东方九天新能源材料有限公司 |  | 5656 |  | 1 | 0.1 | 1800 | 610 | 1 | JG12240700391 |  | 1 |  | 1
铬钝化 | 09001 | JG12240602302 | JG12240602302 | DG2 | 东方铬钝化950 | 合格 | 合格品 | 甲 | 夏亚军 | 3610 | 3601 | 0.9975069 | 6590 | 0.1 | 710 | / |  | 30210015 | 光亮卷 | 0.1-SPCC | 30110014 | 铬钝化卷 | 0.1-SPCC |  | 10 | MO001266 | MO001266-001 | GDH001 | 铬钝化模板 | 3610 | 2024-07-06 | 2024-07-06 | 2 | 2024-07-17 14:05:39 | 2024-07-17 14:06:07 | 江苏东方九天新能源材料有限公司 | 208702 | 5660 |  |  | 0.1 | 6620 | 710 | 1 | JG12240602302 |  | 1 |  | 1
铬钝化 | 09001 | JG1224070077 | JG1224070077 | DG1 | 东方铬钝化750 | 合格 | 合格品 | 甲 | 孙锋 | 5300 | 5293 | 0.9986792 | 7270 | 0.15 | 610 | 镀铬80-100 |  | 30210011 | 光亮卷 | 0.15-SPCC | 30110011 | 铬钝化卷 | 0.15-SPCC |  | 10 | MO001639 | MO001639-006 | GDH001 | 铬钝化模板 | 5300 | 2024-07-15 | 2024-07-15 | 3 | 2024-07-17 13:10:11 | 2024-07-17 13:58:12 | 江苏东方九天新能源材料有限公司 | 243456 | 5658 |  |  | 0.15 | 0 | 610 | 1 | JG1224070077 |  | 1 | 色差，亮斑，白斑，白条印 | 1
铬钝化 | 09001 | JG12240601842 | JG1224060184 | DG2 | 东方铬钝化950 | 合格 | 合格品 | 甲 | 夏亚军 | 4163 | 4163 | 1 | 7610 | 0.1 | 710 | 、 |  | 30210015 | 光亮卷 | 0.1-SPCC | 30110014 | 铬钝化卷 | 0.1-SPCC |  | 10 | MO001333 | MO001333-003-02 | GDH001 | 铬钝化模板 | 6634 | 2024-07-07 | 2024-07-07 | 2 | 2024-07-17 13:17:12 | 2024-07-17 13:18:34 | 江苏东方九天新能源材料有限公司 |  | 5660 |  | 1 | 0.1 | 7610 | 710 | 1 | JG12240601842 |  | 1 |  | 1
铬钝化 | 09001 | JG12240601841 | JG1224060184 | DG2 | 东方铬钝化950 | 合格 | 合格品 | 甲 | 夏亚军 | 2475 | 2475 | 1 | 4540 | 0.1 | 710 | 、 | S色差(色差 尾150米顶伤印 折印) | 30210015 | 光亮卷 | 0.1-SPCC | 30110014 | 铬钝化卷 | 0.1-SPCC |  | 10 | MO001333 | MO001333-003-01 | GDH001 | 铬钝化模板 | 6634 | 2024-07-07 | 2024-07-07 | 2 | 2024-07-17 13:17:12 | 2024-07-17 13:18:34 | 江苏东方九天新能源材料有限公司 |  | 5660 |  | 1 | 0.1 | 4540 | 710 | 1 | JG12240601841 |  | 1 |  | 1
铬钝化 | 09001 | JG12240603031 | JG12240603031 | DG1 | 东方铬钝化750 | 合格 | 让步接收 | 甲 | 周建锋 | 5090 | 5091 | 1.000196 | 7030 | 0.15 | 610 | 镀铬80-100 | 6680米横向588mm（大小0.11mm2 ）,6730米横向592、549mm（大小0.11、0.11mm2） | 30210011 | 光亮卷 | 0.15-SPCC | 30110011 | 铬钝化卷 | 0.15-SPCC |  | 10 | MO001682 | MO001682-017 | GDH001 | 铬钝化模板 | 5090 | 2024-07-16 | 2024-07-16 | 3 | 2024-07-17 12:25:19 | 2024-07-17 13:09:52 | 江苏东方九天新能源材料有限公司 | 244769 | 5658 |  |  | 0.15 | 0 | 610 | 1 | JG12240603031 |  | 1 | 色差，亮斑，白斑，白条印6680米横向588，大小0.11,6730米横向592/549，大小0.11/0.11 | 1
铬钝化 | 09001 | JG1224070029 | JG1224070029 | DG1 | 东方铬钝化750 | 合格 | 合格品 | 甲 | 孙锋 | 5290 | 5285 | 0.9990548 | 7200 | 0.15 | 610 | 镀铬80-100 |  | 30210011 | 光亮卷 | 0.15-SPCC | 30110011 | 铬钝化卷 | 0.15-SPCC |  | 10 | MO001682 | MO001682-004 | GDH001 | 铬钝化模板 | 5290 | 2024-07-16 | 2024-07-16 | 3 | 2024-07-17 11:30:34 | 2024-07-17 12:24:18 | 江苏东方九天新能源材料有限公司 | 244755 | 5658 |  |  | 0.15 | 7160 | 610 | 1 | JG1224070029 |  | 1 | 色差，辊印， | 1
铬钝化 | 09001 | JG12240602301 | JG12240602301 | DG2 | 东方铬钝化950 | 合格 | 让步接收 | 甲 | 夏亚军 | 1770 | 1759 | 0.9937853 | 3240 | 0.1 | 710 | / | 尾部150米顶伤印 折印 | 30210015 | 光亮卷 | 0.1-SPCC | 30110014 | 铬钝化卷 | 0.1-SPCC |  | 10 | MO001266 | MO001266-011 | GDH001 | 铬钝化模板 | 1770 | 2024-07-06 | 2024-07-06 | 2 | 2024-07-17 11:51:23 | 2024-07-17 11:53:01 | 江苏东方九天新能源材料有限公司 | 208736 | 5660 |  |  | 0.1 | 3260 | 710 | 1 | JG12240602301 |  | 1 | S色差(色差 尾150米顶伤印 折印) | 1
铬钝化 | 09001 | JG1224060357 | JG1224060357 | DG1 | 东方铬钝化750 | 合格 | 让步接收 | 甲 | 周建锋 | 5290 | 5285 | 0.9990548 | 7180 | 0.15 | 610 | 镀铬80-100 | 色差，辊印，亮斑，线辊印 | 30210011 | 光亮卷 | 0.15-SPCC | 30110011 | 铬钝化卷 | 0.15-SPCC |  | 10 | MO001682 | MO001682-018 | GDH001 | 铬钝化模板 | 5290 | 2024-07-16 | 2024-07-16 | 3 | 2024-07-17 10:52:08 | 2024-07-17 11:29:02 | 江苏东方九天新能源材料有限公司 | 244770 | 5658 |  |  | 0.15 | 0 | 610 | 1 | JG1224060357 |  | 1 | 色差，辊印，亮斑，线辊印 | 1
铬钝化 | 09001 | JG12240602222 | JG12240602222 | DG2 | 东方铬钝化950 | 合格 | 合格品 | 甲 | 夏亚军 | 2360 | 2357 | 0.9987288 | 4280 | 0.1 | 710 | / |  | 30210015 | 光亮卷 | 0.1-SPCC | 30110014 | 铬钝化卷 | 0.1-SPCC |  | 10 | MO001266 | MO001266-009 | GDH001 | 铬钝化模板 | 2360 | 2024-07-06 | 2024-07-06 | 2 | 2024-07-17 10:59:30 | 2024-07-17 11:19:42 | 江苏东方九天新能源材料有限公司 | 208734 | 5660 |  |  | 0.1 | 4290 | 710 | 1 | JG12240602222 |  | 1 |  | 1
铬钝化 | 09001 | JG122406023721 | JG122406023721 | DG2 | 东方铬钝化950 | 合格 | 让步接收 | 甲 | 韩康 | 2496 | 2467 | 0.9883814 | 4240 | 0.1 | 760 | / | 碱液斑 碎边 花辊印，4030-4060米14个孔洞 横向137-247.5mm（大小0.35-7.25mm2） | 30210015 | 光亮卷 | 0.1-SPCC | 30110014 | 铬钝化卷 | 0.1-SPCC |  | 10 | MO001641 | MO001641-001 | GDH001 | 铬钝化模板 | 2496 | 2024-07-15 | 2024-07-15 | 3 | 2024-07-17 10:53:34 | 2024-07-17 10:58:30 | 江苏东方九天新能源材料有限公司 | 243464 | 5660 |  |  | 0.1 | 0 | 760 | 1 | JG122406023721 |  | 1 | S色差(色差 碱液斑 碎边 花辊印 4030-4060米14个孔洞 横向247.5-1378 大小0.35-7.25) | 1
铬钝化 | 09001 | JG122406023922 | JG122406023922 | DG2 | 东方铬钝化950 | 合格 | 合格品 | 甲 | 韩康 | 2016 | 2005 | 0.9945437 | 3490 | 0.1 | 760 | / |  | 30210015 | 光亮卷 | 0.1-SPCC | 30110014 | 铬钝化卷 | 0.1-SPCC |  | 10 | MO001641 | MO001641-002 | GDH001 | 铬钝化模板 | 2016 | 2024-07-15 | 2024-07-15 | 3 | 2024-07-17 10:22:48 | 2024-07-17 10:23:43 | 江苏东方九天新能源材料有限公司 | 243466 | 5660 |  |  | 0.1 | 0 | 760 | 1 | JG122406023922 |  | 1 |  | 1
铬钝化 | 09001 | JG0024060002 | JG0024060002 | DG1 | 东方铬钝化750 | 合格 | 让步接收 | 甲 | 周建锋 | 5020 | 5007 | 0.9974104 | 7230 | 0.15 | 610 | 镀铬80-100 | 内245米来料操边撞伤重 | 30210011 | 光亮卷 | 0.15-SPCC | 30110011 | 铬钝化卷 | 0.15-SPCC |  | 10 | MO001682 | MO001682-009 | GDH001 | 铬钝化模板 | 5020 | 2024-07-16 | 2024-07-16 | 3 | 2024-07-17 09:13:38 | 2024-07-17 09:51:15 | 江苏东方九天新能源材料有限公司 | 244760 | 5658 |  |  | 0.15 | 0 | 610 | 1 | JG0024060002 |  | 1 | 白斑 辊印 条印 白条印，色差，振纹，内245米来料操边撞伤重 | 1
铬钝化 | 09001 | JG122406025922 | JG12240602592 | DG2 | 东方铬钝化950 | 合格 | 合格品 | 乙 | 李志祥 | 2765 | 2765 | 1 | 4900 | 0.1 | 760 | / |  | 30210015 | 光亮卷 | 0.1-SPCC | 30110014 | 铬钝化卷 | 0.1-SPCC |  | 10 | MO001684 | MO001684-005-02 | GDH001 | 铬钝化模板 | 5590 | 2024-07-16 | 2024-07-16 | 3 | 2024-07-17 08:15:34 | 2024-07-17 09:26:21 | 江苏东方九天新能源材料有限公司 |  | 5657 |  | 1 | 0.1 | 4900 | 760 | 1 | JG122406025922 |  | 1 | 乳化斑 色差 | 1
铬钝化 | 09001 | JG122406025921 | JG12240602592 | DG2 | 东方铬钝化950 | 合格 | 合格品 | 乙 | 李志祥 | 2801 | 2801 | 1 | 4950 | 0.1 | 760 | / |  | 30210015 | 光亮卷 | 0.1-SPCC | 30110014 | 铬钝化卷 | 0.1-SPCC |  | 10 | MO001684 | MO001684-005-01 | GDH001 | 铬钝化模板 | 5590 | 2024-07-16 | 2024-07-16 | 3 | 2024-07-17 08:15:34 | 2024-07-17 09:26:21 | 江苏东方九天新能源材料有限公司 |  | 5657 |  | 1 | 0.1 | 4950 | 760 | 1 | JG122406025921 |  | 1 | 乳化斑 色差 | 1
铬钝化 | 09001 | JG12240603542 | JG1224060354 | DG1 | 东方铬钝化750 | 合格 | 让步接收 | 甲 | 周建锋 | 2141 | 2141 | 1 | 2930 | 0.15 | 610 | / | 因S辊打滑，板面轻微折印 | 30210011 | 光亮卷 | 0.15-SPCC | 30110011 | 铬钝化卷 | 0.15-SPCC |  | 10 | MO001576 | MO001576-001-02 | GDH001 | 铬钝化模板 | 5280 | 2024-07-14 | 2024-07-14 | 3 | 2024-07-17 09:10:04 | 2024-07-17 09:12:28 | 江苏东方九天新能源材料有限公司 |  | 5658 |  | 1 | 0.15 | 2930 | 610 | 1 | JG12240603542 |  | 1 | Z折印(因S辊打滑，板面轻微折印) | 1
铬钝化 | 09001 | JG12240603541 | JG1224060354 | DG1 | 东方铬钝化750 | 合格 | 合格品 | 甲 | 周建锋 | 3093 | 3093 | 1 | 4290 | 0.15 | 610 | / |  | 30210011 | 光亮卷 | 0.15-SPCC | 30110011 | 铬钝化卷 | 0.15-SPCC |  | 10 | MO001576 | MO001576-001-01 | GDH001 | 铬钝化模板 | 5280 | 2024-07-14 | 2024-07-14 | 3 | 2024-07-17 09:10:04 | 2024-07-17 09:12:28 | 江苏东方九天新能源材料有限公司 |  | 5658 |  | 1 | 0.15 | 4290 | 610 | 1 | JG12240603541 |  | 1 |  | 1
铬钝化 | 09001 | JG1224070055 | JG1224070055 | DG1 | 东方铬钝化750 | 合格 | 合格品 | 甲 | 孙锋 | 7006 | 7003 | 0.9995718 | 9690 | 0.15 | 610 | 镀铬80-100 |  | 30210011 | 光亮卷 | 0.15-SPCC | 30110011 | 铬钝化卷 | 0.15-SPCC |  | 10 | MO001682 | MO001682-005 | GDH001 | 铬钝化模板 | 7006 | 2024-07-16 | 2024-07-16 | 3 | 2024-07-17 09:08:41 | 2024-07-17 09:09:18 | 江苏东方九天新能源材料有限公司 | 244756 | 5658 |  |  | 0.15 | 9620 | 610 | 1 | JG1224070055 |  | 1 | 白斑 辊印 条印 白条印，色差，振纹 | 1
铬钝化 | 09001 | JG1224070048 | JG1224070048 | DG1 | 东方铬钝化750 | 合格 | 合格品 | 甲 | 孙锋 | 7060 | 7059 | 0.9998584 | 9650 | 0.15 | 610 | 镀铬80-100 |  | 30210011 | 光亮卷 | 0.15-SPCC | 30110011 | 铬钝化卷 | 0.15-SPCC |  | 10 | MO001682 | MO001682-003 | GDH001 | 铬钝化模板 | 7060 | 2024-07-16 | 2024-07-16 | 3 | 2024-07-17 09:07:37 | 2024-07-17 09:08:16 | 江苏东方九天新能源材料有限公司 | 244754 | 5658 |  |  | 0.15 | 9590 | 610 | 1 | JG1224070048 |  | 1 | 白斑 辊印 条印 白条印，色差，振纹横辊印 | 1
铬钝化 | 09001 | JG1224070079 | JG1224070079 | DG1 | 东方铬钝化750 | 合格 | 合格品 | 甲 | 周建锋 | 7012 | 6997 | 0.9978608 | 9640 | 0.15 | 610 | 镀铬80-100 |  | 30210011 | 光亮卷 | 0.15-SPCC | 30110011 | 铬钝化卷 | 0.15-SPCC |  | 10 | MO001682 | MO001682-002 | GDH001 | 铬钝化模板 | 7012 | 2024-07-16 | 2024-07-16 | 3 | 2024-07-17 09:06:36 | 2024-07-17 09:07:07 | 江苏东方九天新能源材料有限公司 | 244744 | 5658 |  |  | 0.15 | 9590 | 610 | 1 | JG1224070079 |  | 1 | 白斑 辊印 条印 白条印，色差，振纹 | 1
铬钝化 | 09001 | JG1224070071 | JG1224070071 | DG1 | 东方铬钝化750 | 合格 | 合格品 | 甲 | 孙锋 | 7026 | 7021 | 0.9992884 | 9620 | 0.15 | 610 | 镀铬80-100 |  | 30210011 | 光亮卷 | 0.15-SPCC | 30110011 | 铬钝化卷 | 0.15-SPCC |  | 10 | MO001682 | MO001682-001 | GDH001 | 铬钝化模板 | 7026 | 2024-07-16 | 2024-07-16 | 3 | 2024-07-17 09:05:18 | 2024-07-17 09:06:13 | 江苏东方九天新能源材料有限公司 | 244743 | 5658 |  |  | 0.15 | 9580 | 610 | 1 | JG1224070071 |  | 1 | 白斑 辊印 条印 白条印，色差，振纹 | 1
铬钝化 | 09001 | JG1224060369 | JG1224060369 | DG1 | 东方铬钝化750 | 合格 | 让步接收 | 乙 | 李澍 | 5292 | 5287 | 0.9990552 | 7260 | 0.15 | 610 | / | 1100米横向480-491mm处5个孔洞 （大小0.28-4.74） | 30210011 | 光亮卷 | 0.15-SPCC | 30110011 | 铬钝化卷 | 0.15-SPCC |  | 10 | MO001576 | MO001576-006 | GDH001 | 铬钝化模板 | 5292 | 2024-07-14 | 2024-07-14 | 3 | 2024-07-17 08:07:24 | 2024-07-17 09:03:01 | 江苏东方九天新能源材料有限公司 | 241436 | 5656 |  |  | 0.15 | 7250 | 610 | 1 | JG1224060369 |  | 1 | 色差 白斑 辊印 条印 ，1100米横向480-491mm处5个孔洞，大小0.28-4.74 | 1