## sheet1
工序名称 | 工序编码 | 新卷号 | 批号 | 机组编码 | 机组名称 | 工序状态 | 检验结果 | 班组 | 参与人 | 来料重量 | 出料重量 | 成品率 | 出料长度 | 出料厚度 | 出料宽度 | 工序要求 | 备注 | 来料编码 | 来料名称 | 来料规格 | 产品编码 | 产品名称 | 产品规格 | 膜名称 | 排序 | 主计划号 | 子计划号 | 工序流程编码 | 工序流程名称 | 工单需求 | 计划开始时间 | 计划结束时间 | 工单状态 | 实际开始时间 | 实际结束时间 | 组织名称 | 卷号ID | 操作工人 | 报工人 | 检验 | 来料厚度 | 来料长度 | 来料宽度 | 是否分卷 | 原卷号 | 工单要求 | 是否成品 | 不良现象 | 入库审核
覆膜 | 07001 | JG12240603663 | JG1224060366 | JF4 | 九天覆膜-8 | 合格 | 合格品 | 甲 | 顾志明,徐刚,徐兴良 | 1667 | 1667 | 1 | 2140 | 0.25 | 610 | / |  | 30110011 | 铬钝化卷 | 0.15-SPCC | 30312017 | 双面钢塑复合卷 | 0.25-SPCC | 明绿改性膜-2 | 10 | MO001707 | MO001707-003-03 | FM001 | 覆膜模板 | 4967 | 2024-07-17 | 2024-07-17 | 3 | 2024-07-18 06:24:13 | 2024-07-18 08:02:57 | 江苏九天光电科技有限公司 | 0 | 5750 |  | 1 | 0.25 | 2140 | 610 | 1 | JG12240603663 |  | 1 |  | 1
覆膜 | 07001 | JG12240603662 | JG1224060366 | JF4 | 九天覆膜-8 | 合格 | 合格品 | 甲 | 顾志明,徐刚,徐兴良 | 1842 | 1842 | 1 | 2350 | 0.25 | 610 | / |  | 30110011 | 铬钝化卷 | 0.15-SPCC | 30312017 | 双面钢塑复合卷 | 0.25-SPCC | 明绿改性膜-2 | 10 | MO001707 | MO001707-003-02 | FM001 | 覆膜模板 | 4967 | 2024-07-17 | 2024-07-17 | 3 | 2024-07-18 06:24:13 | 2024-07-18 08:02:56 | 江苏九天光电科技有限公司 | 0 | 5750 |  | 1 | 0.25 | 2350 | 610 | 1 | JG12240603662 |  | 1 |  | 1
覆膜 | 07001 | JG12240603661 | JG1224060366 | JF4 | 九天覆膜-8 | 合格 | 合格品 | 甲 | 顾志明,徐刚,徐兴良 | 1846 | 1846 | 1 | 2350 | 0.25 | 610 | / |  | 30110011 | 铬钝化卷 | 0.15-SPCC | 30312017 | 双面钢塑复合卷 | 0.25-SPCC | 明绿改性膜-2 | 10 | MO001707 | MO001707-003-01 | FM001 | 覆膜模板 | 4967 | 2024-07-17 | 2024-07-17 | 3 | 2024-07-18 06:24:13 | 2024-07-18 08:02:56 | 江苏九天光电科技有限公司 | 0 | 5750 |  | 1 | 0.25 | 2350 | 610 | 1 | JG12240603661 |  | 1 |  | 1
覆膜 | 07001 | JG12240603653 | JG1224060365 | JF3 | 九天覆膜-5 | 合格 | 合格品 | 甲 | 成防萍,徐新圣 | 1842 | 1842 | 1 | 2380 | 0.25 | 610 | / |  | 30110011 | 铬钝化卷 | 0.15-SPCC | 30312017 | 双面钢塑复合卷 | 0.25-SPCC | 明绿改性膜-2 | 10 | MO001707 | MO001707-006-03 | FM001 | 覆膜模板 | 5129 | 2024-07-17 | 2024-07-17 | 3 | 2024-07-18 06:01:43 | 2024-07-18 07:28:36 | 江苏九天光电科技有限公司 | 0 | 5751 |  | 1 | 0.25 | 2380 | 610 | 1 | JG12240603653 |  | 1 |  | 1
覆膜 | 07001 | JG12240603652 | JG1224060365 | JF3 | 九天覆膜-5 | 合格 | 合格品 | 甲 | 成防萍,徐新圣 | 1838 | 1838 | 1 | 2380 | 0.25 | 610 | / |  | 30110011 | 铬钝化卷 | 0.15-SPCC | 30312017 | 双面钢塑复合卷 | 0.25-SPCC | 明绿改性膜-2 | 10 | MO001707 | MO001707-006-02 | FM001 | 覆膜模板 | 5129 | 2024-07-17 | 2024-07-17 | 3 | 2024-07-18 06:01:43 | 2024-07-18 07:28:36 | 江苏九天光电科技有限公司 | 0 | 5751 |  | 1 | 0.25 | 2380 | 610 | 1 | JG12240603652 |  | 1 |  | 1
覆膜 | 07001 | JG12240603651 | JG1224060365 | JF3 | 九天覆膜-5 | 合格 | 让步接收 | 甲 | 成防萍,徐新圣 | 1840 | 1840 | 1 | 2380 | 0.25 | 610 | / | 内100米传边部来料撞伤约6毫米左右右 | 30110011 | 铬钝化卷 | 0.15-SPCC | 30312017 | 双面钢塑复合卷 | 0.25-SPCC | 明绿改性膜-2 | 10 | MO001707 | MO001707-006-01 | FM001 | 覆膜模板 | 5129 | 2024-07-17 | 2024-07-17 | 3 | 2024-07-18 06:01:43 | 2024-07-18 07:28:36 | 江苏九天光电科技有限公司 | 0 | 5751 |  | 1 | 0.25 | 2380 | 610 | 1 | JG12240603651 |  | 1 | 内100米传边部来料撞伤约6毫米左右右 | 1
覆膜 | 07001 | JG1224050032-24 | JG1224050032-2 | JF5 | 九天覆膜-9 | 合格 | 让步接收 | 甲 | 倪志宏,张文兵 | 1876 | 1876 | 1 | 3130 | 0.19 | 710 | / | K孔洞(2140米传动侧24公分处1个 大小2.83平方毫米，2800米操作侧5公分处1个 大小0.8平方毫米),Z撞伤折印(尾部300米操作侧边部来料撞伤印 1公分宽) | 30110014 | 铬钝化卷 | 0.1-SPCC | 30312002 | 双面钢塑复合卷 | 0.19-SPCC | 明绿改性膜-1 | 10 | MO001256 | MO001256-025-04 | FM001 | 覆膜模板 | 6531 | 2024-07-05 | 2024-07-05 | 2 | 2024-07-18 06:36:56 | 2024-07-18 07:17:09 | 江苏九天光电科技有限公司 | 0 | 5742 |  | 1 | 0.19 | 3130 | 710 | 1 | JG1224050032-24 |  | 1 | K孔洞(2140米传动侧24公分处1个 大小2.83平方毫米，2800米操作侧5公分处1个 大小0.8平方毫米),Z撞伤折印(尾部300米操作侧边部来料撞伤印 1公分宽) | 1
覆膜 | 07001 | JG1224050032-23 | JG1224050032-2 | JF5 | 九天覆膜-9 | 合格 | 合格品 | 甲 | 倪志宏,张文兵 | 1804 | 1804 | 1 | 3000 | 0.19 | 710 | / |  | 30110014 | 铬钝化卷 | 0.1-SPCC | 30312002 | 双面钢塑复合卷 | 0.19-SPCC | 明绿改性膜-1 | 10 | MO001256 | MO001256-025-03 | FM001 | 覆膜模板 | 6531 | 2024-07-05 | 2024-07-05 | 2 | 2024-07-18 06:36:56 | 2024-07-18 07:17:09 | 江苏九天光电科技有限公司 | 0 | 5742 |  | 1 | 0.19 | 3000 | 710 | 1 | JG1224050032-23 |  | 1 |  | 1
覆膜 | 07001 | JG1224050032-22 | JG1224050032-2 | JF5 | 九天覆膜-9 | 合格 | 合格品 | 甲 | 倪志宏,张文兵 | 1824 | 1824 | 1 | 3050 | 0.19 | 710 | / |  | 30110014 | 铬钝化卷 | 0.1-SPCC | 30312002 | 双面钢塑复合卷 | 0.19-SPCC | 明绿改性膜-1 | 10 | MO001256 | MO001256-025-02 | FM001 | 覆膜模板 | 6531 | 2024-07-05 | 2024-07-05 | 2 | 2024-07-18 06:36:56 | 2024-07-18 07:17:09 | 江苏九天光电科技有限公司 | 0 | 5742 |  | 1 | 0.19 | 3050 | 710 | 1 | JG1224050032-22 |  | 1 |  | 1
覆膜 | 07001 | JG1224050032-21 | JG1224050032-2 | JF5 | 九天覆膜-9 | 合格 | 合格品 | 甲 | 倪志宏,张文兵 | 1792 | 1792 | 1 | 3000 | 0.19 | 710 | / |  | 30110014 | 铬钝化卷 | 0.1-SPCC | 30312002 | 双面钢塑复合卷 | 0.19-SPCC | 明绿改性膜-1 | 10 | MO001256 | MO001256-025-01 | FM001 | 覆膜模板 | 6531 | 2024-07-05 | 2024-07-05 | 2 | 2024-07-18 06:36:56 | 2024-07-18 07:17:09 | 江苏九天光电科技有限公司 | 0 | 5742 |  | 1 | 0.19 | 3000 | 710 | 1 | JG1224050032-21 |  | 1 |  | 1
覆膜 | 07001 | JG12240700444 | JG1224070044 | JF3 | 九天覆膜-5 | 合格 | 让步接收 | 甲 | 徐刚,徐新圣 | 1900 | 1900 | 1 | 2400 | 0.25 | 610 | / | 尾150米操约8公分处顶伤凹印约5毫米 | 30110011 | 铬钝化卷 | 0.15-SPCC | 30312017 | 双面钢塑复合卷 | 0.25-SPCC | 明绿CJB膜-1 | 10 | MO001676 | MO001676-004-04 | FM001 | 覆膜模板 | 7035 | 2024-07-16 | 2024-07-16 | 3 | 2024-07-18 06:35:51 | 2024-07-18 06:40:01 | 江苏九天光电科技有限公司 | 244742 | 5751 |  | 1 | 0.25 | 2400 | 610 | 1 | JG12240700444 |  | 1 | 尾150米操约8公分处顶伤凹印约5毫米 | 1
覆膜 | 07001 | JG12240700443 | JG1224070044 | JF3 | 九天覆膜-5 | 合格 | 合格品 | 甲 | 徐刚,徐新圣 | 1870 | 1870 | 1 | 2360 | 0.25 | 610 | / |  | 30110011 | 铬钝化卷 | 0.15-SPCC | 30312017 | 双面钢塑复合卷 | 0.25-SPCC | 明绿CJB膜-1 | 10 | MO001676 | MO001676-004-03 | FM001 | 覆膜模板 | 7035 | 2024-07-16 | 2024-07-16 | 3 | 2024-07-18 06:35:51 | 2024-07-18 06:40:01 | 江苏九天光电科技有限公司 | 244742 | 5751 |  | 1 | 0.25 | 2360 | 610 | 1 | JG12240700443 |  | 1 |  | 1
覆膜 | 07001 | JG12240700442 | JG1224070044 | JF3 | 九天覆膜-5 | 合格 | 合格品 | 甲 | 徐刚,徐新圣 | 1880 | 1880 | 1 | 2370 | 0.25 | 610 | / |  | 30110011 | 铬钝化卷 | 0.15-SPCC | 30312017 | 双面钢塑复合卷 | 0.25-SPCC | 明绿CJB膜-1 | 10 | MO001676 | MO001676-004-02 | FM001 | 覆膜模板 | 7035 | 2024-07-16 | 2024-07-16 | 3 | 2024-07-18 06:35:51 | 2024-07-18 06:40:01 | 江苏九天光电科技有限公司 | 244742 | 5751 |  | 1 | 0.25 | 2370 | 610 | 1 | JG12240700442 |  | 1 |  | 1
覆膜 | 07001 | JG12240700441 | JG1224070044 | JF3 | 九天覆膜-5 | 合格 | 让步接收 | 甲 | 徐刚,徐新圣 | 1888 | 1888 | 1 | 2380 | 0.25 | 610 | / | 1600米上膜中间多处膜起筋 | 30110011 | 铬钝化卷 | 0.15-SPCC | 30312017 | 双面钢塑复合卷 | 0.25-SPCC | 明绿CJB膜-1 | 10 | MO001676 | MO001676-004-01 | FM001 | 覆膜模板 | 7035 | 2024-07-16 | 2024-07-16 | 3 | 2024-07-18 06:35:51 | 2024-07-18 06:40:01 | 江苏九天光电科技有限公司 | 244742 | 5751 |  | 1 | 0.25 | 2380 | 610 | 1 | JG12240700441 |  | 1 | 1600米上膜中间多处膜起筋 | 1
覆膜 | 07001 | JG12240603533 | JG1224060353 | JF4 | 九天覆膜-8 | 合格 | 让步接收 | 甲 | 顾志明,徐刚,徐兴良 | 1886 | 1886 | 1 | 2390 | 0.25 | 610 | / | C虫斑(2180米下板面中间虫锈斑约6公分。) | 30110011 | 铬钝化卷 | 0.15-SPCC | 30312017 | 双面钢塑复合卷 | 0.25-SPCC | 明绿改性膜-2 | 10 | MO001707 | MO001707-005-03 | FM001 | 覆膜模板 | 5261 | 2024-07-17 | 2024-07-17 | 3 | 2024-07-18 04:40:39 | 2024-07-18 06:15:25 | 江苏九天光电科技有限公司 | 0 | 5750 |  | 1 | 0.25 | 2390 | 610 | 1 | JG12240603533 |  | 1 | C虫斑(2180米下板面中间虫锈斑约6公分。) | 1
覆膜 | 07001 | JG12240603532 | JG1224060353 | JF4 | 九天覆膜-8 | 合格 | 合格品 | 甲 | 顾志明,徐刚,徐兴良 | 1892 | 1892 | 1 | 2400 | 0.25 | 610 | / |  | 30110011 | 铬钝化卷 | 0.15-SPCC | 30312017 | 双面钢塑复合卷 | 0.25-SPCC | 明绿改性膜-2 | 10 | MO001707 | MO001707-005-02 | FM001 | 覆膜模板 | 5261 | 2024-07-17 | 2024-07-17 | 3 | 2024-07-18 04:40:39 | 2024-07-18 06:15:25 | 江苏九天光电科技有限公司 | 0 | 5750 |  | 1 | 0.25 | 2400 | 610 | 1 | JG12240603532 |  | 1 |  | 1
覆膜 | 07001 | JG12240603531 | JG1224060353 | JF4 | 九天覆膜-8 | 合格 | 合格品 | 甲 | 顾志明,徐刚,徐兴良 | 1892 | 1892 | 1 | 2400 | 0.25 | 610 | / |  | 30110011 | 铬钝化卷 | 0.15-SPCC | 30312017 | 双面钢塑复合卷 | 0.25-SPCC | 明绿改性膜-2 | 10 | MO001707 | MO001707-005-01 | FM001 | 覆膜模板 | 5261 | 2024-07-17 | 2024-07-17 | 3 | 2024-07-18 04:40:39 | 2024-07-18 06:15:25 | 江苏九天光电科技有限公司 | 0 | 5750 |  | 1 | 0.25 | 2400 | 610 | 1 | JG12240603531 |  | 1 |  | 1
覆膜 | 07001 | JG12240603183 | JG1224060318 | JF3 | 九天覆膜-5 | 合格 | 合格品 | 甲 | 徐新圣,成防萍 | 1898 | 1898 | 1 | 2380 | 0.25 | 610 | / |  | 30110011 | 铬钝化卷 | 0.15-SPCC | 30312017 | 双面钢塑复合卷 | 0.25-SPCC | 明绿改性膜-2 | 10 | MO001707 | MO001707-008-03 | FM001 | 覆膜模板 | 5295 | 2024-07-17 | 2024-07-17 | 3 | 2024-07-18 04:48:54 | 2024-07-18 05:54:51 | 江苏九天光电科技有限公司 | 0 | 5751 |  | 1 | 0.25 | 2380 | 610 | 1 | JG12240603183 |  | 1 |  | 1
覆膜 | 07001 | JG12240603182 | JG1224060318 | JF3 | 九天覆膜-5 | 合格 | 合格品 | 甲 | 徐新圣,成防萍 | 1894 | 1894 | 1 | 2380 | 0.25 | 610 | / |  | 30110011 | 铬钝化卷 | 0.15-SPCC | 30312017 | 双面钢塑复合卷 | 0.25-SPCC | 明绿改性膜-2 | 10 | MO001707 | MO001707-008-02 | FM001 | 覆膜模板 | 5295 | 2024-07-17 | 2024-07-17 | 3 | 2024-07-18 04:48:54 | 2024-07-18 05:54:51 | 江苏九天光电科技有限公司 | 0 | 5751 |  | 1 | 0.25 | 2380 | 610 | 1 | JG12240603182 |  | 1 |  | 1
覆膜 | 07001 | JG12240603181 | JG1224060318 | JF3 | 九天覆膜-5 | 合格 | 合格品 | 甲 | 徐新圣,成防萍 | 1888 | 1888 | 1 | 2380 | 0.25 | 610 | / |  | 30110011 | 铬钝化卷 | 0.15-SPCC | 30312017 | 双面钢塑复合卷 | 0.25-SPCC | 明绿改性膜-2 | 10 | MO001707 | MO001707-008-01 | FM001 | 覆膜模板 | 5295 | 2024-07-17 | 2024-07-17 | 3 | 2024-07-18 04:48:54 | 2024-07-18 05:54:51 | 江苏九天光电科技有限公司 | 0 | 5751 |  | 1 | 0.25 | 2380 | 610 | 1 | JG12240603181 |  | 1 |  | 1
覆膜 | 07001 | JG12240602943 | JG1224060294 | JF4 | 九天覆膜-8 | 合格 | 合格品 | 甲 | 徐新圣 | 1928 | 1928 | 1 | 2400 | 0.25 | 610 | / |  | 30110011 | 铬钝化卷 | 0.15-SPCC | 30312017 | 双面钢塑复合卷 | 0.25-SPCC | 明绿CJB膜-1 | 10 | MO001671 | MO001671-007-03 | FM001 | 覆膜模板 | 5337 | 2024-07-16 | 2024-07-16 | 3 | 2024-07-18 02:23:55 | 2024-07-18 04:47:33 | 江苏九天光电科技有限公司 | 244257 | 5751 |  | 1 | 0.25 | 2400 | 610 | 1 | JG12240602943 |  | 1 |  | 1
覆膜 | 07001 | JG12240602942 | JG1224060294 | JF4 | 九天覆膜-8 | 合格 | 合格品 | 甲 | 徐新圣 | 1896 | 1896 | 1 | 2400 | 0.25 | 610 | / | 一边分3层 | 30110011 | 铬钝化卷 | 0.15-SPCC | 30312017 | 双面钢塑复合卷 | 0.25-SPCC | 明绿CJB膜-1 | 10 | MO001671 | MO001671-007-02 | FM001 | 覆膜模板 | 5337 | 2024-07-16 | 2024-07-16 | 3 | 2024-07-18 02:23:55 | 2024-07-18 04:47:33 | 江苏九天光电科技有限公司 | 244257 | 5751 |  | 1 | 0.25 | 2400 | 610 | 1 | JG12240602942 |  | 1 |  | 1
覆膜 | 07001 | JG12240602941 | JG1224060294 | JF4 | 九天覆膜-8 | 合格 | 合格品 | 甲 | 徐新圣 | 1906 | 1906 | 1 | 2400 | 0.25 | 610 | / |  | 30110011 | 铬钝化卷 | 0.15-SPCC | 30312017 | 双面钢塑复合卷 | 0.25-SPCC | 明绿CJB膜-1 | 10 | MO001671 | MO001671-007-01 | FM001 | 覆膜模板 | 5337 | 2024-07-16 | 2024-07-16 | 3 | 2024-07-18 02:23:55 | 2024-07-18 04:47:33 | 江苏九天光电科技有限公司 | 244257 | 5751 |  | 1 | 0.25 | 2400 | 610 | 1 | JG12240602941 |  | 1 |  | 1
覆膜 | 07001 | JG12240701004 | JG1224070100 | JF4 | 九天覆膜-8 | 合格 | 合格品 | 甲 | 顾志明,徐刚,徐兴良 | 1824 | 1824 | 1 | 2330 | 0.25 | 610 | / |  | 30110011 | 铬钝化卷 | 0.15-SPCC | 30312017 | 双面钢塑复合卷 | 0.25-SPCC | 明绿改性膜-2 | 10 | MO001676 | MO001676-002-04 | FM001 | 覆膜模板 | 6923 | 2024-07-16 | 2024-07-16 | 3 | 2024-07-18 02:26:57 | 2024-07-18 04:37:43 | 江苏九天光电科技有限公司 | 244692 | 5750 |  | 1 | 0.25 | 2330 | 610 | 1 | JG12240701004 |  | 1 |  | 1
覆膜 | 07001 | JG12240701003 | JG1224070100 | JF4 | 九天覆膜-8 | 合格 | 合格品 | 甲 | 顾志明,徐刚,徐兴良 | 1858 | 1858 | 1 | 2370 | 0.25 | 610 | / |  | 30110011 | 铬钝化卷 | 0.15-SPCC | 30312017 | 双面钢塑复合卷 | 0.25-SPCC | 明绿改性膜-2 | 10 | MO001676 | MO001676-002-03 | FM001 | 覆膜模板 | 6923 | 2024-07-16 | 2024-07-16 | 3 | 2024-07-18 02:26:57 | 2024-07-18 04:37:43 | 江苏九天光电科技有限公司 | 244692 | 5750 |  | 1 | 0.25 | 2370 | 610 | 1 | JG12240701003 |  | 1 |  | 1
覆膜 | 07001 | JG12240701002 | JG1224070100 | JF4 | 九天覆膜-8 | 合格 | 让步接收 | 甲 | 顾志明,徐刚,徐兴良 | 1874 | 1874 | 1 | 2370 | 0.25 | 610 | / | N粘钢折印(整卷操边粘钢折印) | 30110011 | 铬钝化卷 | 0.15-SPCC | 30312017 | 双面钢塑复合卷 | 0.25-SPCC | 明绿改性膜-2 | 10 | MO001676 | MO001676-002-02 | FM001 | 覆膜模板 | 6923 | 2024-07-16 | 2024-07-16 | 3 | 2024-07-18 02:26:57 | 2024-07-18 04:37:43 | 江苏九天光电科技有限公司 | 244692 | 5750 |  | 1 | 0.25 | 2370 | 610 | 1 | JG12240701002 |  | 1 | N粘钢折印(整卷操边粘钢折印) | 1
覆膜 | 07001 | JG12240701001 | JG1224070100 | JF4 | 九天覆膜-8 | 合格 | 让步接收 | 甲 | 顾志明,徐刚,徐兴良 | 1862 | 1862 | 1 | 2370 | 0.25 | 610 | / | X细划伤(1150米传动侧约15公分处划伤印长约3米。) | 30110011 | 铬钝化卷 | 0.15-SPCC | 30312017 | 双面钢塑复合卷 | 0.25-SPCC | 明绿改性膜-2 | 10 | MO001676 | MO001676-002-01 | FM001 | 覆膜模板 | 6923 | 2024-07-16 | 2024-07-16 | 3 | 2024-07-18 02:26:57 | 2024-07-18 04:37:43 | 江苏九天光电科技有限公司 | 244692 | 5750 |  | 1 | 0.25 | 2370 | 610 | 1 | JG12240701001 |  | 1 | X细划伤(1150米下板面 传动侧约15公分处划伤印长约3米。) | 1
覆膜 | 07001 | JG122405516013 | JG12240551601 | JF5 | 九天覆膜-9 | 合格 | 让步接收 | 甲 | 倪志宏,张文兵 | 2670 | 2670 | 1 | 4320 | 0.165 | 760 | / | K孔洞(4190米传动侧32公分处1个 大小2.39平方毫米) | 30110014 | 铬钝化卷 | 0.1-SPCC | 30312001 | 双面钢塑复合卷 | 0.165-SPCC | 明绿改性膜-1 | 10 | MO001567 | MO001567-002-03 | FM001 | 覆膜模板 | 7251 | 2024-07-14 | 2024-07-14 | 3 | 2024-07-18 04:04:06 | 2024-07-18 04:05:58 | 江苏九天光电科技有限公司 | 0 | 5742 |  | 1 | 0.165 | 4320 | 760 | 1 | JG122405516013 |  | 1 | K孔洞(4190米传动侧32公分处1个 大小2.39平方毫米) | 1
覆膜 | 07001 | JG122405516012 | JG12240551601 | JF5 | 九天覆膜-9 | 合格 | 合格品 | 甲 | 倪志宏,张文兵 | 2592 | 2592 | 1 | 4200 | 0.165 | 760 | / |  | 30110014 | 铬钝化卷 | 0.1-SPCC | 30312001 | 双面钢塑复合卷 | 0.165-SPCC | 明绿改性膜-1 | 10 | MO001567 | MO001567-002-02 | FM001 | 覆膜模板 | 7251 | 2024-07-14 | 2024-07-14 | 3 | 2024-07-18 04:04:06 | 2024-07-18 04:05:58 | 江苏九天光电科技有限公司 | 0 | 5742 |  | 1 | 0.165 | 4200 | 760 | 1 | JG122405516012 |  | 1 |  | 1
覆膜 | 07001 | JG122405516011 | JG12240551601 | JF5 | 九天覆膜-9 | 合格 | 合格品 | 甲 | 倪志宏,张文兵 | 2582 | 2582 | 1 | 4200 | 0.165 | 760 | / |  | 30110014 | 铬钝化卷 | 0.1-SPCC | 30312001 | 双面钢塑复合卷 | 0.165-SPCC | 明绿改性膜-1 | 10 | MO001567 | MO001567-002-01 | FM001 | 覆膜模板 | 7251 | 2024-07-14 | 2024-07-14 | 3 | 2024-07-18 04:04:06 | 2024-07-18 04:05:58 | 江苏九天光电科技有限公司 | 0 | 5742 |  | 1 | 0.165 | 4200 | 760 | 1 | JG122405516011 |  | 1 |  | 1
覆膜 | 07001 | JG12240603423 | JG1224060342 | JF3 | 九天覆膜-5 | 合格 | 合格品 | 甲 | 徐新圣 | 1902 | 1902 | 1 | 2400 | 0.25 | 610 | / |  | 30110011 | 铬钝化卷 | 0.15-SPCC | 30312017 | 双面钢塑复合卷 | 0.25-SPCC | 明绿CJB膜-1 | 10 | MO001707 | MO001707-001-03 | FM001 | 覆膜模板 | 5309 | 2024-07-17 | 2024-07-17 | 3 | 2024-07-18 00:36:40 | 2024-07-18 02:22:08 | 江苏九天光电科技有限公司 | 0 | 5751 |  | 1 | 0.25 | 2400 | 610 | 1 | JG12240603423 |  | 1 |  | 1
覆膜 | 07001 | JG12240603422 | JG1224060342 | JF3 | 九天覆膜-5 | 合格 | 合格品 | 甲 | 徐新圣 | 1900 | 1900 | 1 | 2400 | 0.25 | 610 | / | 一边分3层 | 30110011 | 铬钝化卷 | 0.15-SPCC | 30312017 | 双面钢塑复合卷 | 0.25-SPCC | 明绿CJB膜-1 | 10 | MO001707 | MO001707-001-02 | FM001 | 覆膜模板 | 5309 | 2024-07-17 | 2024-07-17 | 3 | 2024-07-18 00:36:40 | 2024-07-18 02:22:08 | 江苏九天光电科技有限公司 | 0 | 5751 |  | 1 | 0.25 | 2400 | 610 | 1 | JG12240603422 |  | 1 |  | 1
覆膜 | 07001 | JG12240603421 | JG1224060342 | JF3 | 九天覆膜-5 | 合格 | 让步接收 | 甲 | 徐新圣 | 1898 | 1898 | 1 | 2400 | 0.25 | 610 | / | 内450米板面间断性大块水锈斑，振纹 | 30110011 | 铬钝化卷 | 0.15-SPCC | 30312017 | 双面钢塑复合卷 | 0.25-SPCC | 明绿CJB膜-1 | 10 | MO001707 | MO001707-001-01 | FM001 | 覆膜模板 | 5309 | 2024-07-17 | 2024-07-17 | 3 | 2024-07-18 00:36:40 | 2024-07-18 02:22:08 | 江苏九天光电科技有限公司 | 0 | 5751 |  | 1 | 0.25 | 2400 | 610 | 1 | JG12240603421 |  | 1 | 内450米板面间断性大块水锈斑，振纹 | 1
覆膜 | 07001 | JG12240700324 | JG1224070032 | JF4 | 九天覆膜-8 | 合格 | 让步接收 | 甲 | 顾志明,徐刚,徐兴良 | 1902 | 1902 | 1 | 2400 | 0.25 | 610 | / | N粘钢折印(尾200米传边粘钢折印。) | 30110011 | 铬钝化卷 | 0.15-SPCC | 30312017 | 双面钢塑复合卷 | 0.25-SPCC | 明绿改性膜-2 | 10 | MO001676 | MO001676-003-04 | FM001 | 覆膜模板 | 7097 | 2024-07-16 | 2024-07-16 | 3 | 2024-07-18 00:52:54 | 2024-07-18 02:21:35 | 江苏九天光电科技有限公司 | 244740 | 5750 |  | 1 | 0.25 | 2400 | 610 | 1 | JG12240700324 |  | 1 | N粘钢折印(尾200米传边粘钢折印。) | 1
覆膜 | 07001 | JG12240700323 | JG1224070032 | JF4 | 九天覆膜-8 | 合格 | 合格品 | 甲 | 顾志明,徐刚,徐兴良 | 1846 | 1846 | 1 | 2300 | 0.25 | 610 | / |  | 30110011 | 铬钝化卷 | 0.15-SPCC | 30312017 | 双面钢塑复合卷 | 0.25-SPCC | 明绿改性膜-2 | 10 | MO001676 | MO001676-003-03 | FM001 | 覆膜模板 | 7097 | 2024-07-16 | 2024-07-16 | 3 | 2024-07-18 00:52:54 | 2024-07-18 02:21:35 | 江苏九天光电科技有限公司 | 244740 | 5750 |  | 1 | 0.25 | 2300 | 610 | 1 | JG12240700323 |  | 1 |  | 1
覆膜 | 07001 | JG12240700322 | JG1224070032 | JF4 | 九天覆膜-8 | 合格 | 合格品 | 甲 | 顾志明,徐刚,徐兴良 | 1914 | 1914 | 1 | 2400 | 0.25 | 610 | / |  | 30110011 | 铬钝化卷 | 0.15-SPCC | 30312017 | 双面钢塑复合卷 | 0.25-SPCC | 明绿改性膜-2 | 10 | MO001676 | MO001676-003-02 | FM001 | 覆膜模板 | 7097 | 2024-07-16 | 2024-07-16 | 3 | 2024-07-18 00:52:54 | 2024-07-18 02:21:35 | 江苏九天光电科技有限公司 | 244740 | 5750 |  | 1 | 0.25 | 2400 | 610 | 1 | JG12240700322 |  | 1 |  | 1
覆膜 | 07001 | JG12240700321 | JG1224070032 | JF4 | 九天覆膜-8 | 合格 | 合格品 | 甲 | 顾志明,徐刚,徐兴良 | 1914 | 1914 | 1 | 2400 | 0.25 | 610 | / |  | 30110011 | 铬钝化卷 | 0.15-SPCC | 30312017 | 双面钢塑复合卷 | 0.25-SPCC | 明绿改性膜-2 | 10 | MO001676 | MO001676-003-01 | FM001 | 覆膜模板 | 7097 | 2024-07-16 | 2024-07-16 | 3 | 2024-07-18 00:52:54 | 2024-07-18 02:21:35 | 江苏九天光电科技有限公司 | 244740 | 5750 |  | 1 | 0.25 | 2400 | 610 | 1 | JG12240700321 |  | 1 |  | 1
覆膜 | 07001 | JG122405515713 | JG12240551571 | JF5 | 九天覆膜-9 | 合格 | 合格品 | 甲 | 倪志宏,张文兵 | 2736 | 2736 | 1 | 4400 | 0.165 | 760 | / |  | 30110014 | 铬钝化卷 | 0.1-SPCC | 30312001 | 双面钢塑复合卷 | 0.165-SPCC | 明绿改性膜-1 | 10 | MO001702 | MO001702-009-03 | FM001 | 覆膜模板 | 7445 | 2024-07-17 | 2024-07-17 | 3 | 2024-07-18 01:51:51 | 2024-07-18 01:54:15 | 江苏九天光电科技有限公司 | 245801 | 5742 |  | 1 | 0.165 | 4400 | 760 | 1 | JG122405515713 |  | 1 |  | 1
覆膜 | 07001 | JG122405515712 | JG12240551571 | JF5 | 九天覆膜-9 | 合格 | 合格品 | 甲 | 倪志宏,张文兵 | 2682 | 2682 | 1 | 4300 | 0.165 | 760 | / |  | 30110014 | 铬钝化卷 | 0.1-SPCC | 30312001 | 双面钢塑复合卷 | 0.165-SPCC | 明绿改性膜-1 | 10 | MO001702 | MO001702-009-02 | FM001 | 覆膜模板 | 7445 | 2024-07-17 | 2024-07-17 | 3 | 2024-07-18 01:51:51 | 2024-07-18 01:54:15 | 江苏九天光电科技有限公司 | 245801 | 5742 |  | 1 | 0.165 | 4300 | 760 | 1 | JG122405515712 |  | 1 |  | 1
覆膜 | 07001 | JG122405515711 | JG12240551571 | JF5 | 九天覆膜-9 | 合格 | 让步接收 | 甲 | 倪志宏,张文兵 | 2672 | 2672 | 1 | 4300 | 0.165 | 760 | / | K孔洞(2930米操作侧4公分的处1个 大小0.17平方毫米) | 30110014 | 铬钝化卷 | 0.1-SPCC | 30312001 | 双面钢塑复合卷 | 0.165-SPCC | 明绿改性膜-1 | 10 | MO001702 | MO001702-009-01 | FM001 | 覆膜模板 | 7445 | 2024-07-17 | 2024-07-17 | 3 | 2024-07-18 01:51:51 | 2024-07-18 01:54:15 | 江苏九天光电科技有限公司 | 245801 | 5742 |  | 1 | 0.165 | 4300 | 760 | 1 | JG122405515711 |  | 1 | K孔洞(2930米操作侧4公分的处1个 大小0.17平方毫米) | 1
覆膜 | 07001 | JG12240603023 | JG1224060302 | JF4 | 九天覆膜-8 | 合格 | 让步接收 | 甲 | 顾志明,徐刚 | 1960 | 1960 | 1 | 2400 | 0.25 | 610 | / | L亮斑(250--270米板面中间亮斑约7mm) | 30110011 | 铬钝化卷 | 0.15-SPCC | 30312017 | 双面钢塑复合卷 | 0.25-SPCC | 明绿改性膜-2 | 10 | MO001707 | MO001707-007-03 | FM001 | 覆膜模板 | 5325 | 2024-07-17 | 2024-07-17 | 3 | 2024-07-17 22:35:32 | 2024-07-18 00:49:13 | 江苏九天光电科技有限公司 | 0 | 5731 |  | 1 | 0.25 | 2400 | 610 | 1 | JG12240603023 |  | 1 | L亮斑(250--270米板面中间亮斑约7mm) | 1
覆膜 | 07001 | JG12240603022 | JG1224060302 | JF4 | 九天覆膜-8 | 合格 | 让步接收 | 甲 | 顾志明,徐刚 | 1880 | 1880 | 1 | 2350 | 0.25 | 610 | / | M膜破(整卷传动侧25公分内板面粘膜有膜破) | 30110011 | 铬钝化卷 | 0.15-SPCC | 30312017 | 双面钢塑复合卷 | 0.25-SPCC | 明绿改性膜-2 | 10 | MO001707 | MO001707-007-02 | FM001 | 覆膜模板 | 5325 | 2024-07-17 | 2024-07-17 | 3 | 2024-07-17 22:35:32 | 2024-07-18 00:49:13 | 江苏九天光电科技有限公司 | 0 | 5731 |  | 1 | 0.25 | 2350 | 610 | 1 | JG12240603022 |  | 1 | M膜破(整卷传动侧25公分内板面粘膜有膜破) | 1
覆膜 | 07001 | JG12240603021 | JG1224060302 | JF4 | 九天覆膜-8 | 合格 | 让步接收 | 甲 | 顾志明,徐刚 | 1880 | 1880 | 1 | 2350 | 0.25 | 610 | / | M膜破(整卷传动侧25公分内板面粘膜有膜破) | 30110011 | 铬钝化卷 | 0.15-SPCC | 30312017 | 双面钢塑复合卷 | 0.25-SPCC | 明绿改性膜-2 | 10 | MO001707 | MO001707-007-01 | FM001 | 覆膜模板 | 5325 | 2024-07-17 | 2024-07-17 | 3 | 2024-07-17 22:35:32 | 2024-07-18 00:49:13 | 江苏九天光电科技有限公司 | 0 | 5731 |  | 1 | 0.25 | 2350 | 610 | 1 | JG12240603021 |  | 1 | M膜破(整卷传动侧25公分内板面粘膜有膜破) | 1
覆膜 | 07001 | JG12240700053 | JG1224070005 | JF3 | 九天覆膜-5 | 合格 | 让步接收 | 甲 | 徐新圣 | 1910 | 1910 | 1 | 2400 | 0.25 | 610 | / | 尾100米缩芯折印，有小气泡 一边分3层 | 30110011 | 铬钝化卷 | 0.15-SPCC | 30312017 | 双面钢塑复合卷 | 0.25-SPCC | 明绿CJB膜-1 | 10 | MO001671 | MO001671-001-03 | FM001 | 覆膜模板 | 5277 | 2024-07-16 | 2024-07-16 | 3 | 2024-07-17 22:38:12 | 2024-07-18 00:21:50 | 江苏九天光电科技有限公司 | 244260 | 5751 |  | 1 | 0.25 | 2400 | 610 | 1 | JG12240700053 |  | 1 | 尾100米缩芯折印，有小气泡 | 1
覆膜 | 07001 | JG12240700052 | JG1224070005 | JF3 | 九天覆膜-5 | 合格 | 合格品 | 甲 | 徐新圣 | 1878 | 1878 | 1 | 2400 | 0.25 | 610 | / |  | 30110011 | 铬钝化卷 | 0.15-SPCC | 30312017 | 双面钢塑复合卷 | 0.25-SPCC | 明绿CJB膜-1 | 10 | MO001671 | MO001671-001-02 | FM001 | 覆膜模板 | 5277 | 2024-07-16 | 2024-07-16 | 3 | 2024-07-17 22:38:12 | 2024-07-18 00:21:50 | 江苏九天光电科技有限公司 | 244260 | 5751 |  | 1 | 0.25 | 2400 | 610 | 1 | JG12240700052 |  | 1 |  | 1
覆膜 | 07001 | JG12240700051 | JG1224070005 | JF3 | 九天覆膜-5 | 合格 | 合格品 | 甲 | 徐新圣 | 1880 | 1880 | 1 | 2400 | 0.25 | 610 | / | 一边分3层 | 30110011 | 铬钝化卷 | 0.15-SPCC | 30312017 | 双面钢塑复合卷 | 0.25-SPCC | 明绿CJB膜-1 | 10 | MO001671 | MO001671-001-01 | FM001 | 覆膜模板 | 5277 | 2024-07-16 | 2024-07-16 | 3 | 2024-07-17 22:38:12 | 2024-07-18 00:21:50 | 江苏九天光电科技有限公司 | 244260 | 5751 |  | 1 | 0.25 | 2400 | 610 | 1 | JG12240700051 |  | 1 |  | 1
覆膜 | 07001 | JG1224040258-12 | JG1224040258-12 | JF5 | 九天覆膜-9 | 合格 | 合格品 | 甲 | 倪志宏,张文兵 | 1655 | 1814 | 1.096073 | 3000 | 0.19 | 710 | / |  | 30110014 | 铬钝化卷 | 0.1-SPCC | 30312002 | 双面钢塑复合卷 | 0.19-SPCC | 明绿改性膜-1 | 10 | MO001335 | MO001335-027 | FM001 | 覆膜模板 | 1655 | 2024-07-07 | 2024-07-07 | 2 | 2024-07-17 23:09:37 | 2024-07-17 23:10:24 | 江苏九天光电科技有限公司 | 226219 | 5742 |  |  | 0.1 | 0 | 710 | 1 | JG1224040258-12 |  | 1 |  | 1
覆膜 | 07001 | JG1224040080-223 | JG1224040080-22 | JF5 | 九天覆膜-9 | 合格 | 合格品 | 甲 | 倪志宏,张文兵 | 1892 | 1892 | 1 | 3100 | 0.19 | 710 | / |  | 30110014 | 铬钝化卷 | 0.1-SPCC | 30312002 | 双面钢塑复合卷 | 0.19-SPCC | 明绿改性膜-1 | 10 | MO001256 | MO001256-009-03 | FM001 | 覆膜模板 | 5273 | 2024-07-05 | 2024-07-05 | 2 | 2024-07-17 22:27:09 | 2024-07-17 22:28:34 | 江苏九天光电科技有限公司 | 0 | 5742 |  | 1 | 0.19 | 3100 | 710 | 1 | JG1224040080-223 |  | 1 |  | 1
覆膜 | 07001 | JG1224040080-222 | JG1224040080-22 | JF5 | 九天覆膜-9 | 合格 | 合格品 | 甲 | 倪志宏,张文兵 | 2068 | 2068 | 1 | 3360 | 0.19 | 710 | / |  | 30110014 | 铬钝化卷 | 0.1-SPCC | 30312002 | 双面钢塑复合卷 | 0.19-SPCC | 明绿改性膜-1 | 10 | MO001256 | MO001256-009-02 | FM001 | 覆膜模板 | 5273 | 2024-07-05 | 2024-07-05 | 2 | 2024-07-17 22:27:09 | 2024-07-17 22:28:34 | 江苏九天光电科技有限公司 | 0 | 5742 |  | 1 | 0.19 | 3360 | 710 | 1 | JG1224040080-222 |  | 1 |  | 1
覆膜 | 07001 | JG1224040080-221 | JG1224040080-22 | JF5 | 九天覆膜-9 | 合格 | 合格品 | 甲 | 倪志宏,张文兵 | 1906 | 1906 | 1 | 3100 | 0.19 | 710 | / |  | 30110014 | 铬钝化卷 | 0.1-SPCC | 30312002 | 双面钢塑复合卷 | 0.19-SPCC | 明绿改性膜-1 | 10 | MO001256 | MO001256-009-01 | FM001 | 覆膜模板 | 5273 | 2024-07-05 | 2024-07-05 | 2 | 2024-07-17 22:27:09 | 2024-07-17 22:28:34 | 江苏九天光电科技有限公司 | 0 | 5742 |  | 1 | 0.19 | 3100 | 710 | 1 | JG1224040080-221 |  | 1 |  | 1
覆膜 | 07001 | JG12240700434 | JG1224070043 | JF3 | 九天覆膜-5 | 合格 | 合格品 | 甲 | 成防萍,徐新圣 | 1936 | 1936 | 1 | 2400 | 0.25 | 610 | / | 一边分3层 | 30110011 | 铬钝化卷 | 0.15-SPCC | 30312017 | 双面钢塑复合卷 | 0.25-SPCC | 明绿CJB膜-1 | 10 | MO001676 | MO001676-005-04 | FM001 | 覆膜模板 | 7055 | 2024-07-16 | 2024-07-16 | 3 | 2024-07-17 18:37:11 | 2024-07-17 22:22:58 | 江苏九天光电科技有限公司 | 244741 | 5732 |  | 1 | 0.25 | 2400 | 610 | 1 | JG12240700434 |  | 1 |  | 1
覆膜 | 07001 | JG12240700433 | JG1224070043 | JF3 | 九天覆膜-5 | 合格 | 合格品 | 甲 | 成防萍,徐新圣 | 1878 | 1878 | 1 | 2380 | 0.25 | 610 | / |  | 30110011 | 铬钝化卷 | 0.15-SPCC | 30312017 | 双面钢塑复合卷 | 0.25-SPCC | 明绿CJB膜-1 | 10 | MO001676 | MO001676-005-03 | FM001 | 覆膜模板 | 7055 | 2024-07-16 | 2024-07-16 | 3 | 2024-07-17 18:37:11 | 2024-07-17 22:22:58 | 江苏九天光电科技有限公司 | 244741 | 5732 |  | 1 | 0.25 | 2380 | 610 | 1 | JG12240700433 |  | 1 |  | 1
覆膜 | 07001 | JG12240700432 | JG1224070043 | JF3 | 九天覆膜-5 | 合格 | 合格品 | 乙 | 何志宏,桑永辉 | 1876 | 1876 | 1 | 2380 | 0.25 | 610 | / | 两边分3层 | 30110011 | 铬钝化卷 | 0.15-SPCC | 30312017 | 双面钢塑复合卷 | 0.25-SPCC | 明绿CJB膜-1 | 10 | MO001676 | MO001676-005-02 | FM001 | 覆膜模板 | 7055 | 2024-07-16 | 2024-07-16 | 3 | 2024-07-17 18:37:11 | 2024-07-17 22:22:58 | 江苏九天光电科技有限公司 | 244741 | 5732 |  | 1 | 0.25 | 2380 | 610 | 1 | JG12240700432 |  | 1 |  | 1
覆膜 | 07001 | JG12240700431 | JG1224070043 | JF3 | 九天覆膜-5 | 合格 | 让步接收 | 乙 | 何志宏,桑永辉 | 1874 | 1874 | 1 | 2380 | 0.25 | 610 | / | K孔洞(390米处操作侧2公分2个孔洞大小0.11-0.11 板面有振纹) | 30110011 | 铬钝化卷 | 0.15-SPCC | 30312017 | 双面钢塑复合卷 | 0.25-SPCC | 明绿CJB膜-1 | 10 | MO001676 | MO001676-005-01 | FM001 | 覆膜模板 | 7055 | 2024-07-16 | 2024-07-16 | 3 | 2024-07-17 18:37:11 | 2024-07-17 22:22:58 | 江苏九天光电科技有限公司 | 244741 | 5732 |  | 1 | 0.25 | 2380 | 610 | 1 | JG12240700431 |  | 1 | K孔洞(390米处操作侧2公分2个孔洞大小0.11-0.11 板面有振纹) | 1
覆膜 | 07001 | JG122406024413 | JG12240602441 | JF5 | 九天覆膜-9 | 合格 | 让步接收 | 乙 | 黄宏涛,李其华,李忠 | 2642 | 2642 | 1 | 4190 | 0.165 | 760 | / | 尾部有缩芯折印 | 30110014 | 铬钝化卷 | 0.1-SPCC | 30312001 | 双面钢塑复合卷 | 0.165-SPCC | 明绿改性膜-1 | 10 | MO001610 | MO001610-005-03 | FM001 | 覆膜模板 | 7437 | 2024-07-15 | 2024-07-15 | 3 | 2024-07-17 15:34:01 | 2024-07-17 16:54:41 | 江苏九天光电科技有限公司 | 0 | 5740 |  | 1 | 0.165 | 4190 | 760 | 1 | JG122406024413 |  | 1 | 缩芯折印(尾部有缩芯折印) | 1
覆膜 | 07001 | JG122406024412 | JG12240602441 | JF5 | 九天覆膜-9 | 合格 | 合格品 | 乙 | 黄宏涛,李其华,李忠 | 2678 | 2678 | 1 | 4250 | 0.165 | 760 | / |  | 30110014 | 铬钝化卷 | 0.1-SPCC | 30312001 | 双面钢塑复合卷 | 0.165-SPCC | 明绿改性膜-1 | 10 | MO001610 | MO001610-005-02 | FM001 | 覆膜模板 | 7437 | 2024-07-15 | 2024-07-15 | 3 | 2024-07-17 15:34:01 | 2024-07-17 16:54:41 | 江苏九天光电科技有限公司 | 0 | 5740 |  | 1 | 0.165 | 4250 | 760 | 1 | JG122406024412 |  | 1 |  | 1
覆膜 | 07001 | JG122406024411 | JG12240602441 | JF5 | 九天覆膜-9 | 合格 | 合格品 | 乙 | 黄宏涛,李其华,李忠 | 2728 | 2728 | 1 | 4330 | 0.165 | 760 | / |  | 30110014 | 铬钝化卷 | 0.1-SPCC | 30312001 | 双面钢塑复合卷 | 0.165-SPCC | 明绿改性膜-1 | 10 | MO001610 | MO001610-005-01 | FM001 | 覆膜模板 | 7437 | 2024-07-15 | 2024-07-15 | 3 | 2024-07-17 15:34:01 | 2024-07-17 16:54:41 | 江苏九天光电科技有限公司 | 0 | 5740 |  | 1 | 0.165 | 4330 | 760 | 1 | JG122406024411 |  | 1 |  | 1
覆膜 | 07001 | JG12240603674 | JG1224060367 | JF4 | 九天覆膜-8 | 合格 | 让步接收 | 乙 | 何志宏,桑永辉 | 1752 | 1752 | 1 | 2330 | 0.25 | 610 | / | 105米处传动侧20公分处10公分宽膜起筋 | 30110011 | 铬钝化卷 | 0.15-SPCC | 30312017 | 双面钢塑复合卷 | 0.25-SPCC | 明绿CJB膜-1 | 10 | MO001671 | MO001671-003-04 | FM001 | 覆膜模板 | 6545 | 2024-07-16 | 2024-07-16 | 3 | 2024-07-17 13:35:39 | 2024-07-17 16:42:01 | 江苏九天光电科技有限公司 | 244258 | 5732 |  | 1 | 0.25 | 2330 | 610 | 1 | JG12240603674 |  | 1 | Q起筋(1050米处传动侧20公分处10公分宽膜起筋) | 1
覆膜 | 07001 | JG12240603673 | JG1224060367 | JF4 | 九天覆膜-8 | 合格 | 让步接收 | 乙 | 何志宏,桑永辉 | 1770 | 1770 | 1 | 2330 | 0.25 | 610 | / | 1390米操作侧15公分宽膜起筋 | 30110011 | 铬钝化卷 | 0.15-SPCC | 30312017 | 双面钢塑复合卷 | 0.25-SPCC | 明绿CJB膜-1 | 10 | MO001671 | MO001671-003-03 | FM001 | 覆膜模板 | 6545 | 2024-07-16 | 2024-07-16 | 3 | 2024-07-17 13:35:39 | 2024-07-17 16:42:01 | 江苏九天光电科技有限公司 | 244258 | 5732 |  | 1 | 0.25 | 2330 | 610 | 1 | JG12240603673 |  | 1 | Q起筋(1390米处操作侧15公分宽膜起筋) | 1
覆膜 | 07001 | JG12240603672 | JG1224060367 | JF4 | 九天覆膜-8 | 合格 | 合格品 | 乙 | 何志宏,桑永辉 | 1754 | 1754 | 1 | 2330 | 0.25 | 610 | / |  | 30110011 | 铬钝化卷 | 0.15-SPCC | 30312017 | 双面钢塑复合卷 | 0.25-SPCC | 明绿CJB膜-1 | 10 | MO001671 | MO001671-003-02 | FM001 | 覆膜模板 | 6545 | 2024-07-16 | 2024-07-16 | 3 | 2024-07-17 13:35:39 | 2024-07-17 16:42:01 | 江苏九天光电科技有限公司 | 244258 | 5732 |  | 1 | 0.25 | 2330 | 610 | 1 | JG12240603672 |  | 1 |  | 1
覆膜 | 07001 | JG12240603671 | JG1224060367 | JF4 | 九天覆膜-8 | 合格 | 让步接收 | 乙 | 何志宏,桑永辉 | 1762 | 1762 | 1 | 2340 | 0.25 | 610 | / | 1480米下膜操作侧15公分宽膜起筋 | 30110011 | 铬钝化卷 | 0.15-SPCC | 30312017 | 双面钢塑复合卷 | 0.25-SPCC | 明绿CJB膜-1 | 10 | MO001671 | MO001671-003-01 | FM001 | 覆膜模板 | 6545 | 2024-07-16 | 2024-07-16 | 3 | 2024-07-17 13:35:39 | 2024-07-17 16:42:01 | 江苏九天光电科技有限公司 | 244258 | 5732 |  | 1 | 0.25 | 2340 | 610 | 1 | JG12240603671 |  | 1 |  | 1
覆膜 | 07001 | JG122406013523 | JG12240601352 | JF5 | 九天覆膜-9 | 合格 | 合格品 | 乙 | 黄宏涛,李其华,李忠 | 2562 | 2562 | 1 | 4090 | 0.165 | 760 | / |  | 30110014 | 铬钝化卷 | 0.1-SPCC | 30312001 | 双面钢塑复合卷 | 0.165-SPCC | 明绿改性膜-1 | 10 | MO001610 | MO001610-003-03 | FM001 | 覆膜模板 | 7439 | 2024-07-15 | 2024-07-15 | 3 | 2024-07-17 13:23:47 | 2024-07-17 14:52:08 | 江苏九天光电科技有限公司 | 0 | 5740 |  | 1 | 0.165 | 4090 | 760 | 1 | JG122406013523 |  | 1 |  | 1
覆膜 | 07001 | JG122406013522 | JG12240601352 | JF5 | 九天覆膜-9 | 合格 | 合格品 | 乙 | 黄宏涛,李其华,李忠 | 2756 | 2756 | 1 | 4400 | 0.165 | 760 | / |  | 30110014 | 铬钝化卷 | 0.1-SPCC | 30312001 | 双面钢塑复合卷 | 0.165-SPCC | 明绿改性膜-1 | 10 | MO001610 | MO001610-003-02 | FM001 | 覆膜模板 | 7439 | 2024-07-15 | 2024-07-15 | 3 | 2024-07-17 13:23:47 | 2024-07-17 14:52:08 | 江苏九天光电科技有限公司 | 0 | 5740 |  | 1 | 0.165 | 4400 | 760 | 1 | JG122406013522 |  | 1 |  | 1
覆膜 | 07001 | JG122406013521 | JG12240601352 | JF5 | 九天覆膜-9 | 合格 | 让步接收 | 乙 | 黄宏涛,李其华,李忠 | 2754 | 2754 | 1 | 4400 | 0.165 | 760 | / | 卷芯870米内下板面传动侧13-17公分内来料连续亮斑 | 30110014 | 铬钝化卷 | 0.1-SPCC | 30312001 | 双面钢塑复合卷 | 0.165-SPCC | 明绿改性膜-1 | 10 | MO001610 | MO001610-003-01 | FM001 | 覆膜模板 | 7439 | 2024-07-15 | 2024-07-15 | 3 | 2024-07-17 13:23:47 | 2024-07-17 14:52:08 | 江苏九天光电科技有限公司 | 0 | 5740 |  | 1 | 0.165 | 4400 | 760 | 1 | JG122406013521 |  | 1 | L亮斑(卷芯870米内下板面传动侧13-17公分内来料连续亮斑) | 1
覆膜 | 07001 | JG12240406252 | JG1224040625 | JF3 | 九天覆膜-5 | 合格 | 合格品 | 乙 | 冯忠平,何志宏 | 2064 | 2064 | 1 | 4040 | 0.165 | 630 | / |  | 30110014 | 铬钝化卷 | 0.1-SPCC | 30312001 | 双面钢塑复合卷 | 0.165-SPCC | 明绿改性膜-1 | 10 | MO001700 | MO001700-001-02 | FM001 | 覆膜模板 | 3822 | 2024-07-17 | 2024-07-17 | 3 | 2024-07-17 14:33:27 | 2024-07-17 14:36:24 | 江苏九天光电科技有限公司 | 0 | 5732 |  | 1 | 0.165 | 4040 | 630 | 1 | JG12240406252 |  | 1 |  | 1
覆膜 | 07001 | JG12240406251 | JG1224040625 | JF3 | 九天覆膜-5 | 合格 | 让步接收 | 乙 | 冯忠平,何志宏 | 2060 | 2060 | 1 | 4040 | 0.165 | 630 | / | 50米操作侧7公分/14公分各1个0.1 / 0.39平方毫米孔洞 310米操作侧2-4公分5个0.11平方毫米孔洞 280米操作侧43公分1个0.34平方毫米孔洞 380米-430米操作侧1-5公分4个0.11平方毫米孔洞 | 30110014 | 铬钝化卷 | 0.1-SPCC | 30312001 | 双面钢塑复合卷 | 0.165-SPCC | 明绿改性膜-1 | 10 | MO001700 | MO001700-001-01 | FM001 | 覆膜模板 | 3822 | 2024-07-17 | 2024-07-17 | 3 | 2024-07-17 14:33:27 | 2024-07-17 14:36:24 | 江苏九天光电科技有限公司 | 0 | 5732 |  | 1 | 0.165 | 4040 | 630 | 1 | JG12240406251 |  | 1 | S色差(50米操作侧7公分14公分个一个0.1 0.39平方毫米孔洞 310米操作侧2-4公分5个0.11平方毫米孔洞 280米操作侧43公分1个0.34平方毫米孔洞 380米-430米操作侧1-5共四个0.11平方毫米孔洞) | 1
覆膜 | 07001 | JG12240700142 | JG1224070014 | JF3 | 九天覆膜-5 | 合格 | 合格品 | 乙 | 何志宏,冯忠平 | 1850 | 1850 | 1 | 2320 | 0.25 | 610 | / |  | 30110011 | 铬钝化卷 | 0.15-SPCC | 30312017 | 双面钢塑复合卷 | 0.25-SPCC | 明绿CJB膜-1 | 10 | MO001676 | MO001676-006-02 | FM001 | 覆膜模板 | 5307 | 2024-07-16 | 2024-07-16 | 3 | 2024-07-17 14:30:15 | 2024-07-17 14:31:57 | 江苏九天光电科技有限公司 | 244739 | 5732 |  | 1 | 0.25 | 2320 | 610 | 1 | JG12240700142 |  | 1 |  | 1
覆膜 | 07001 | JG12240700141 | JG1224070014 | JF3 | 九天覆膜-5 | 合格 | 让步接收 | 乙 | 何志宏,冯忠平 | 3790 | 3790 | 1 | 4760 | 0.25 | 610 | / | 板面轻微振纹 卷芯公差0.163 | 30110011 | 铬钝化卷 | 0.15-SPCC | 30312017 | 双面钢塑复合卷 | 0.25-SPCC | 明绿CJB膜-1 | 10 | MO001676 | MO001676-006-01 | FM001 | 覆膜模板 | 5307 | 2024-07-16 | 2024-07-16 | 3 | 2024-07-17 14:30:15 | 2024-07-17 14:31:57 | 江苏九天光电科技有限公司 | 244739 | 5732 |  | 1 | 0.25 | 4760 | 610 | 1 | JG12240700141 |  | 1 | Z振纹(板面轻微振纹 卷芯公差0.163) | 1
覆膜 | 07001 | JG00240600764 | JG0024060076 | JF3 | 九天覆膜-5 | 合格 | 合格品 | 乙 | 冯忠平,何志宏 | 1766 | 1766 | 1 | 2370 | 0.25 | 610 | / |  | 30110011 | 铬钝化卷 | 0.15-SPCC | 30312017 | 双面钢塑复合卷 | 0.25-SPCC | 明绿CJB膜-1 | 10 | MO001676 | MO001676-001-04 | FM001 | 覆膜模板 | 6493 | 2024-07-16 | 2024-07-16 | 3 | 2024-07-17 14:26:12 | 2024-07-17 14:28:51 | 江苏九天光电科技有限公司 | 244691 | 5732 |  | 1 | 0.25 | 2370 | 610 | 1 | JG00240600764 |  | 1 |  | 1
覆膜 | 07001 | JG00240600763 | JG0024060076 | JF3 | 九天覆膜-5 | 合格 | 让步接收 | 乙 | 冯忠平,何志宏 | 1732 | 1732 | 1 | 2330 | 0.25 | 610 | / | 传动侧5毫米碎边 | 30110011 | 铬钝化卷 | 0.15-SPCC | 30312017 | 双面钢塑复合卷 | 0.25-SPCC | 明绿CJB膜-1 | 10 | MO001676 | MO001676-001-03 | FM001 | 覆膜模板 | 6493 | 2024-07-16 | 2024-07-16 | 3 | 2024-07-17 14:26:12 | 2024-07-17 14:28:51 | 江苏九天光电科技有限公司 | 244691 | 5732 |  | 1 | 0.25 | 2330 | 610 | 1 | JG00240600763 |  | 1 | S碎边(传动侧5毫米碎边) | 1
覆膜 | 07001 | JG00240600762 | JG0024060076 | JF3 | 九天覆膜-5 | 合格 | 合格品 | 乙 | 冯忠平,何志宏 | 1740 | 1740 | 1 | 2330 | 0.25 | 610 | / |  | 30110011 | 铬钝化卷 | 0.15-SPCC | 30312017 | 双面钢塑复合卷 | 0.25-SPCC | 明绿CJB膜-1 | 10 | MO001676 | MO001676-001-02 | FM001 | 覆膜模板 | 6493 | 2024-07-16 | 2024-07-16 | 3 | 2024-07-17 14:26:12 | 2024-07-17 14:28:51 | 江苏九天光电科技有限公司 | 244691 | 5732 |  | 1 | 0.25 | 2330 | 610 | 1 | JG00240600762 |  | 1 |  | 1
覆膜 | 07001 | JG00240600761 | JG0024060076 | JF3 | 九天覆膜-5 | 合格 | 合格品 | 乙 | 冯忠平,何志宏 | 1740 | 1740 | 1 | 2330 | 0.25 | 610 | / |  | 30110011 | 铬钝化卷 | 0.15-SPCC | 30312017 | 双面钢塑复合卷 | 0.25-SPCC | 明绿CJB膜-1 | 10 | MO001676 | MO001676-001-01 | FM001 | 覆膜模板 | 6493 | 2024-07-16 | 2024-07-16 | 3 | 2024-07-17 14:26:12 | 2024-07-17 14:28:51 | 江苏九天光电科技有限公司 | 244691 | 5732 |  | 1 | 0.25 | 2330 | 610 | 1 | JG00240600761 |  | 1 |  | 1
覆膜 | 07001 | JG12240700474 | JG1224070047 | JF4 | 九天覆膜-8 | 合格 | 让步接收 | 乙 | 何志宏,桑永辉 | 1840 | 1840 | 1 | 2380 | 0.25 | 610 | / | 1675米处操作侧10公分1个10公分大虫斑 | 30110011 | 铬钝化卷 | 0.15-SPCC | 30312017 | 双面钢塑复合卷 | 0.25-SPCC | 明绿CJB膜-1 | 10 | MO001671 | MO001671-009-04 | FM001 | 覆膜模板 | 6991 | 2024-07-16 | 2024-07-16 | 3 | 2024-07-17 11:01:11 | 2024-07-17 13:35:18 | 江苏九天光电科技有限公司 | 244261 | 5732 |  | 1 | 0.25 | 2380 | 610 | 1 | JG12240700474 |  | 1 | S色差(1675米处操作侧10公分1个10公分大虫斑) | 1
覆膜 | 07001 | JG12240700473 | JG1224070047 | JF4 | 九天覆膜-8 | 合格 | 合格品 | 乙 | 何志宏,桑永辉 | 1878 | 1878 | 1 | 2360 | 0.25 | 610 | / |  | 30110011 | 铬钝化卷 | 0.15-SPCC | 30312017 | 双面钢塑复合卷 | 0.25-SPCC | 明绿CJB膜-1 | 10 | MO001671 | MO001671-009-03 | FM001 | 覆膜模板 | 6991 | 2024-07-16 | 2024-07-16 | 3 | 2024-07-17 11:01:11 | 2024-07-17 13:35:18 | 江苏九天光电科技有限公司 | 244261 | 5732 |  | 1 | 0.25 | 2360 | 610 | 1 | JG12240700473 |  | 1 |  | 1
覆膜 | 07001 | JG12240700472 | JG1224070047 | JF4 | 九天覆膜-8 | 合格 | 合格品 | 乙 | 何志宏,桑永辉 | 1872 | 1872 | 1 | 2360 | 0.25 | 610 | / |  | 30110011 | 铬钝化卷 | 0.15-SPCC | 30312017 | 双面钢塑复合卷 | 0.25-SPCC | 明绿CJB膜-1 | 10 | MO001671 | MO001671-009-02 | FM001 | 覆膜模板 | 6991 | 2024-07-16 | 2024-07-16 | 3 | 2024-07-17 11:01:11 | 2024-07-17 13:35:18 | 江苏九天光电科技有限公司 | 244261 | 5732 |  | 1 | 0.25 | 2360 | 610 | 1 | JG12240700472 |  | 1 |  | 1
覆膜 | 07001 | JG12240700471 | JG1224070047 | JF4 | 九天覆膜-8 | 合格 | 让步接收 | 乙 | 何志宏,桑永辉 | 1870 | 1870 | 1 | 2360 | 0.25 | 610 | / | 170-290米操作侧1-2公分5个0.11-0.17 平方毫米孔洞 板面偶有塑粒子 | 30110011 | 铬钝化卷 | 0.15-SPCC | 30312017 | 双面钢塑复合卷 | 0.25-SPCC | 明绿CJB膜-1 | 10 | MO001671 | MO001671-009-01 | FM001 | 覆膜模板 | 6991 | 2024-07-16 | 2024-07-16 | 3 | 2024-07-17 11:01:11 | 2024-07-17 13:35:18 | 江苏九天光电科技有限公司 | 244261 | 5732 |  | 1 | 0.25 | 2360 | 610 | 1 | JG12240700471 |  | 1 | K孔洞(170-290米操作侧1-2公分5个孔洞大小0.11-0.17 板面偶有塑粒子) | 1
覆膜 | 07001 | JG122405024123 | JG12240502412 | JF5 | 九天覆膜-9 | 合格 | 让步接收 | 乙 | 黄宏涛,李其华,李忠 | 2518 | 2518 | 1 | 4070 | 0.165 | 760 | / | 来料传边20公分处有2-3公分宽黄条印，偶有黄斑 | 30110014 | 铬钝化卷 | 0.1-SPCC | 30312001 | 双面钢塑复合卷 | 0.165-SPCC | 明绿改性膜-1 | 10 | MO001567 | MO001567-007-03 | FM001 | 覆膜模板 | 6353 | 2024-07-14 | 2024-07-14 | 3 | 2024-07-16 15:44:39 | 2024-07-17 13:22:12 | 江苏九天光电科技有限公司 | 0 | 5740 |  | 1 | 0.165 | 4070 | 760 | 1 | JG122405024123 |  | 1 | H黄条印(来料传边20公分处有2-3公分宽黄条印，偶有黄斑) | 1
覆膜 | 07001 | JG122405024122 | JG12240502412 | JF5 | 九天覆膜-9 | 合格 | 合格品 | 乙 | 黄宏涛,李其华,李忠 | 2466 | 2466 | 1 | 4000 | 0.165 | 760 | / |  | 30110014 | 铬钝化卷 | 0.1-SPCC | 30312001 | 双面钢塑复合卷 | 0.165-SPCC | 明绿改性膜-1 | 10 | MO001567 | MO001567-007-02 | FM001 | 覆膜模板 | 6353 | 2024-07-14 | 2024-07-14 | 3 | 2024-07-16 15:44:39 | 2024-07-17 13:22:12 | 江苏九天光电科技有限公司 | 0 | 5740 |  | 1 | 0.165 | 4000 | 760 | 1 | JG122405024122 |  | 1 |  | 1
覆膜 | 07001 | JG122405024121 | JG12240502412 | JF5 | 九天覆膜-9 | 合格 | 让步接收 | 乙 | 黄宏涛,李其华,李忠 | 1884 | 1884 | 1 | 3050 | 0.165 | 760 | / | 两侧有碎边，1020米传边有缺口宽4-5毫米，1830米操边有烂边，缺口宽3-5毫米 | 30110014 | 铬钝化卷 | 0.1-SPCC | 30312001 | 双面钢塑复合卷 | 0.165-SPCC | 明绿改性膜-1 | 10 | MO001567 | MO001567-007-01 | FM001 | 覆膜模板 | 6353 | 2024-07-14 | 2024-07-14 | 3 | 2024-07-16 15:44:39 | 2024-07-17 13:22:12 | 江苏九天光电科技有限公司 | 0 | 5740 |  | 1 | 0.165 | 3050 | 760 | 1 | JG122405024121 |  | 1 | Q缺口(两侧有碎边，1020米传边有缺口宽4-5毫米，1830米操边有烂边，缺口宽3-5毫米) | 1
覆膜 | 07001 | JG1224050053-24 | JG1224050053-2 | JF5 | 九天覆膜-9 | 合格 | 让步接收 | 乙 | 黄宏涛,李其华,李忠 | 1852 | 1852 | 1 | 3090 | 0.19 | 710 | / | 传动侧起筋，浪边，2820-2850米传动侧来料收卷不齐撞伤宽5毫米,尾部缩芯折印，轻微小锈点 | 30110014 | 铬钝化卷 | 0.1-SPCC | 30312002 | 双面钢塑复合卷 | 0.19-SPCC | 明绿改性膜-1 | 10 | MO001256 | MO001256-017-04 | FM001 | 覆膜模板 | 6489 | 2024-07-05 | 2024-07-05 | 2 | 2024-07-17 10:30:08 | 2024-07-17 12:18:38 | 江苏九天光电科技有限公司 | 0 | 5733 |  | 1 | 0.19 | 3090 | 710 | 1 | JG1224050053-24 |  | 1 | Q起筋(传动侧起筋浪边)Q起筋(传动侧起筋浪边),Z撞伤(2820-2850米传动侧来料收卷不齐撞伤宽5毫米),缩芯折印(尾部缩芯折印) | 1
覆膜 | 07001 | JG1224050053-23 | JG1224050053-2 | JF5 | 九天覆膜-9 | 合格 | 让步接收 | 乙 | 黄宏涛,李其华,李忠 | 1802 | 1802 | 1 | 3010 | 0.19 | 710 | / | 传动侧起筋浪边，393米处下膜中间膜轻微长条起筋,轻微小锈点 | 30110014 | 铬钝化卷 | 0.1-SPCC | 30312002 | 双面钢塑复合卷 | 0.19-SPCC | 明绿改性膜-1 | 10 | MO001256 | MO001256-017-03 | FM001 | 覆膜模板 | 6489 | 2024-07-05 | 2024-07-05 | 2 | 2024-07-17 10:30:08 | 2024-07-17 12:18:38 | 江苏九天光电科技有限公司 | 0 | 5733 |  | 1 | 0.19 | 3010 | 710 | 1 | JG1224050053-23 |  | 1 | Q起筋(传动侧起筋浪边，393米处下膜中间膜轻微长条起筋) | 1
覆膜 | 07001 | JG1224050053-22 | JG1224050053-2 | JF5 | 九天覆膜-9 | 合格 | 让步接收 | 乙 | 黄宏涛,李其华,李忠 | 1804 | 1804 | 1 | 3010 | 0.19 | 710 | / | 传动侧起筋,浪边 | 30110014 | 铬钝化卷 | 0.1-SPCC | 30312002 | 双面钢塑复合卷 | 0.19-SPCC | 明绿改性膜-1 | 10 | MO001256 | MO001256-017-02 | FM001 | 覆膜模板 | 6489 | 2024-07-05 | 2024-07-05 | 2 | 2024-07-17 10:30:08 | 2024-07-17 12:18:38 | 江苏九天光电科技有限公司 | 0 | 5733 |  | 1 | 0.19 | 3010 | 710 | 1 | JG1224050053-22 |  | 1 | Q起筋(传动侧起筋浪边) | 1
覆膜 | 07001 | JG1224050053-21 | JG1224050053-2 | JF5 | 九天覆膜-9 | 合格 | 让步接收 | 乙 | 黄宏涛,李其华,李忠 | 1804 | 1804 | 1 | 3010 | 0.19 | 710 | / | 传动侧起筋,浪边 | 30110014 | 铬钝化卷 | 0.1-SPCC | 30312002 | 双面钢塑复合卷 | 0.19-SPCC | 明绿改性膜-1 | 10 | MO001256 | MO001256-017-01 | FM001 | 覆膜模板 | 6489 | 2024-07-05 | 2024-07-05 | 2 | 2024-07-17 10:30:08 | 2024-07-17 12:18:38 | 江苏九天光电科技有限公司 | 0 | 5733 |  | 1 | 0.19 | 3010 | 710 | 1 | JG1224050053-21 |  | 1 | Q起筋(传动侧起筋浪边) | 1
覆膜 | 07001 | JG122406012413 | JG12240601241 | JF5 | 九天覆膜-9 | 合格 | 合格品 | 乙 | 黄宏涛,李其华,李忠 | 2016 | 2016 | 1 | 3250 | 0.19 | 710 | / |  | 30110014 | 铬钝化卷 | 0.1-SPCC | 30312002 | 双面钢塑复合卷 | 0.19-SPCC | 明绿改性膜-1 | 10 | MO001470 | MO001470-003-03 | FM001 | 覆膜模板 | 5493 | 2024-07-10 | 2024-07-10 | 3 | 2024-07-17 07:47:51 | 2024-07-17 09:35:52 | 江苏九天光电科技有限公司 | 0 | 5742 |  | 1 | 0.19 | 3250 | 710 | 1 | JG122406012413 |  | 1 |  | 1
覆膜 | 07001 | JG122406012412 | JG12240601241 | JF5 | 九天覆膜-9 | 合格 | 合格品 | 甲 | 倪志宏,徐兴良,张文兵 | 2044 | 2044 | 1 | 3300 | 0.19 | 710 | / |  | 30110014 | 铬钝化卷 | 0.1-SPCC | 30312002 | 双面钢塑复合卷 | 0.19-SPCC | 明绿改性膜-1 | 10 | MO001470 | MO001470-003-02 | FM001 | 覆膜模板 | 5493 | 2024-07-10 | 2024-07-10 | 3 | 2024-07-17 07:47:51 | 2024-07-17 09:35:52 | 江苏九天光电科技有限公司 | 0 | 5742 |  | 1 | 0.19 | 3300 | 710 | 1 | JG122406012412 |  | 1 |  | 1
覆膜 | 07001 | JG122406012411 | JG12240601241 | JF5 | 九天覆膜-9 | 合格 | 合格品 | 甲 | 倪志宏,徐兴良,张文兵 | 2022 | 2022 | 1 | 3260 | 0.19 | 710 | / |  | 30110014 | 铬钝化卷 | 0.1-SPCC | 30312002 | 双面钢塑复合卷 | 0.19-SPCC | 明绿改性膜-1 | 10 | MO001470 | MO001470-003-01 | FM001 | 覆膜模板 | 5493 | 2024-07-10 | 2024-07-10 | 3 | 2024-07-17 07:47:51 | 2024-07-17 09:35:52 | 江苏九天光电科技有限公司 | 0 | 5742 |  | 1 | 0.19 | 3260 | 710 | 1 | JG122406012411 |  | 1 |  | 1