## sheet1
工序名称 | 工序编码 | 新卷号 | 批号 | 机组编码 | 机组名称 | 工序状态 | 检验结果 | 班组 | 参与人 | 来料重量 | 出料重量 | 成品率 | 出料长度 | 出料厚度 | 出料宽度 | 工序要求 | 备注 | 来料编码 | 来料名称 | 来料规格 | 产品编码 | 产品名称 | 产品规格 | 膜名称 | 排序 | 主计划号 | 子计划号 | 工序流程编码 | 工序流程名称 | 工单需求 | 计划开始时间 | 计划结束时间 | 工单状态 | 实际开始时间 | 实际结束时间 | 组织名称 | 卷号ID | 操作工人 | 报工人 | 检验 | 来料厚度 | 来料长度 | 来料宽度 | 是否分卷 | 原卷号 | 工单要求 | 是否成品 | 不良现象 | 入库审核
平整改平 | 04004 | JG1224060275112 | JG1224060275 | DP1 | 东方850平整 | 待判定 |  | 甲 | 陈俊华,钱琨 | 1950 | 1940 | 0.9948718 | 5380 | 0.1 | 475 | / | 整卷操25CM松花印平后明显,尾部150米操侧3CM叠带 | 20100142 | 轧硬 | 0.4*760-SPCC | 30210015 | 光亮卷 | 0.1-SPCC |  | 80 | MO000945 | MO000945-001-01-01-02 | KSFW001 | 东方小品种钢前处理 0.67（昆山富维 厚度公差：0.660-0.670mm,光泽度大于150GU（横向、纵向），粗糙度：Ra0.2-0.45um.硬度：HV80-110） | 13410 | 2024-06-25 | 2024-07-05 | 2 | 2024-07-18 07:35:32 | 2024-07-18 07:36:02 | 江苏东方九天新能源材料有限公司 |  | 5704 |  | 1 | 0.1 | 5300 | 475 | 1 | JG1224060275112 | 轧0.1，米数控制在23100-23200米，脱脂分一包10400米。 | 1 |  | 1
平整改平 | 04004 | JG1224060275111 | JG1224060275 | DP1 | 东方850平整 | 合格 | 合格品 | 甲 | 陈俊华,钱琨 | 1950 | 1940 | 0.9948718 | 5400 | 0.1 | 475 | / |  | 20100142 | 轧硬 | 0.4*760-SPCC | 30210015 | 光亮卷 | 0.1-SPCC |  | 80 | MO000945 | MO000945-001-01-01-01 | KSFW001 | 东方小品种钢前处理 0.67（昆山富维 厚度公差：0.660-0.670mm,光泽度大于150GU（横向、纵向），粗糙度：Ra0.2-0.45um.硬度：HV80-110） | 13410 | 2024-06-25 | 2024-07-05 | 2 | 2024-07-17 23:19:56 | 2024-07-17 23:20:33 | 江苏东方九天新能源材料有限公司 |  | 5704 |  | 1 | 0.1 | 5300 | 475 | 1 | JG1224060275111 | 轧0.1，米数控制在23100-23200米，脱脂分一包10400米。 | 1 |  | 1
切边 | 08002 | JG1224060275112 | JG1224060275 | DJ4 | 东方分剪6# | 合格 | 合格品 | 乙 | 尹斌斌,张建勇 | 1950 | 1950 | 1 | 5300 | 0.1 | 475 | 改切时尾部150米剪去 |  | 20100142 | 轧硬 | 0.4*760-SPCC | 30210015 | 光亮卷 | 0.1-SPCC |  | 70 | MO000945 | MO000945-001-01-01-02 | KSFW001 | 东方小品种钢前处理 0.67（昆山富维 厚度公差：0.660-0.670mm,光泽度大于150GU（横向、纵向），粗糙度：Ra0.2-0.45um.硬度：HV80-110） | 13410 | 2024-06-25 | 2024-07-05 | 2 | 2024-07-15 21:33:46 | 2024-07-15 21:36:36 | 江苏东方九天新能源材料有限公司 |  | 5704 |  | 1 | 0.1 | 5300 | 475 | 1 | JG1224060275112 | 轧0.1，米数控制在23100-23200米，脱脂分一包10400米。 | 1
切边 | 08002 | JG1224060275111 | JG1224060275 | DJ4 | 东方分剪6# | 合格 | 合格品 | 乙 | 尹斌斌,张建勇 | 1950 | 1950 | 1 | 5300 | 0.1 | 475 | 改切时尾部150米剪去 |  | 20100142 | 轧硬 | 0.4*760-SPCC | 30210015 | 光亮卷 | 0.1-SPCC |  | 70 | MO000945 | MO000945-001-01-01-01 | KSFW001 | 东方小品种钢前处理 0.67（昆山富维 厚度公差：0.660-0.670mm,光泽度大于150GU（横向、纵向），粗糙度：Ra0.2-0.45um.硬度：HV80-110） | 13410 | 2024-06-25 | 2024-07-05 | 2 | 2024-07-15 21:33:46 | 2024-07-15 21:36:36 | 江苏东方九天新能源材料有限公司 |  | 5704 |  | 1 | 0.1 | 5300 | 475 | 1 | JG1224060275111 | 轧0.1，米数控制在23100-23200米，脱脂分一包10400米。 | 1 |  | 1
平整翻包 | 04005 | JG12240602752 | JG1224060275 | DP1 | 东方850平整 | 待判定 |  | 乙 | 鞠承,姚学禹 | 6110 | 6100 | 0.9983633 | 10560 | 0.1 | 760 | 翻包确认松花印 | S松花印(来料传35CM内松花印重【质检已确认】) | 20100142 | 轧硬 | 0.4*760-SPCC | 30210015 | 光亮卷 | 0.1-SPCC |  | 70 | MO000945 | MO000945-001-02 | KSFW001 | 东方小品种钢前处理 0.67（昆山富维 厚度公差：0.660-0.670mm,光泽度大于150GU（横向、纵向），粗糙度：Ra0.2-0.45um.硬度：HV80-110） | 13410 | 2024-06-25 | 2024-07-05 | 2 | 2024-07-13 22:42:05 | 2024-07-13 22:44:13 | 江苏东方九天新能源材料有限公司 | 193074 | 5707 |  |  | 0.1 | 10580 | 760 | 1 | JG12240602752 | 轧0.1，米数控制在23100-23200米，脱脂分一包10400米。 | 1 | S松花印(来料传35CM内松花印重【质检已确认】)
最终平整 | 04003 | JG122406027512 | JG1224060275 | DP1 | 东方850平整 | 待判定 |  | 甲 | 陈俊华,钱琨 | 920 | 920 | 1 | 1650 | 0.1 | 760 | 平整 | S松花印(整卷，重) | 20100142 | 轧硬 | 0.4*760-SPCC | 30210015 | 光亮卷 | 0.1-SPCC |  | 60 | MO000945 | MO000945-001-01-02 | KSFW001 | 东方小品种钢前处理 0.67（昆山富维 厚度公差：0.660-0.670mm,光泽度大于150GU（横向、纵向），粗糙度：Ra0.2-0.45um.硬度：HV80-110） | 13410 | 2024-06-25 | 2024-07-05 | 2 | 2024-07-10 18:02:48 | 2024-07-10 18:04:53 | 江苏东方九天新能源材料有限公司 |  | 5704 |  | 1 | 0.1 | 1650 | 760 | 1 | JG122406027512 | 轧0.1，米数控制在23100-23200米，脱脂分一包10400米。 | 1 | S松花印(整卷，重)
最终平整 | 04003 | JG12240602752 | JG1224060275 | DP1 | 东方850平整 | 待判定 | 返工 | 乙 | 鞠承,姚学禹 | 6150 | 6110 | 0.9934959 | 10580 | 0.1 | 760 | 平整 | S松花印(操35CM内松花印重)S松花印(来料整卷35CM内松花印重) | 20100142 | 轧硬 | 0.4*760-SPCC | 30210015 | 光亮卷 | 0.1-SPCC |  | 60 | MO000945 | MO000945-001-02 | KSFW001 | 东方小品种钢前处理 0.67（昆山富维 厚度公差：0.660-0.670mm,光泽度大于150GU（横向、纵向），粗糙度：Ra0.2-0.45um.硬度：HV80-110） | 13410 | 2024-06-25 | 2024-07-05 | 2 | 2024-07-10 06:22:31 | 2024-07-10 06:24:00 | 江苏东方九天新能源材料有限公司 | 193074 | 5707 |  |  | 0.1 | 10600 | 760 | 1 | JG12240602752 | 轧0.1，米数控制在23100-23200米，脱脂分一包10400米。 | 1 | S松花印(来料整卷35CM内松花印重)
最终退火 | 03004 | JG12240602752 | JG1224060275 | DT7 | 东方7# | 合格 |  | 乙 | 陈国,李楷文,袁亚东,张天圣 | 6150 | 6150 | 1 | 10600 | 0.1 | 760 | 退火（590℃） |  | 20100142 | 轧硬 | 0.4*760-SPCC | 30210015 | 光亮卷 | 0.1-SPCC |  | 50 | MO000945 | MO000945-001-02 | KSFW001 | 东方小品种钢前处理 0.67（昆山富维 厚度公差：0.660-0.670mm,光泽度大于150GU（横向、纵向），粗糙度：Ra0.2-0.45um.硬度：HV80-110） | 13410 | 2024-06-25 | 2024-07-05 | 2 | 2024-07-06 14:47:15 | 2024-07-08 07:05:14 | 江苏东方九天新能源材料有限公司 | 193074 | 5717 | 5717 |  | 0.1 | 10600 | 760 | 1 | JG12240602752 | 轧0.1，米数控制在23100-23200米，脱脂分一包10400米。
最终退火 | 03004 | JG12240602751 | JG1224060275 | DT7 | 东方7# | 合格 |  | 乙 | 陈国,李楷文,袁亚东,张天圣 | 7125 | 7125 | 1 | 12300 | 0.1 | 760 | 退火（590℃） |  | 20100142 | 轧硬 | 0.4*760-SPCC | 30210015 | 光亮卷 | 0.1-SPCC |  | 50 | MO000945 | MO000945-001-01 | KSFW001 | 东方小品种钢前处理 0.67（昆山富维 厚度公差：0.660-0.670mm,光泽度大于150GU（横向、纵向），粗糙度：Ra0.2-0.45um.硬度：HV80-110） | 13410 | 2024-06-25 | 2024-07-05 | 2 | 2024-07-06 14:47:15 | 2024-07-08 07:05:14 | 江苏东方九天新能源材料有限公司 | 193074 | 5717 | 5717 |  | 0.1 | 12300 | 760 | 1 | JG12240602751 | 轧0.1，米数控制在23100-23200米，脱脂分一包10400米。
最终脱脂 | 01004 | JG12240602751 | JG1224060275 | DX1 | 东方950脱脂1# | 合格 | 合格品 | 乙 | 何晓健,张东兵 | 13370 | 7125 | 0.5329095 | 12300 | 0.1 | 760 | 脱脂（950-1） |  | 20100142 | 轧硬 | 0.4*760-SPCC | 30210015 | 光亮卷 | 0.1-SPCC |  | 40 | MO000945 | MO000945-001-01 | KSFW001 | 东方小品种钢前处理 0.67（昆山富维 厚度公差：0.660-0.670mm,光泽度大于150GU（横向、纵向），粗糙度：Ra0.2-0.45um.硬度：HV80-110） | 13410 | 2024-06-25 | 2024-07-05 | 2 | 2024-07-06 11:01:41 | 2024-07-06 11:19:17 | 江苏东方九天新能源材料有限公司 |  | 5723 |  | 1 | 0.1 | 22898 | 760 | 1 | JG12240602751 | 轧0.1，米数控制在23100-23200米，脱脂分一包10400米。
最终脱脂 | 01004 | JG12240602752 | JG1224060275 | DX1 | 东方950脱脂1# | 合格 | 合格品 | 乙 | 何晓健,张东兵 | 13370 | 6150 | 0.459985 | 10600 | 0.1 | 760 | 脱脂（950-1） |  | 20100142 | 轧硬 | 0.4*760-SPCC | 30210015 | 光亮卷 | 0.1-SPCC |  | 40 | MO000945 | MO000945-001-02 | KSFW001 | 东方小品种钢前处理 0.67（昆山富维 厚度公差：0.660-0.670mm,光泽度大于150GU（横向、纵向），粗糙度：Ra0.2-0.45um.硬度：HV80-110） | 13410 | 2024-06-25 | 2024-07-05 | 2 | 2024-07-06 11:01:41 | 2024-07-06 11:19:17 | 江苏东方九天新能源材料有限公司 |  | 5723 |  | 1 | 0.1 | 22898 | 760 | 1 | JG12240602752 | 轧0.1，米数控制在23100-23200米，脱脂分一包10400米。
最终冷轧 | 02004 | JG1224060275 | JG1224060275 | DZ2 | 东方850轧机 | 合格 | 合格品 | 乙 | 杨海鹏 | 13410 | 13370 | 0.9970171 | 22898 | 0.1 | 760 | 850轧机普光辊(Ra0.4-0.6μm)轧制0.1mm(0.4-0.25-0.15-0.115-0.1) |  | 20100142 | 轧硬 | 0.4*760-SPCC | 30210015 | 光亮卷 | 0.1-SPCC |  | 30 | MO000945 | MO000945-001 | KSFW001 | 东方小品种钢前处理 0.67（昆山富维 厚度公差：0.660-0.670mm,光泽度大于150GU（横向、纵向），粗糙度：Ra0.2-0.45um.硬度：HV80-110） | 13410 | 2024-06-25 | 2024-07-05 | 2 | 2024-07-05 12:14:08 | 2024-07-05 12:15:19 | 江苏东方九天新能源材料有限公司 | 193074 | 5679 |  |  | 0.4 | 5710 | 760 | 1 | JG1224060275 | 轧0.1，米数控制在23100-23200米，脱脂分一包10400米。 |  |  | 0
一次退火 | 03001 | JG1224060275 | JG1224060275 | DT3 | 东方3# | 合格 |  | 乙 | 张天圣,李楷文,陈国 | 13410 | 13410 | 1 | 5710 | 0.4 | 760 | 退火 装炉量20T-45T(620℃),装炉量>45T (630℃） |  | 20100142 | 轧硬 | 0.4*760-SPCC | 30210015 | 光亮卷 | 0.1-SPCC |  | 20 | MO000945 | MO000945-001 | XPZG001 | 小品种钢前处理模板 | 13410 | 2024-06-25 | 2024-07-05 | 2 | 2024-06-27 07:32:50 | 2024-06-30 00:39:40 | 江苏东方九天新能源材料有限公司 | 193074 | 5717 | 5717 |  | 0.4 | 5710 | 760 | 1 | JG1224060275 | 轧0.1，米数控制在23100-23200米，脱脂分一包10400米。 |  |  | 0
一次脱脂 | 01001 | JG1224060275 | JG1224060275 | DX2 | 东方950脱脂2# | 合格 | 合格品 | 甲 | 韩成飞,周志平 | 13410 | 13410 | 1 | 5710 | 0.4 | 760 | 脱脂（950-2） |  | 20100142 | 轧硬 | 0.4*760-SPCC | 30210015 | 光亮卷 | 0.1-SPCC |  | 10 | MO000945 | MO000945-001 | KSFW001 | 东方小品种钢前处理 0.67（昆山富维 厚度公差：0.660-0.670mm,光泽度大于150GU（横向、纵向），粗糙度：Ra0.2-0.45um.硬度：HV80-110） | 13410 | 2024-06-25 | 2024-07-05 | 2 | 2024-06-27 04:24:05 | 2024-06-27 04:24:40 | 江苏东方九天新能源材料有限公司 | 193074 | 5726 |  |  | 0.4 | 0 | 760 | 1 | JG1224060275 | 轧0.1，米数控制在23100-23200米，脱脂分一包10400米。 |  |  | 0