## sheet1
工序名称 | 工序编码 | 新卷号 | 批号 | 机组编码 | 机组名称 | 工序状态 | 检验结果 | 班组 | 参与人 | 来料重量 | 出料重量 | 成品率 | 出料长度 | 出料厚度 | 出料宽度 | 工序要求 | 备注 | 来料编码 | 来料名称 | 来料规格 | 产品编码 | 产品名称 | 产品规格 | 膜名称 | 排序 | 主计划号 | 子计划号 | 工序流程编码 | 工序流程名称 | 工单需求 | 计划开始时间 | 计划结束时间 | 工单状态 | 实际开始时间 | 实际结束时间 | 组织名称 | 卷号ID | 操作工人 | 报工人 | 检验 | 来料厚度 | 来料长度 | 来料宽度 | 是否分卷 | 原卷号 | 工单要求 | 是否成品 | 不良现象 | 入库审核
最终冷轧 | 02004 | JG1224070115 | JG1224070115 | JZ4 | 九天750轧机 | 合格 | 合格品 | 乙 | 赵遂义 | 8322 | 8310 | 0.998558 | 15000 | 0.1 | 710 | 轧0.1(0.097-0.102)米数控制在14900-15000米不低于14900米 |  | 20100028 | 轧硬 | 0.4*710-SPCC | 30210015 | 光亮卷 | 0.1-SPCC |  | 30 | MO001211 | MO001211-005 | GLJ003 | 光亮卷前处理 模板 | 8325 | 2024-07-05 | 2024-07-05 | 2 | 2024-07-18 17:47:58 | 2024-07-18 17:48:55 | 江苏九天光电科技有限公司 | 206675 | 5809 |  |  | 0.4 | 3820 | 710 | 1 | JG1224070115
最终冷轧 | 02004 | JG1224070135 | JG1224070135 | JZ4 | 九天750轧机 | 合格 | 合格品 | 乙 | 赵遂义 | 8290 | 8280 | 0.9987937 | 14900 | 0.1 | 710 | 轧0.1（0.097-0.102）米数14800-14900米 |  | 20100028 | 轧硬 | 0.4*710-SPCC | 30210015 | 光亮卷 | 0.1-SPCC |  | 30 | MO001228 | MO001228-003 | GLJ003 | 光亮卷前处理 模板 | 8290 | 2024-07-05 | 2024-07-05 | 2 | 2024-07-18 15:19:05 | 2024-07-18 15:20:25 | 江苏九天光电科技有限公司 | 206995 | 5809 |  |  | 0.4 | 3790 | 710 | 1 | JG1224070135
最终冷轧 | 02004 | JG12240601192 | JG1224060119 | JZ4 | 九天750轧机 | 合格 | 合格品 | 乙 | 赵遂义 | 6740 | 6730 | 0.9985163 | 12200 | 0.1 | 710 | 轧0.1（0.095-0.1）米数控制在12300-12400米不低于12300米 |  | 20100028 | 轧硬 | 0.4*710-SPCC | 30210015 | 光亮卷 | 0.1-SPCC |  | 30 | MO000677 | MO000677-005-02 | GLJ002 | 东方光亮卷前处理（0.4轧0.1mm) | 13555 | 2024-06-07 | 2024-06-07 | 2 | 2024-07-18 12:54:20 | 2024-07-18 12:55:08 | 江苏九天光电科技有限公司 | 177966 | 5809 |  |  | 0.4 | 3115 | 710 | 1 | JG12240601192
最终冷轧 | 02004 | JG1224070181 | JG1224070181 | JZ4 | 九天750轧机 | 合格 | 合格品 | 乙 | 赵遂义 | 5510 | 5500 | 0.9981851 | 6630 | 0.145 | 710 | 轧0.145（0.145-0.15）米数控制在6600-6700米不超6700米 |  | 20100028 | 轧硬 | 0.4*710-SPCC | 30210008 | 光亮卷 | 0.145-SPCC |  | 30 | MO001356 | MO001356-011 | GLJ003 | 光亮卷前处理 模板 | 5515 | 2024-07-08 | 2024-07-08 | 2 | 2024-07-16 17:30:19 | 2024-07-18 11:58:29 | 江苏九天光电科技有限公司 | 227454 | 5809 |  |  | 0.4 | 2520 | 710 | 1 | JG1224070181 |  |  |  | 0
最终冷轧 | 02004 | JG1224070144 | JG1224070144 | JZ4 | 九天750轧机 | 合格 | 合格品 | 甲 | 张帅 | 8260 | 8240 | 0.9975787 | 14890 | 0.1 | 710 | 轧0.1（0.098-0.103）米数14700-14800米不低于14700米不高于14800米 |  | 20100028 | 轧硬 | 0.4*710-SPCC | 30210015 | 光亮卷 | 0.1-SPCC |  | 30 | MO001317 | MO001317-004 | GLJ003 | 光亮卷前处理 模板 | 8265 | 2024-07-07 | 2024-07-07 | 2 | 2024-07-18 08:16:38 | 2024-07-18 08:17:08 | 江苏九天光电科技有限公司 | 215309 | 5808 |  |  | 0.4 | 3780 | 710 | 1 | JG1224070144 |  |  |  | 0
最终冷轧 | 02004 | JG1224070160 | JG1224070160 | JZ4 | 九天750轧机 | 合格 | 合格品 | 甲 | 蒋小冬 | 8300 | 8290 | 0.9987952 | 14900 | 0.1 | 710 | 轧0.1（0.098-0.103）米数14700-14800米不低于14700米不高于14800米 |  | 20100028 | 轧硬 | 0.4*710-SPCC | 30210015 | 光亮卷 | 0.1-SPCC |  | 30 | MO001317 | MO001317-002 | GLJ003 | 光亮卷前处理 模板 | 8310 | 2024-07-07 | 2024-07-07 | 2 | 2024-07-18 06:26:36 | 2024-07-18 06:27:10 | 江苏九天光电科技有限公司 | 215307 | 5801 |  |  | 0.4 | 3810 | 710 | 1 | JG1224070160 |  |  |  | 0
最终冷轧 | 02004 | JG1224070143 | JG1224070143 | JZ4 | 九天750轧机 | 合格 | 合格品 | 甲 | 张帅 | 8252 | 8230 | 0.997334 | 14870 | 0.1 | 710 | 轧0.1（0.098-0.103）米数14700-14800米不低于14700米不高于14800米 |  | 20100028 | 轧硬 | 0.4*710-SPCC | 30210015 | 光亮卷 | 0.1-SPCC |  | 30 | MO001317 | MO001317-003 | GLJ003 | 光亮卷前处理 模板 | 8255 | 2024-07-07 | 2024-07-07 | 2 | 2024-07-18 03:32:43 | 2024-07-18 03:33:20 | 江苏九天光电科技有限公司 | 215308 | 5808 |  |  | 0.4 | 3780 | 710 | 1 | JG1224070143 |  |  |  | 0
最终冷轧 | 02004 | JG1224070172 | JG1224070172 | JZ4 | 九天750轧机 | 合格 | 合格品 | 甲 | 张帅 | 8200 | 8170 | 0.9963415 | 14620 | 0.1 | 710 | 轧0.1（0.098-0.104）米数控制在14700-14800米不高于14800米 |  | 20100028 | 轧硬 | 0.4*710-SPCC | 30210015 | 光亮卷 | 0.1-SPCC |  | 30 | MO001357 | MO001357-006 | GLJ003 | 光亮卷前处理 模板 | 8210 | 2024-07-08 | 2024-07-08 | 2 | 2024-07-18 01:32:04 | 2024-07-18 01:32:51 | 江苏九天光电科技有限公司 | 227464 | 5808 |  |  | 0.4 | 3755 | 710 | 1 | JG1224070172 |  |  |  | 0
最终冷轧 | 02004 | JG1224070179 | JG1224070179 | JZ4 | 九天750轧机 | 合格 | 合格品 | 甲 | 蒋小冬 | 8240 | 8220 | 0.9975728 | 14700 | 0.1 | 710 | 轧0.1（0.098-0.104）米数控制在14700-14800米不高于14800米 |  | 20100028 | 轧硬 | 0.4*710-SPCC | 30210015 | 光亮卷 | 0.1-SPCC |  | 30 | MO001357 | MO001357-009 | GLJ003 | 光亮卷前处理 模板 | 8240 | 2024-07-08 | 2024-07-08 | 2 | 2024-07-18 01:07:34 | 2024-07-18 01:08:10 | 江苏九天光电科技有限公司 | 227467 | 5801 |  |  | 0.4 | 3790 | 710 | 1 | JG1224070179 |  |  |  | 0
最终冷轧 | 02004 | JG1224070119 | JG1224070119 | JZ4 | 九天750轧机 | 合格 | 合格品 | 甲 | 蒋小冬 | 8332 | 8310 | 0.9973596 | 14980 | 0.1 | 710 | 轧0.1(0.097-0.102)米数控制在14900-15000米不低于14900米 |  | 20100028 | 轧硬 | 0.4*710-SPCC | 30210015 | 光亮卷 | 0.1-SPCC |  | 30 | MO001211 | MO001211-001 | GLJ003 | 光亮卷前处理 模板 | 8335 | 2024-07-05 | 2024-07-05 | 2 | 2024-07-17 06:32:23 | 2024-07-17 06:33:11 | 江苏九天光电科技有限公司 | 206673 | 5801 |  |  | 0.4 | 3820 | 710 | 1 | JG1224070119
最终冷轧 | 02004 | JG1224070174 | JG1224070174 | JZ4 | 九天750轧机 | 合格 | 合格品 | 甲 | 张帅 | 5510 | 5500 | 0.9981851 | 6650 | 0.145 | 710 | 轧0.145（0.145-0.15）米数控制在6600-6700米不超6700米 |  | 20100028 | 轧硬 | 0.4*710-SPCC | 30210008 | 光亮卷 | 0.145-SPCC |  | 30 | MO001356 | MO001356-008 | GLJ003 | 光亮卷前处理 模板 | 5520 | 2024-07-08 | 2024-07-08 | 2 | 2024-07-17 03:35:06 | 2024-07-17 03:35:39 | 江苏九天光电科技有限公司 | 227449 | 5808 |  |  | 0.4 | 2520 | 710 | 1 | JG1224070174 |  |  |  | 0
最终冷轧 | 02004 | JG1224070182 | JG1224070182 | JZ4 | 九天750轧机 | 合格 | 合格品 | 甲 | 蒋小冬 | 5520 | 5510 | 0.9981884 | 6640 | 0.145 | 710 | 轧0.145（0.145-0.15）米数控制在6600-6700米不超6700米 |  | 20100028 | 轧硬 | 0.4*710-SPCC | 30210008 | 光亮卷 | 0.145-SPCC |  | 30 | MO001356 | MO001356-012 | GLJ003 | 光亮卷前处理 模板 | 5525 | 2024-07-08 | 2024-07-08 | 2 | 2024-07-17 02:23:06 | 2024-07-17 02:23:49 | 江苏九天光电科技有限公司 | 227455 | 5801 |  |  | 0.4 | 2520 | 710 | 1 | JG1224070182 |  |  |  | 0
最终冷轧 | 02004 | JG1224070178 | JG1224070178 | JZ4 | 九天750轧机 | 合格 | 合格品 | 甲 | 张帅 | 5510 | 5500 | 0.9981851 | 6660 | 0.145 | 710 | 轧0.145（0.145-0.15）米数控制在6600-6700米不超6700米 |  | 20100028 | 轧硬 | 0.4*710-SPCC | 30210008 | 光亮卷 | 0.145-SPCC |  | 30 | MO001356 | MO001356-010 | GLJ003 | 光亮卷前处理 模板 | 5515 | 2024-07-08 | 2024-07-08 | 2 | 2024-07-17 00:58:49 | 2024-07-17 00:59:26 | 江苏九天光电科技有限公司 | 227451 | 5808 |  |  | 0.4 | 2520 | 710 | 1 | JG1224070178 |  |  |  | 0