## sheet1
工序名称 | 工序编码 | 新卷号 | 批号 | 机组编码 | 机组名称 | 工序状态 | 检验结果 | 班组 | 参与人 | 来料重量 | 出料重量 | 成品率 | 出料长度 | 出料厚度 | 出料宽度 | 工序要求 | 备注 | 来料编码 | 来料名称 | 来料规格 | 产品编码 | 产品名称 | 产品规格 | 膜名称 | 排序 | 主计划号 | 子计划号 | 工序流程编码 | 工序流程名称 | 工单需求 | 计划开始时间 | 计划结束时间 | 工单状态 | 实际开始时间 | 实际结束时间 | 组织名称 | 卷号ID | 操作工人 | 报工人 | 检验 | 来料厚度 | 来料长度 | 来料宽度 | 是否分卷 | 原卷号 | 工单要求 | 是否成品 | 不良现象 | 入库审核
最终冷轧 | 02004 | JG1224070209 | JG1224070209 | JZ3 | 九天700轧机 | 合格 | 合格品 | 乙 | 周朋 | 6294 | 6294 | 1 | 13400 | 0.1 | 610 | 轧0.1（0.098-0.103）米数13200-13300米 |  | 20100023 | 轧硬 | 0.4*610-SPCC | 30210015 | 光亮卷 | 0.1-SPCC |  | 30 | MO001528 | MO001528-013 | GLJ003 | 光亮卷前处理 模板 | 6295 | 2024-07-12 | 2024-07-12 | 3 | 2024-07-18 17:37:06 | 2024-07-18 17:37:27 | 江苏九天光电科技有限公司 | 238814 | 5810 |  |  | 0.4 | 3360 | 610 | 1 | JG1224070209 |  |  |  | 0
最终冷轧 | 02004 | JG1224070205 | JG1224070205 | JZ3 | 九天700轧机 | 合格 | 合格品 | 乙 | 周朋 | 5430 | 5430 | 1 | 7250 | 0.15 | 610 | 轧0.15（0.152-0.158）5.4吨轧制米数7100-7200米不高于7250米；7.1吨卷轧制米数9500-9600米不高于9650米 |  | 20100023 | 轧硬 | 0.4*610-SPCC | 30210011 | 光亮卷 | 0.15-SPCC |  | 30 | MO001353 | MO001353-007 | GLJ003 | 光亮卷前处理 模板 | 5430 | 2024-07-08 | 2024-07-08 | 2 | 2024-07-18 15:51:48 | 2024-07-18 15:52:16 | 江苏九天光电科技有限公司 | 227429 | 5810 |  |  | 0.4 | 2880 | 610 | 1 | JG1224070205 |  |  |  | 0
最终冷轧 | 02004 | JG1224070250 | JG1224070250 | JZ3 | 九天700轧机 | 合格 | 合格品 | 乙 | 周朋 | 6680 | 6680 | 1 | 9510 | 0.15 | 610 | 轧0.15（0.148-0.153）5.2吨卷轧制米数7100-7200米不超7250米，6.8-6.7吨卷轧制米数9500-9600米不超9600米 |  | 20100023 | 轧硬 | 0.4*610-SPCC | 30210011 | 光亮卷 | 0.15-SPCC |  | 30 | MO001447 | MO001447-016 | GLJ003 | 光亮卷前处理 模板 | 6685 | 2024-07-10 | 2024-07-10 | 2 | 2024-07-18 15:51:11 | 2024-07-18 15:51:34 | 江苏九天光电科技有限公司 | 235135 | 5810 |  |  | 0.4 | 3565 | 610 | 1 | JG1224070250 |  |  |  | 0
最终冷轧 | 02004 | JG0024060077 | JG0024060077 | JZ3 | 九天700轧机 | 合格 | 合格品 | 乙 | 蒋涛 | 5130 | 5130 | 1 | 7150 | 0.15 | 610 | 轧0.15（0.147-0.152） |  | 20100082 | 轧硬 | 0.6*610-SPCC | 30210011 | 光亮卷 | 0.15-SPCC |  | 30 | MO000969 | MO000969-001 | GLJ003 | 光亮卷前处理 模板 | 5130 | 2024-06-25 | 2024-06-25 | 2 | 2024-07-18 15:50:31 | 2024-07-18 15:50:51 | 江苏九天光电科技有限公司 | 193542 | 5800 |  |  | 0.6 | 1810 | 610 | 1 | JG0024060077
最终冷轧 | 02004 | JG1224070249 | JG1224070249 | JZ3 | 九天700轧机 | 合格 | 合格品 | 乙 | 蒋涛 | 6690 | 6690 | 1 | 9500 | 0.15 | 610 | 轧0.15（0.148-0.153）5.2吨卷轧制米数7100-7200米不超7250米，6.8-6.7吨卷轧制米数9500-9600米不超9600米 |  | 20100023 | 轧硬 | 0.4*610-SPCC | 30210011 | 光亮卷 | 0.15-SPCC |  | 30 | MO001447 | MO001447-015 | GLJ003 | 光亮卷前处理 模板 | 6690 | 2024-07-10 | 2024-07-10 | 2 | 2024-07-18 15:49:46 | 2024-07-18 15:50:05 | 江苏九天光电科技有限公司 | 235134 | 5800 |  |  | 0.4 | 3565 | 610 | 1 | JG1224070249 |  |  |  | 0
最终冷轧 | 02004 | JG1224070248 | JG1224070248 | JZ3 | 九天700轧机 | 合格 | 合格品 | 乙 | 蒋涛 | 6640 | 6640 | 1 | 9700 | 0.15 | 610 | 轧0.15（0.148-0.153）5.2吨卷轧制米数7100-7200米不超7250米，6.8-6.7吨卷轧制米数9500-9600米不超9600米 |  | 20100023 | 轧硬 | 0.4*610-SPCC | 30210011 | 光亮卷 | 0.15-SPCC |  | 30 | MO001447 | MO001447-012 | GLJ003 | 光亮卷前处理 模板 | 6645 | 2024-07-10 | 2024-07-10 | 2 | 2024-07-18 15:49:05 | 2024-07-18 15:49:29 | 江苏九天光电科技有限公司 | 235131 | 5800 |  |  | 0.4 | 3640 | 610 | 1 | JG1224070248 |  |  |  | 0
最终冷轧 | 02004 | JG1224070206 | JG1224070206 | JZ3 | 九天700轧机 | 合格 | 合格品 | 甲 | 杨永华 | 5414 | 5414 | 1 | 7280 | 0.15 | 610 | 轧0.15（0.152-0.158）5.4吨轧制米数7100-7200米不高于7250米；7.1吨卷轧制米数9500-9600米不高于9650米 |  | 20100023 | 轧硬 | 0.4*610-SPCC | 30210011 | 光亮卷 | 0.15-SPCC |  | 30 | MO001353 | MO001353-008 | GLJ003 | 光亮卷前处理 模板 | 5415 | 2024-07-08 | 2024-07-08 | 2 | 2024-07-18 08:09:24 | 2024-07-18 08:10:09 | 江苏九天光电科技有限公司 | 227431 | 5805 |  |  | 0.4 | 2880 | 610 | 1 | JG1224070206 |  |  |  | 0
最终冷轧 | 02004 | JG1224070279 | JG1224070279 | JZ3 | 九天700轧机 | 合格 | 合格品 | 甲 | 李新峰 | 6770 | 6770 | 1 | 9530 | 0.15 | 610 | 轧0.15（0.148-0.153）5.2吨卷轧制米数7100-7200米不超7250米，6.8-6.7吨卷轧制米数9500-9600米不超9600米 |  | 20100023 | 轧硬 | 0.4*610-SPCC | 30210011 | 光亮卷 | 0.15-SPCC |  | 30 | MO001447 | MO001447-013 | GLJ003 | 光亮卷前处理 模板 | 6770 | 2024-07-10 | 2024-07-10 | 2 | 2024-07-18 07:01:20 | 2024-07-18 07:01:54 | 江苏九天光电科技有限公司 | 235132 | 5803 |  |  | 0.4 | 3595 | 610 | 1 | JG1224070279 |  |  |  | 0
最终冷轧 | 02004 | JG1224070280 | JG1224070280 | JZ3 | 九天700轧机 | 合格 | 合格品 | 甲 | 杨永华 | 6750 | 6750 | 1 | 9600 | 0.15 | 610 | 轧0.15（0.148-0.153）5.2吨卷轧制米数7100-7200米不超7250米，6.8-6.7吨卷轧制米数9500-9600米不超9600米 |  | 20100023 | 轧硬 | 0.4*610-SPCC | 30210011 | 光亮卷 | 0.15-SPCC |  | 30 | MO001447 | MO001447-014 | GLJ003 | 光亮卷前处理 模板 | 6755 | 2024-07-10 | 2024-07-10 | 2 | 2024-07-18 05:38:32 | 2024-07-18 05:39:11 | 江苏九天光电科技有限公司 | 235133 | 5805 |  |  | 0.4 | 3595 | 610 | 1 | JG1224070280 |  |  |  | 0
最终冷轧 | 02004 | JG1224070213 | JG1224070213 | JZ3 | 九天700轧机 | 合格 | 合格品 | 甲 | 李新峰 | 6640 | 6640 | 1 | 9500 | 0.15 | 610 | 轧0.15（0.147-0.152）米数9400-9500米不低于9400米不高于9550米 |  | 20100023 | 轧硬 | 0.4*610-SPCC | 30210011 | 光亮卷 | 0.15-SPCC |  | 30 | MO001411 | MO001411-005 | GLJ003 | 光亮卷前处理 模板 | 6650 | 2024-07-09 | 2024-07-09 | 2 | 2024-07-18 04:11:33 | 2024-07-18 04:12:07 | 江苏九天光电科技有限公司 | 232902 | 5803 |  |  | 0.4 | 3550 | 610 | 1 | JG1224070213 |  |  |  | 0
最终冷轧 | 02004 | JG1224070193 | JG1224070193 | JZ3 | 九天700轧机 | 合格 | 合格品 | 甲 | 杨永华 | 6335 | 6335 | 1 | 10200 | 0.13 | 610 | 轧0.13（0.128-0.133） |  | 20100023 | 轧硬 | 0.4*610-SPCC | 30210007 | 光亮卷 | 0.13-SPCC |  | 30 | MO001692 | MO001692-001 | GLJ003 | 光亮卷前处理 模板 | 6335 | 2024-07-17 | 2024-07-17 | 3 | 2024-07-18 02:52:05 | 2024-07-18 02:52:53 | 江苏九天光电科技有限公司 | 238790 | 5805 |  |  | 0.4 | 3370 | 610 | 1 | JG1224070193 |  |  |  | 0
最终冷轧 | 02004 | JG1224070088 | JG1224070088 | JZ3 | 九天700轧机 | 合格 | 合格品 | 甲 | 李新峰 | 6320 | 6320 | 1 | 10180 | 0.13 | 610 | 轧0.13(0.128-0.133)米数10000-10100米 |  | 20100023 | 轧硬 | 0.4*610-SPCC | 30210007 | 光亮卷 | 0.13-SPCC |  | 30 | MO001690 | MO001690-001 | GLJ003 | 光亮卷前处理 模板 | 6320 | 2024-07-17 | 2024-07-17 | 3 | 2024-07-18 01:06:56 | 2024-07-18 01:07:31 | 江苏九天光电科技有限公司 | 202932 | 5803 |  |  | 0.4 | 3370 | 610 | 1 | JG1224070088 |  |  |  | 0
最终冷轧 | 02004 | JG0024060074 | JG0024060074 | JZ3 | 九天700轧机 | 合格 | 合格品 | 甲 | 杨永华 | 5130 | 5130 | 1 | 7150 | 0.15 | 610 | 轧0.15（0.147-0.152） |  | 20100082 | 轧硬 | 0.6*610-SPCC | 30210011 | 光亮卷 | 0.15-SPCC |  | 30 | MO000969 | MO000969-006 | GLJ003 | 光亮卷前处理 模板 | 5130 | 2024-06-25 | 2024-06-25 | 2 | 2024-07-17 23:23:00 | 2024-07-17 23:23:32 | 江苏九天光电科技有限公司 | 193547 | 5805 |  |  | 0.6 | 1810 | 610 | 1 | JG0024060074
最终冷轧 | 02004 | JG1224070222 | JG1224070222 | JZ3 | 九天700轧机 | 合格 | 合格品 | 乙 | 周朋 | 6670 | 6670 | 1 | 9540 | 0.15 | 610 | 轧0.15（0.147-0.152）米数9400-9500米不低于9400米不高于9550米 |  | 20100023 | 轧硬 | 0.4*610-SPCC | 30210011 | 光亮卷 | 0.15-SPCC |  | 30 | MO001411 | MO001411-010 | GLJ003 | 光亮卷前处理 模板 | 6680 | 2024-07-09 | 2024-07-09 | 2 | 2024-07-17 16:20:56 | 2024-07-17 17:28:48 | 江苏九天光电科技有限公司 | 232907 | 5810 |  |  | 0.4 | 3565 | 610 | 1 | JG1224070222 |  |  |  | 0
最终冷轧 | 02004 | JG1224070221 | JG1224070221 | JZ3 | 九天700轧机 | 合格 | 合格品 | 乙 | 蒋涛 | 6686 | 6686 | 1 | 9500 | 0.15 | 610 | 轧0.15（0.147-0.152）米数9400-9500米不低于9400米不高于9550米 |  | 20100023 | 轧硬 | 0.4*610-SPCC | 30210011 | 光亮卷 | 0.15-SPCC |  | 30 | MO001411 | MO001411-009 | GLJ003 | 光亮卷前处理 模板 | 6690 | 2024-07-09 | 2024-07-09 | 2 | 2024-07-17 15:44:15 | 2024-07-17 16:20:27 | 江苏九天光电科技有限公司 | 232906 | 5800 |  |  | 0.4 | 3565 | 610 | 1 | JG1224070221 |  |  |  | 0
最终冷轧 | 02004 | JG1224070267 | JG1224070267 | JZ3 | 九天700轧机 | 合格 | 合格品 | 乙 | 周朋 | 7150 | 7150 | 1 | 9650 | 0.15 | 610 | 轧0.15（0.152-0.158）5.4吨卷轧制米数7100-7200米不超7250米；7.1吨轧制米数9500-9600米不超9650米，按米数轧制，厚度微调，厚度最高不超0.158 |  | 20100023 | 轧硬 | 0.4*610-SPCC | 30210011 | 光亮卷 | 0.15-SPCC |  | 30 | MO001446 | MO001446-021 | GLJ003 | 光亮卷前处理 模板 | 7150 | 2024-07-10 | 2024-07-10 | 2 | 2024-07-17 15:37:56 | 2024-07-17 15:43:28 | 江苏九天光电科技有限公司 | 235101 | 5810 |  |  | 0.4 | 3800 | 610 | 1 | JG1224070267 |  |  |  | 0
最终冷轧 | 02004 | JG1224070011 | JG1224070011 | JZ3 | 九天700轧机 | 合格 | 合格品 | 乙 | 周朋 | 6335 | 6335 | 1 | 10150 | 0.13 | 610 | 轧0.13(0.128-0.133)米数10000-10100米 |  | 20100023 | 轧硬 | 0.4*610-SPCC | 30210007 | 光亮卷 | 0.13-SPCC |  | 30 | MO001690 | MO001690-002 | GLJ003 | 光亮卷前处理 模板 | 6335 | 2024-07-17 | 2024-07-17 | 3 | 2024-07-17 15:37:13 | 2024-07-17 15:37:36 | 江苏九天光电科技有限公司 | 202947 | 5810 |  |  | 0.4 | 3370 | 610 | 1 | JG1224070011 |  |  |  | 0
最终冷轧 | 02004 | JG1224070203 | JG1224070203 | JZ3 | 九天700轧机 | 合格 | 合格品 | 乙 | 蒋涛 | 7140 | 7140 | 1 | 9600 | 0.15 | 610 | 轧0.15（0.152-0.158）5.4吨轧制米数7100-7200米不高于7250米；7.1吨卷轧制米数9500-9600米不高于9650米 |  | 20100023 | 轧硬 | 0.4*610-SPCC | 30210011 | 光亮卷 | 0.15-SPCC |  | 30 | MO001353 | MO001353-005 | GLJ003 | 光亮卷前处理 模板 | 7140 | 2024-07-08 | 2024-07-08 | 2 | 2024-07-17 15:36:29 | 2024-07-17 15:36:49 | 江苏九天光电科技有限公司 | 227427 | 5800 |  |  | 0.4 | 3800 | 610 | 1 | JG1224070203 |  |  |  | 0
最终冷轧 | 02004 | JG1224060358 | JG1224060358 | JZ3 | 九天700轧机 | 合格 | 合格品 | 乙 | 蒋涛 | 5400 | 5400 | 1 | 7210 | 0.15 | 610 | 轧0.15(0.152-0.158)米数控制在7150-7250米不低于7150米，不高于7250米 |  | 20100023 | 轧硬 | 0.4*610-SPCC | 30210011 | 光亮卷 | 0.15-SPCC |  | 30 | MO001041 | MO001041-013 | GLJ003 | 光亮卷前处理 模板 | 5400 | 2024-06-30 | 2024-06-30 | 2 | 2024-07-17 15:35:48 | 2024-07-17 15:36:08 | 江苏九天光电科技有限公司 | 196784 | 5800 |  |  | 0.4 | 2880 | 610 | 1 | JG1224060358
最终冷轧 | 02004 | JG1224070292 | JG1224070292 | JZ3 | 九天700轧机 | 合格 | 合格品 | 甲 | 杨永华 | 6670 | 6670 | 1 | 9520 | 0.15 | 610 | 轧0.15（0.148-0.153）5.2吨卷轧制米数7100-7200米，6.7吨轧制米数9450-9550米，7吨卷轧制米数9500-9600米 |  | 20100023 | 轧硬 | 0.4*610-SPCC | 30210011 | 光亮卷 | 0.15-SPCC |  | 30 | MO001477 | MO001477-012 | GLJ003 | 光亮卷前处理 模板 | 6675 | 2024-07-11 | 2024-07-11 | 3 | 2024-07-17 07:59:08 | 2024-07-17 07:59:55 | 江苏九天光电科技有限公司 | 236583 | 5805 |  |  | 0.4 | 3550 | 610 | 1 | JG1224070292 |  |  |  | 0
最终冷轧 | 02004 | JG1224070296 | JG1224070296 | JZ3 | 九天700轧机 | 合格 | 合格品 | 甲 | 李新峰 | 6680 | 6680 | 1 | 9520 | 0.15 | 610 | 轧0.15（0.148-0.153）5.2吨卷轧制米数7100-7200米，6.7吨轧制米数9450-9550米，7吨卷轧制米数9500-9600米 |  | 20100023 | 轧硬 | 0.4*610-SPCC | 30210011 | 光亮卷 | 0.15-SPCC |  | 30 | MO001477 | MO001477-016 | GLJ003 | 光亮卷前处理 模板 | 13370 | 2024-07-11 | 2024-07-11 | 3 | 2024-07-17 06:21:26 | 2024-07-17 06:22:08 | 江苏九天光电科技有限公司 | 236587 | 5803 |  |  | 0.4 | 3560 | 610 | 1 | JG1224070296 |  |  |  | 0
最终冷轧 | 02004 | JG1224060326 | JG1224060326 | JZ3 | 九天700轧机 | 合格 | 合格品 | 甲 | 杨永华 | 5410 | 5410 | 1 | 7285 | 0.15 | 610 | 轧0.15（0.152-0.158）5.4吨卷轧制米数7150-7250米不低于7150米，不高于7250米，7.1吨轧制米数9500-9600米不低于9500米不高于9600米 |  | 20100023 | 轧硬 | 0.4*610-SPCC | 30210011 | 光亮卷 | 0.15-SPCC |  | 30 | MO001045 | MO001045-004 | GLJ003 | 光亮卷前处理 模板 | 5410 | 2024-06-30 | 2024-06-30 | 2 | 2024-07-17 04:59:35 | 2024-07-17 05:00:17 | 江苏九天光电科技有限公司 | 197203 | 5805 |  |  | 0.4 | 2880 | 610 | 1 | JG1224060326
最终冷轧 | 02004 | JG1224060325 | JG1224060325 | JZ3 | 九天700轧机 | 合格 | 合格品 | 甲 | 李新峰 | 5414 | 5414 | 1 | 7260 | 0.15 | 610 | 轧0.15（0.152-0.158）5.4吨卷轧制米数7150-7250米不低于7150米，不高于7250米，7.1吨轧制米数9500-9600米不低于9500米不高于9600米 |  | 20100023 | 轧硬 | 0.4*610-SPCC | 30210011 | 光亮卷 | 0.15-SPCC |  | 30 | MO001045 | MO001045-005 | GLJ003 | 光亮卷前处理 模板 | 5415 | 2024-06-30 | 2024-06-30 | 2 | 2024-07-17 03:47:07 | 2024-07-17 03:47:40 | 江苏九天光电科技有限公司 | 196780 | 5803 |  |  | 0.4 | 2880 | 610 | 1 | JG1224060325
最终冷轧 | 02004 | JG0024060067 | JG0024060067 | JZ3 | 九天700轧机 | 合格 | 合格品 | 甲 | 杨永华 | 5180 | 5180 | 1 | 7190 | 0.15 | 610 | 轧0.15（0.147-0.153）米数7100-7200米 |  | 20100082 | 轧硬 | 0.6*610-SPCC | 30210011 | 光亮卷 | 0.15-SPCC |  | 30 | MO000961 | MO000961-001 | GLJ003 | 光亮卷前处理 模板 | 5180 | 2024-06-25 | 2024-06-25 | 2 | 2024-07-17 02:40:30 | 2024-07-17 02:41:03 | 江苏九天光电科技有限公司 | 193329 | 5805 |  |  | 0.6 | 1830 | 610 | 1 | JG0024060067
最终冷轧 | 02004 | JG0024060071 | JG0024060071 | JZ3 | 九天700轧机 | 合格 | 合格品 | 甲 | 李新峰 | 5114 | 5114 | 1 | 7130 | 0.15 | 610 | 轧0.15（0.147-0.153）米数7100-7200米 |  | 20100082 | 轧硬 | 0.6*610-SPCC | 30210011 | 光亮卷 | 0.15-SPCC |  | 30 | MO000961 | MO000961-003 | GLJ003 | 光亮卷前处理 模板 | 5115 | 2024-06-25 | 2024-06-25 | 2 | 2024-07-17 01:13:58 | 2024-07-17 01:14:29 | 江苏九天光电科技有限公司 | 193344 | 5803 |  |  | 0.6 | 1820 | 610 | 1 | JG0024060071