## sheet1
工序名称 | 工序编码 | 新卷号 | 批号 | 机组编码 | 机组名称 | 工序状态 | 检验结果 | 班组 | 参与人 | 来料重量 | 出料重量 | 成品率 | 出料长度 | 出料厚度 | 出料宽度 | 工序要求 | 备注 | 来料编码 | 来料名称 | 来料规格 | 产品编码 | 产品名称 | 产品规格 | 膜名称 | 排序 | 主计划号 | 子计划号 | 工序流程编码 | 工序流程名称 | 工单需求 | 计划开始时间 | 计划结束时间 | 工单状态 | 实际开始时间 | 产出时间 | 组织名称 | 卷号ID | 操作工人 | 报工人 | 检验 | 来料厚度 | 来料长度 | 来料宽度 | 是否分卷 | 原卷号 | 工单要求 | 是否成品 | 不良现象 | 入库审核
铬钝化 | 09001 | JG1224070187 | JG1224070187 | DG1 | 东方铬钝化750 | 合格 | 让步接收 | 乙 | 李澍 | 6986 | 6977 | 0.9987 | 9520 | 0.15 | 610 | 镀铬量80-100 | 厚度公差高0.16 | 30210011 | 光亮卷 | 0.15-SPCC | 30110011 | 铬钝化卷 | 0.15-SPCC |  | 10 | MO001737 | MO001737-004 | GDH001 | 铬钝化模板 | 6986 | 2024-07-18 | 2024-07-18 | 3 | 2024-07-19 03:54:18 | 2024-07-19 04:44:11 | 江苏东方九天新能源材料有限公司 | 247750 | 5656 |  |  | 0.15 | 9470 | 610 | 1 | JG1224070187 |  | 1 | 白斑 辊印 条印 | 1
铬钝化 | 09001 | JG12240701112 | JG1224070111 | DG2 | 东方铬钝化950 | 合格 | 让步接收 | 乙 | 李志祥 | 3993 | 3993 |  | 4710 | 0.15 | 710 | / | 尾部公差高0.161mm | 30210011 | 光亮卷 | 0.15-SPCC | 30110011 | 铬钝化卷 | 0.15-SPCC |  | 10 | MO001742 | MO001742-001-02 | GDH001 | 铬钝化模板 | 7976 | 2024-07-18 | 2024-07-18 | 3 | 2024-07-18 23:20:57 | 2024-07-18 23:56:25 | 江苏东方九天新能源材料有限公司 |  | 5657 |  | 1 | 0.15 | 4710 | 710 | 1 | JG12240701112 |  | 1 |  | 1
铬钝化 | 09001 | JG12240701111 | JG1224070111 | DG2 | 东方铬钝化950 | 合格 | 合格品 | 乙 | 李志祥 | 3973 | 3973 |  | 4700 | 0.15 | 710 | / |  | 30210011 | 光亮卷 | 0.15-SPCC | 30110011 | 铬钝化卷 | 0.15-SPCC |  | 10 | MO001742 | MO001742-001-01 | GDH001 | 铬钝化模板 | 7976 | 2024-07-18 | 2024-07-18 | 3 | 2024-07-18 23:20:57 | 2024-07-18 23:56:25 | 江苏东方九天新能源材料有限公司 |  | 5657 |  | 1 | 0.15 | 4700 | 710 | 1 | JG12240701111 |  | 1 |  | 1
铬钝化 | 09001 | JG12240603032 | JG12240603032 | DG1 | 东方铬钝化750 | 合格 | 让步接收 | 乙 | 李澍 | 1882 | 1880 | 0.9989 | 2590 | 0.15 | 610 | 镀铬80-100 | 白斑 辊印 条印 并包外 | 30210011 | 光亮卷 | 0.15-SPCC | 30110011 | 铬钝化卷 | 0.15-SPCC |  | 10 | MO001682 | MO001682-015 | GDH001 | 铬钝化模板 | 1882 | 2024-07-16 | 2024-07-16 | 3 | 2024-07-18 22:56:42 | 2024-07-18 23:20:03 | 江苏东方九天新能源材料有限公司 | 244767 | 5656 |  |  | 0.15 | 0 | 610 | 1 | JG12240603032 |  | 1 | 白斑 辊印 条印 并包外 | 1
铬钝化 | 09001 | JG12240702764 | JG1224070276 | DG1 | 东方铬钝化750 | 待判定 | 5 | 乙 | 李澍 | 1770 | 1770 |  | 2430 | 0.15 | 610 | 镀铬量80-100 | 尾部公差高0.162mm | 30210011 | 光亮卷 | 0.15-SPCC | 30110011 | 铬钝化卷 | 0.15-SPCC |  | 10 | MO001737 | MO001737-011-04 | GDH001 | 铬钝化模板 | 6936 | 2024-07-18 | 2024-07-18 | 3 | 2024-07-18 21:25:37 | 2024-07-18 22:34:34 | 江苏东方九天新能源材料有限公司 |  | 5656 |  | 1 | 0.15 | 2430 | 610 | 1 | JG12240702764 |  | 1 |  | 1
铬钝化 | 09001 | JG12240702763 | JG1224070276 | DG1 | 东方铬钝化750 | 合格 | 合格品 | 乙 | 李澍 | 1722 | 1722 |  | 2380 | 0.15 | 610 | 镀铬量80-100 |  | 30210011 | 光亮卷 | 0.15-SPCC | 30110011 | 铬钝化卷 | 0.15-SPCC |  | 10 | MO001737 | MO001737-011-03 | GDH001 | 铬钝化模板 | 6936 | 2024-07-18 | 2024-07-18 | 3 | 2024-07-18 21:25:37 | 2024-07-18 22:34:34 | 江苏东方九天新能源材料有限公司 |  | 5656 |  | 1 | 0.15 | 2380 | 610 | 1 | JG12240702763 |  | 1 |  | 1
铬钝化 | 09001 | JG12240702762 | JG1224070276 | DG1 | 东方铬钝化750 | 合格 | 合格品 | 乙 | 李澍 | 1724 | 1724 |  | 2380 | 0.15 | 610 | 镀铬量80-100 |  | 30210011 | 光亮卷 | 0.15-SPCC | 30110011 | 铬钝化卷 | 0.15-SPCC |  | 10 | MO001737 | MO001737-011-02 | GDH001 | 铬钝化模板 | 6936 | 2024-07-18 | 2024-07-18 | 3 | 2024-07-18 21:25:37 | 2024-07-18 22:34:34 | 江苏东方九天新能源材料有限公司 |  | 5656 |  | 1 | 0.15 | 2380 | 610 | 1 | JG12240702762 |  | 1 |  | 1
铬钝化 | 09001 | JG12240702761 | JG1224070276 | DG1 | 东方铬钝化750 | 合格 | 合格品 | 乙 | 李澍 | 1716 | 1716 |  | 2380 | 0.15 | 610 | 镀铬量80-100 |  | 30210011 | 光亮卷 | 0.15-SPCC | 30110011 | 铬钝化卷 | 0.15-SPCC |  | 10 | MO001737 | MO001737-011-01 | GDH001 | 铬钝化模板 | 6936 | 2024-07-18 | 2024-07-18 | 3 | 2024-07-18 21:25:37 | 2024-07-18 22:34:34 | 江苏东方九天新能源材料有限公司 |  | 5656 |  | 1 | 0.15 | 2380 | 610 | 1 | JG12240702761 |  | 1 |  | 1
铬钝化 | 09001 | JG1224070093 | JG1224070093 | DG1 | 东方铬钝化750 | 合格 | 让步接收 | 甲 | 孙锋 | 5684 | 5673 | 0.9981 | 12000 | 0.1 | 610 | / | 色差，辊印，白斑，尾170米处连续折皱 ，折印 | 30210015 | 光亮卷 | 0.1-SPCC | 30110014 | 铬钝化卷 | 0.1-SPCC |  | 10 | MO001743 | MO001743-001 | GDH001 | 铬钝化模板 | 5684 | 2024-07-18 | 2024-07-18 | 3 | 2024-07-18 20:06:33 | 2024-07-18 21:24:49 | 江苏东方九天新能源材料有限公司 | 247806 | 5658 |  |  | 0.1 | 0 | 610 | 1 | JG1224070093 |  | 1 | 色差，辊印，白斑 尾170米处连续折皱 折印 | 1
铬钝化 | 09001 | JG12240603492 | JG12240603492 | DG1 | 东方铬钝化750 | 合格 | 合格品 | 甲 | 孙锋 | 4620 | 4637 | 1.0037 | 6280 | 0.15 | 610 | 镀铬量80-100 |  | 30210011 | 光亮卷 | 0.15-SPCC | 30110011 | 铬钝化卷 | 0.15-SPCC |  | 10 | MO001737 | MO001737-008 | GDH001 | 铬钝化模板 | 4620 | 2024-07-18 | 2024-07-18 | 3 | 2024-07-18 19:22:50 | 2024-07-18 20:06:12 | 江苏东方九天新能源材料有限公司 | 247754 | 5658 |  |  | 0.15 | 0 | 610 | 1 | JG12240603492 |  | 1 | 色差辊印，亮斑点，振纹 | 1
铬钝化 | 09001 | JG12240601421 | JG12240601421 | DG2 | 东方铬钝化950 | 合格 | 合格品 | 甲 | 夏亚军 | 7140 | 7119 | 0.9971 | 12450 | 0.1 | 760 | / |  | 30210015 | 光亮卷 | 0.1-SPCC | 30110014 | 铬钝化卷 | 0.1-SPCC |  | 10 | MO001739 | MO001739-001 | GDH001 | 铬钝化模板 | 7140 | 2024-07-18 | 2024-07-18 | 3 | 2024-07-18 19:51:42 | 2024-07-18 19:55:30 | 江苏东方九天新能源材料有限公司 | 247737 | 5660 |  |  | 0.1 | 12480 | 760 | 1 | JG12240601421 |  | 1 | S色差(色差 白斑 条印 锈斑) | 1
铬钝化 | 09001 | JG1224070236 | JG1224070236 | DG1 | 东方铬钝化750 | 合格 | 让步接收 | 甲 | 孙锋 | 7082 | 7075 | 0.999 | 9740 | 0.15 | 610 | 镀铬量80-100 | 尾部公差高0.161mm | 30210011 | 光亮卷 | 0.15-SPCC | 30110011 | 铬钝化卷 | 0.15-SPCC |  | 10 | MO001737 | MO001737-009 | GDH001 | 铬钝化模板 | 7082 | 2024-07-18 | 2024-07-18 | 3 | 2024-07-18 18:26:35 | 2024-07-18 19:22:27 | 江苏东方九天新能源材料有限公司 | 247755 | 5658 |  |  | 0.15 | 9680 | 610 | 1 | JG1224070236 |  | 1 | 色差辊印， | 1
铬钝化 | 09001 | JG1224070080 | JG1224070080 | DG1 | 东方铬钝化750 | 合格 | 让步接收 | 甲 | 孙锋 | 7000 | 6993 | 0.999 | 9540 | 0.15 | 610 | 镀铬量80-100 | 尾部公差高0.162mm | 30210011 | 光亮卷 | 0.15-SPCC | 30110011 | 铬钝化卷 | 0.15-SPCC |  | 10 | MO001737 | MO001737-003 | GDH001 | 铬钝化模板 | 7000 | 2024-07-18 | 2024-07-18 | 3 | 2024-07-18 17:26:06 | 2024-07-18 18:26:09 | 江苏东方九天新能源材料有限公司 | 247749 | 5658 |  |  | 0.15 | 9480 | 610 | 1 | JG1224070080 |  | 1 | 来料板面停机印，色差辊印 | 1
铬钝化 | 09001 | JG122405504322 | JG12240550432 | DG2 | 东方铬钝化950 | 合格 | 合格品 | 甲 | 夏亚军 | 2565 | 2565 |  | 4510 | 0.1 | 760 | / |  | 30210015 | 光亮卷 | 0.1-SPCC | 30110014 | 铬钝化卷 | 0.1-SPCC |  | 10 | MO001739 | MO001739-005-02 | GDH001 | 铬钝化模板 | 6710 | 2024-07-18 | 2024-07-18 | 3 | 2024-07-18 17:38:26 | 2024-07-18 18:14:20 | 江苏东方九天新能源材料有限公司 |  | 5660 |  | 1 | 0.1 | 4510 | 760 | 1 | JG122405504322 |  | 1 | S色差(色差白斑 锈斑) | 1
铬钝化 | 09001 | JG122405504321 | JG12240550432 | DG2 | 东方铬钝化950 | 合格 | 合格品 | 甲 | 夏亚军 | 3761 | 3761 |  | 6580 | 0.1 | 760 | / |  | 30210015 | 光亮卷 | 0.1-SPCC | 30110014 | 铬钝化卷 | 0.1-SPCC |  | 10 | MO001739 | MO001739-005-01 | GDH001 | 铬钝化模板 | 6710 | 2024-07-18 | 2024-07-18 | 3 | 2024-07-18 17:38:26 | 2024-07-18 18:14:20 | 江苏东方九天新能源材料有限公司 |  | 5660 |  | 1 | 0.1 | 6580 | 760 | 1 | JG122405504321 |  | 1 | S色差(色差白斑 锈斑) | 1
铬钝化 | 09001 | JG12240701884 | JG1224070188 | DG1 | 东方铬钝化750 | 合格 | 合格品 | 甲 | 孙锋 | 1769 | 1769 |  | 2430 | 0.15 | 610 | 镀铬量80-100 |  | 30210011 | 光亮卷 | 0.15-SPCC | 30110011 | 铬钝化卷 | 0.15-SPCC |  | 10 | MO001737 | MO001737-010-04 | GDH001 | 铬钝化模板 | 6990 | 2024-07-18 | 2024-07-18 | 3 | 2024-07-18 16:17:05 | 2024-07-18 17:25:31 | 江苏东方九天新能源材料有限公司 |  | 5658 |  | 1 | 0.15 | 2430 | 610 | 1 | JG12240701884 |  | 1 |  | 1
铬钝化 | 09001 | JG12240701883 | JG1224070188 | DG1 | 东方铬钝化750 | 合格 | 合格品 | 甲 | 孙锋 | 1745 | 1745 |  | 2390 | 0.15 | 610 | 镀铬量80-100 |  | 30210011 | 光亮卷 | 0.15-SPCC | 30110011 | 铬钝化卷 | 0.15-SPCC |  | 10 | MO001737 | MO001737-010-03 | GDH001 | 铬钝化模板 | 6990 | 2024-07-18 | 2024-07-18 | 3 | 2024-07-18 16:17:05 | 2024-07-18 17:25:31 | 江苏东方九天新能源材料有限公司 |  | 5658 |  | 1 | 0.15 | 2390 | 610 | 1 | JG12240701883 |  | 1 |  | 1
铬钝化 | 09001 | JG12240701882 | JG1224070188 | DG1 | 东方铬钝化750 | 合格 | 合格品 | 甲 | 孙锋 | 1749 | 1749 |  | 2390 | 0.15 | 610 | 镀铬量80-100 |  | 30210011 | 光亮卷 | 0.15-SPCC | 30110011 | 铬钝化卷 | 0.15-SPCC |  | 10 | MO001737 | MO001737-010-02 | GDH001 | 铬钝化模板 | 6990 | 2024-07-18 | 2024-07-18 | 3 | 2024-07-18 16:17:05 | 2024-07-18 17:25:31 | 江苏东方九天新能源材料有限公司 |  | 5658 |  | 1 | 0.15 | 2390 | 610 | 1 | JG12240701882 |  | 1 |  | 1
铬钝化 | 09001 | JG12240701881 | JG1224070188 | DG1 | 东方铬钝化750 | 待判定 | 5 | 甲 | 孙锋 | 1745 | 1745 |  | 2390 | 0.15 | 610 | 镀铬量80-100 | 内300米左右来料操边碎边 | 30210011 | 光亮卷 | 0.15-SPCC | 30110011 | 铬钝化卷 | 0.15-SPCC |  | 10 | MO001737 | MO001737-010-01 | GDH001 | 铬钝化模板 | 6990 | 2024-07-18 | 2024-07-18 | 3 | 2024-07-18 16:17:05 | 2024-07-18 17:25:31 | 江苏东方九天新能源材料有限公司 |  | 5658 |  | 1 | 0.15 | 2390 | 610 | 1 | JG12240701881 |  | 1 | S碎边(内300米左右来料操边碎边) | 1
铬钝化 | 09001 | JG1224060350 | JG1224060350 | DG1 | 东方铬钝化750 | 合格 | 合格品 | 甲 | 孙锋 | 5148 | 5137 | 0.9979 | 7000 | 0.15 | 610 | 镀铬量80-100 |  | 30210011 | 光亮卷 | 0.15-SPCC | 30110011 | 铬钝化卷 | 0.15-SPCC |  | 10 | MO001737 | MO001737-002 | GDH001 | 铬钝化模板 | 5148 | 2024-07-18 | 2024-07-18 | 3 | 2024-07-18 16:16:24 | 2024-07-18 16:16:49 | 江苏东方九天新能源材料有限公司 | 247748 | 5658 |  |  | 0.15 | 0 | 610 | 1 | JG1224060350 |  | 1 |  | 1
铬钝化 | 09001 | JG1224070226 | JG1224070226 | DG1 | 东方铬钝化750 | 合格 | 合格品 | 甲 | 孙锋 | 6600 | 6597 | 0.9995 | 9510 | 0.15 | 610 | 镀铬量80-100 | 色差 辊印 | 30210011 | 光亮卷 | 0.15-SPCC | 30110011 | 铬钝化卷 | 0.15-SPCC |  | 10 | MO001737 | MO001737-007 | GDH001 | 铬钝化模板 | 6600 | 2024-07-18 | 2024-07-18 | 3 | 2024-07-18 14:32:10 | 2024-07-18 16:15:16 | 江苏东方九天新能源材料有限公司 | 247753 | 5658 |  |  | 0.15 | 9550 | 610 | 1 | JG1224070226 |  | 1 |  | 1
铬钝化 | 09001 | JG1224070072 | JG1224070072 | DG1 | 东方铬钝化750 | 合格 | 让步接收 | 乙 | 李澍 | 7110 | 7059 | 0.9928 | 9640 | 0.15 | 610 | 镀铬量80-100 | 锈斑 | 30210011 | 光亮卷 | 0.15-SPCC | 30110011 | 铬钝化卷 | 0.15-SPCC |  | 10 | MO001694 | MO001694-003 | GDH001 | 铬钝化模板 | 7110 | 2024-07-17 | 2024-07-17 | 3 | 2024-07-18 02:32:33 | 2024-07-18 15:21:43 | 江苏东方九天新能源材料有限公司 | 245503 | 5656 |  |  | 0.15 | 9720 | 610 | 1 | JG1224070072 |  | 1 |  | 1
铬钝化 | 09001 | JG1224060127212 | JG122406012721 | DG2 | 东方铬钝化950 | 合格 | 合格品 | 甲 | 夏亚军 | 2773 | 2773 |  | 4830 | 0.1 | 760 | / | S色差(色差 白斑 条印) | 30210015 | 光亮卷 | 0.1-SPCC | 30110014 | 铬钝化卷 | 0.1-SPCC |  | 10 | MO001739 | MO001739-002-02 | GDH001 | 铬钝化模板 | 5610 | 2024-07-18 | 2024-07-18 | 3 | 2024-07-18 15:14:33 | 2024-07-18 15:15:30 | 江苏东方九天新能源材料有限公司 |  | 5660 |  | 1 | 0.1 | 4830 | 760 | 1 | JG1224060127212 |  | 1 |  | 1
铬钝化 | 09001 | JG1224060127211 | JG122406012721 | DG2 | 东方铬钝化950 | 合格 | 合格品 | 甲 | 夏亚军 | 2811 | 2811 |  | 4900 | 0.1 | 760 | / | S色差(色差 白斑 条印) | 30210015 | 光亮卷 | 0.1-SPCC | 30110014 | 铬钝化卷 | 0.1-SPCC |  | 10 | MO001739 | MO001739-002-01 | GDH001 | 铬钝化模板 | 5610 | 2024-07-18 | 2024-07-18 | 3 | 2024-07-18 15:14:33 | 2024-07-18 15:15:30 | 江苏东方九天新能源材料有限公司 |  | 5660 |  | 1 | 0.1 | 4900 | 760 | 1 | JG1224060127211 |  | 1 |  | 1
铬钝化 | 09001 | JG1224070229 | JG1224070229 | DG1 | 东方铬钝化750 | 合格 | 让步接收 | 甲 | 孙锋 | 6590 | 6591 | 1.0002 | 9530 | 0.15 | 610 | 镀铬量80-100 | 色差辊印 | 30210011 | 光亮卷 | 0.15-SPCC | 30110011 | 铬钝化卷 | 0.15-SPCC |  | 10 | MO001737 | MO001737-005 | GDH001 | 铬钝化模板 | 6590 | 2024-07-18 | 2024-07-18 | 3 | 2024-07-18 13:35:36 | 2024-07-18 14:31:24 | 江苏东方九天新能源材料有限公司 | 247751 | 5658 |  |  | 0.15 | 9550 | 610 | 1 | JG1224070229 |  | 1 | 色差辊印 | 1
铬钝化 | 09001 | JG122405512712 | JG122405512712 | DG2 | 东方铬钝化950 | 合格 | 让步接收 | 甲 | 韩康 | 1890 | 1873 | 0.991 | 3210 | 0.1 | 760 | / | 100米1个孔洞 横向485.2mm （大小0.97mm2） | 30210015 | 光亮卷 | 0.1-SPCC | 30110014 | 铬钝化卷 | 0.1-SPCC |  | 10 | MO001739 | MO001739-003 | GDH001 | 铬钝化模板 | 1890 | 2024-07-18 | 2024-07-18 | 3 | 2024-07-18 13:55:43 | 2024-07-18 14:05:07 | 江苏东方九天新能源材料有限公司 | 247739 | 5660 |  |  | 0.1 | 3200 | 760 | 1 | JG122405512712 |  | 1 | S色差(色差 白斑 条印100米1个孔洞 横向485.2 大小0.97) | 1
铬钝化 | 09001 | JG1224055119221 | JG1224055119221 | DG2 | 东方铬钝化950 | 合格 | 合格品 | 甲 | 韩康 | 4490 | 4469 | 0.9953 | 7630 | 0.1 | 760 | / | S色差(色差 白斑 条印) | 30210015 | 光亮卷 | 0.1-SPCC | 30110014 | 铬钝化卷 | 0.1-SPCC |  | 10 | MO001739 | MO001739-004 | GDH001 | 铬钝化模板 | 4490 | 2024-07-18 | 2024-07-18 | 3 | 2024-07-18 13:38:40 | 2024-07-18 13:40:03 | 江苏东方九天新能源材料有限公司 | 247740 | 5660 |  |  | 0.1 | 7680 | 760 | 1 | JG1224055119221 |  | 1 | S色差(色差 白斑 条印) | 1
铬钝化 | 09001 | JG1224070214 | JG1224070214 | DG1 | 东方铬钝化750 | 合格 | 让步接收 | 甲 | 孙锋 | 6552 | 6551 | 0.9998 | 9490 | 0.15 | 610 | 镀铬量80-100 | 4500、8317、9262米横向1.15、3.46、7.31 （大小0.28、0.11、0.11mm2） | 30210011 | 光亮卷 | 0.15-SPCC | 30110011 | 铬钝化卷 | 0.15-SPCC |  | 10 | MO001737 | MO001737-006 | GDH001 | 铬钝化模板 | 6552 | 2024-07-18 | 2024-07-18 | 3 | 2024-07-18 12:34:59 | 2024-07-18 13:34:11 | 江苏东方九天新能源材料有限公司 | 247752 | 5658 |  |  | 0.15 | 9420 | 610 | 1 | JG1224070214 |  | 1 | 色差辊印，4500/8317//9262米横向1.15/3.46/7.31，大小0.28/0.11/0.11 | 1
铬钝化 | 09001 | JG1224070230 | JG1224070230 | DG1 | 东方铬钝化750 | 合格 | 让步接收 | 甲 | 孙锋 | 6570 | 6565 | 0.9992 | 9460 | 0.15 | 610 | 镀铬量80-100 | 8500米-9100米横向586-588mm处5个孔洞（大小0.11-0.17mm2） | 30210011 | 光亮卷 | 0.15-SPCC | 30110011 | 铬钝化卷 | 0.15-SPCC |  | 10 | MO001737 | MO001737-001 | GDH001 | 铬钝化模板 | 6570 | 2024-07-18 | 2024-07-18 | 3 | 2024-07-18 12:31:59 | 2024-07-18 12:34:41 | 江苏东方九天新能源材料有限公司 | 247747 | 5658 |  |  | 0.15 | 9470 | 610 | 1 | JG1224070230 |  | 1 | 8500米-9100米横向586-588mm处5个孔洞，大小0.11-0.17，色差，辊印 | 1
铬钝化 | 09001 | JG12240603591 | JG12240603591 | DG1 | 东方铬钝化750 | 待判定 |  | 甲 | 孙锋 | 4508 | 4499 | 0.998 | 6480 | 0.15 | 610 | 镀铬80-100 | 内250米横向123-125mm处14个孔洞，大小0.17-1.24,6000-6050米横向574-589mm处6个孔洞，大小0.11,6330/6340米横向578/583，大小0.11/0.17，来料板面整卷爆辊印 | 30210011 | 光亮卷 | 0.15-SPCC | 30110011 | 铬钝化卷 | 0.15-SPCC |  | 10 | MO001682 | MO001682-008 | GDH001 | 铬钝化模板 | 4508 | 2024-07-16 | 2024-07-16 | 3 | 2024-07-18 10:55:40 | 2024-07-18 11:34:48 | 江苏东方九天新能源材料有限公司 | 244759 | 5658 |  |  | 0.15 | 0 | 610 | 1 | JG12240603591 |  | 1 | 内250米横向123-125mm处14个孔洞，大小0.17-1.24,6000-6050米横向574-589mm处6个孔洞，大小0.11,6330/6340米横向578/583，大小0.11/0.17，来料板面整卷爆辊印，色差 | 0
铬钝化 | 09001 | JG12240603592 | JG12240603592 | DG1 | 东方铬钝化750 | 合格 | 合格品 | 甲 | 孙锋 | 2268 | 2263 | 0.9978 | 3080 | 0.15 | 610 | 镀铬80-100 |  | 30210011 | 光亮卷 | 0.15-SPCC | 30110011 | 铬钝化卷 | 0.15-SPCC |  | 10 | MO001682 | MO001682-011 | GDH001 | 铬钝化模板 | 2268 | 2024-07-16 | 2024-07-16 | 3 | 2024-07-18 10:27:14 | 2024-07-18 10:55:20 | 江苏东方九天新能源材料有限公司 | 244762 | 5658 |  |  | 0.15 | 0 | 610 | 1 | JG12240603592 |  | 1 | 色差，辊印 | 1
铬钝化 | 09001 | JG12240700543 | JG1224070054 | DG1 | 东方铬钝化750 | 合格 | 让步接收 | 甲 | 孙锋 | 1753 | 1753 |  | 2400 | 0.15 | 610 | 镀铬量80-100 | 2118米横向49mm处孔洞（0.17mm2） | 30210011 | 光亮卷 | 0.15-SPCC | 30110011 | 铬钝化卷 | 0.15-SPCC |  | 10 | MO001694 | MO001694-004-03 | GDH001 | 铬钝化模板 | 5258 | 2024-07-17 | 2024-07-17 | 3 | 2024-07-18 09:24:07 | 2024-07-18 10:26:49 | 江苏东方九天新能源材料有限公司 |  | 5658 |  | 1 | 0.15 | 2400 | 610 | 1 | JG12240700543 |  | 1 | S色差条印(来料双边色差辊印重，亮斑) | 1
铬钝化 | 09001 | JG12240700542 | JG1224070054 | DG1 | 东方铬钝化750 | 合格 | 让步接收 | 甲 | 孙锋 | 1757 | 1757 |  | 2390 | 0.15 | 610 | 镀铬量80-100 | 双边色差辊印重，亮斑 | 30210011 | 光亮卷 | 0.15-SPCC | 30110011 | 铬钝化卷 | 0.15-SPCC |  | 10 | MO001694 | MO001694-004-02 | GDH001 | 铬钝化模板 | 5258 | 2024-07-17 | 2024-07-17 | 3 | 2024-07-18 09:24:07 | 2024-07-18 10:26:49 | 江苏东方九天新能源材料有限公司 |  | 5658 |  | 1 | 0.15 | 2390 | 610 | 1 | JG12240700542 |  | 1 | S色差条印(来料双边色差辊印重，亮斑) | 1
铬钝化 | 09001 | JG12240700541 | JG1224070054 | DG1 | 东方铬钝化750 | 合格 | 合格品 | 甲 | 孙锋 | 1753 | 1753 |  | 2390 | 0.15 | 610 | 镀铬量80-100 | S色差条印(来料双边色差辊印重，亮斑) | 30210011 | 光亮卷 | 0.15-SPCC | 30110011 | 铬钝化卷 | 0.15-SPCC |  | 10 | MO001694 | MO001694-004-01 | GDH001 | 铬钝化模板 | 5258 | 2024-07-17 | 2024-07-17 | 3 | 2024-07-18 09:24:07 | 2024-07-18 10:26:49 | 江苏东方九天新能源材料有限公司 |  | 5658 |  | 1 | 0.15 | 2390 | 610 | 1 | JG12240700541 |  | 1 | S色差条印(来料双边色差辊印重，亮斑) | 1