## sheet1
工序名称 | 工序编码 | 新卷号 | 批号 | 机组编码 | 机组名称 | 工序状态 | 检验结果 | 班组 | 参与人 | 来料重量 | 出料重量 | 成品率 | 出料长度 | 出料厚度 | 出料宽度 | 工序要求 | 备注 | 来料编码 | 来料名称 | 来料规格 | 产品编码 | 产品名称 | 产品规格 | 膜名称 | 排序 | 主计划号 | 子计划号 | 工序流程编码 | 工序流程名称 | 工单需求 | 计划开始时间 | 计划结束时间 | 工单状态 | 实际开始时间 | 产出时间 | 组织名称 | 卷号ID | 操作工人 | 报工人 | 检验 | 来料厚度 | 来料长度 | 来料宽度 | 是否分卷 | 原卷号 | 工单要求 | 是否成品 | 不良现象 | 入库审核
覆膜 | 07001 | JG12240603053 | JG1224060305 | JF4 | 九天覆膜-8 | 合格 | 合格品 | 甲 | 徐刚,徐兴良 | 1872 | 1872 |  | 2360 | 0.25 | 610 | / | Z振纹(板面振纹) | 30110011 | 铬钝化卷 | 0.15-SPCC | 30312017 | 双面钢塑复合卷 | 0.25-SPCC | 明绿改性膜-2 | 10 | MO001752 | MO001752-002-03 | FM001 | 覆膜模板 | 5291 | 2024-07-18 | 2024-07-18 | 3 | 2024-07-19 06:49:42 | 2024-07-19 08:10:55 | 江苏九天光电科技有限公司 | 0 | 5750 |  | 1 | 0.25 | 2360 | 610 | 1 | JG12240603053 |  | 1 | Z振纹(板面振纹)
覆膜 | 07001 | JG12240603052 | JG1224060305 | JF4 | 九天覆膜-8 | 合格 | 合格品 | 甲 | 徐刚,徐兴良 | 1892 | 1892 |  | 2380 | 0.25 | 610 | / |  | 30110011 | 铬钝化卷 | 0.15-SPCC | 30312017 | 双面钢塑复合卷 | 0.25-SPCC | 明绿改性膜-2 | 10 | MO001752 | MO001752-002-02 | FM001 | 覆膜模板 | 5291 | 2024-07-18 | 2024-07-18 | 3 | 2024-07-19 06:49:42 | 2024-07-19 08:10:55 | 江苏九天光电科技有限公司 | 0 | 5750 |  | 1 | 0.25 | 2380 | 610 | 1 | JG12240603052 |  | 1
覆膜 | 07001 | JG12240603051 | JG1224060305 | JF4 | 九天覆膜-8 | 合格 | 合格品 | 甲 | 徐刚,徐兴良 | 1896 | 1896 |  | 2380 | 0.25 | 610 | / |  | 30110011 | 铬钝化卷 | 0.15-SPCC | 30312017 | 双面钢塑复合卷 | 0.25-SPCC | 明绿改性膜-2 | 10 | MO001752 | MO001752-002-01 | FM001 | 覆膜模板 | 5291 | 2024-07-18 | 2024-07-18 | 3 | 2024-07-19 06:49:42 | 2024-07-19 08:10:55 | 江苏九天光电科技有限公司 | 0 | 5750 |  | 1 | 0.25 | 2380 | 610 | 1 | JG12240603051 |  | 1
覆膜 | 07001 | JG12240701521 | JG12240701521 | JF5 | 九天覆膜-9 | 合格 | 合格品 | 甲 | 顾志明,倪志宏,张文兵 | 4045 | 4302 | 1.0635 | 4740 | 0.25 | 710 | / | Z折皱(1000米内来膜上下吗操作侧鼓包重，导致膜打皱10公分 露白8MM左右) | 30110011 | 铬钝化卷 | 0.15-SPCC | 30312017 | 双面钢塑复合卷 | 0.25-SPCC | 明绿CJB膜-1 | 10 | MO001731 | MO001731-002 | FM001 | 覆膜模板 | 4045 | 2024-07-18 | 2024-07-18 | 3 | 2024-07-19 07:37:47 | 2024-07-19 07:54:30 | 江苏九天光电科技有限公司 | 247693 | 5742 |  |  | 0.15 | 0 | 710 | 1 | JG12240701521 |  | 1 | Z折皱(1000米内来膜上下吗操作侧鼓包重，导致膜打皱10公分 露白8MM左右) | 0
覆膜 | 07001 | JG12240702174 | JG1224070217 | JF3 | 九天覆膜-5 | 合格 | 让步接收 | 甲 | 成防萍,徐新圣 | 1766 | 1766 |  | 2370 | 0.25 | 610 | / | 操作侧起筋重，收卷鼓包，色差，振纹两边分3层 | 30110011 | 铬钝化卷 | 0.15-SPCC | 30312017 | 双面钢塑复合卷 | 0.25-SPCC | 明绿CJB膜-1 | 10 | MO001758 | MO001758-002-04 | FM001 | 覆膜模板 | 6571 | 2024-07-18 | 2024-07-18 | 3 | 2024-07-19 04:35:21 | 2024-07-19 06:59:42 | 江苏九天光电科技有限公司 | 0 | 5751 |  | 1 | 0.25 | 2370 | 610 | 1 | JG12240702174 |  | 1 | 操作侧起筋重，收卷鼓包，色差，振纹 | 1
覆膜 | 07001 | JG12240702173 | JG1224070217 | JF3 | 九天覆膜-5 | 合格 | 合格品 | 甲 | 成防萍,徐新圣 | 1764 | 1764 |  | 2380 | 0.25 | 610 | / |  | 30110011 | 铬钝化卷 | 0.15-SPCC | 30312017 | 双面钢塑复合卷 | 0.25-SPCC | 明绿CJB膜-1 | 10 | MO001758 | MO001758-002-03 | FM001 | 覆膜模板 | 6571 | 2024-07-18 | 2024-07-18 | 3 | 2024-07-19 04:35:21 | 2024-07-19 06:59:42 | 江苏九天光电科技有限公司 | 0 | 5751 |  | 1 | 0.25 | 2380 | 610 | 1 | JG12240702173 |  | 1 |  | 1
覆膜 | 07001 | JG12240702172 | JG1224070217 | JF3 | 九天覆膜-5 | 合格 | 合格品 | 甲 | 成防萍,徐新圣 | 1768 | 1768 |  | 2380 | 0.25 | 610 | / | 两边分3层 | 30110011 | 铬钝化卷 | 0.15-SPCC | 30312017 | 双面钢塑复合卷 | 0.25-SPCC | 明绿CJB膜-1 | 10 | MO001758 | MO001758-002-02 | FM001 | 覆膜模板 | 6571 | 2024-07-18 | 2024-07-18 | 3 | 2024-07-19 04:35:21 | 2024-07-19 06:59:42 | 江苏九天光电科技有限公司 | 0 | 5751 |  | 1 | 0.25 | 2380 | 610 | 1 | JG12240702172 |  | 1 |  | 1
覆膜 | 07001 | JG12240702171 | JG1224070217 | JF3 | 九天覆膜-5 | 合格 | 让步接收 | 甲 | 成防萍,徐新圣 | 1760 | 1760 |  | 2380 | 0.25 | 610 | / | 430米传动侧上板面膜起筋 | 30110011 | 铬钝化卷 | 0.15-SPCC | 30312017 | 双面钢塑复合卷 | 0.25-SPCC | 明绿CJB膜-1 | 10 | MO001758 | MO001758-002-01 | FM001 | 覆膜模板 | 6571 | 2024-07-18 | 2024-07-18 | 3 | 2024-07-19 04:35:21 | 2024-07-19 06:59:42 | 江苏九天光电科技有限公司 | 0 | 5751 |  | 1 | 0.25 | 2380 | 610 | 1 | JG12240702171 |  | 1 | 430米传动侧上板面膜起筋 | 1
覆膜 | 07001 | JG12240700773 | JG1224070077 | JF4 | 九天覆膜-8 | 合格 | 合格品 | 甲 | 徐刚,徐兴良 | 1856 | 1856 |  | 2350 | 0.25 | 610 | / |  | 30110011 | 铬钝化卷 | 0.15-SPCC | 30312017 | 双面钢塑复合卷 | 0.25-SPCC | 明绿改性膜-2 | 10 | MO001752 | MO001752-003-03 | FM001 | 覆膜模板 | 5293 | 2024-07-18 | 2024-07-18 | 3 | 2024-07-19 05:38:38 | 2024-07-19 06:46:08 | 江苏九天光电科技有限公司 | 0 | 5750 |  | 1 | 0.25 | 2350 | 610 | 1 | JG12240700773 |  | 1 |  | 1
覆膜 | 07001 | JG12240700772 | JG1224070077 | JF4 | 九天覆膜-8 | 合格 | 合格品 | 甲 | 徐刚,徐兴良 | 1902 | 1902 |  | 2400 | 0.25 | 610 | / |  | 30110011 | 铬钝化卷 | 0.15-SPCC | 30312017 | 双面钢塑复合卷 | 0.25-SPCC | 明绿改性膜-2 | 10 | MO001752 | MO001752-003-02 | FM001 | 覆膜模板 | 5293 | 2024-07-18 | 2024-07-18 | 3 | 2024-07-19 05:38:38 | 2024-07-19 06:46:08 | 江苏九天光电科技有限公司 | 0 | 5750 |  | 1 | 0.25 | 2400 | 610 | 1 | JG12240700772 |  | 1 |  | 1
覆膜 | 07001 | JG12240700771 | JG1224070077 | JF4 | 九天覆膜-8 | 合格 | 合格品 | 甲 | 徐刚,徐兴良 | 1902 | 1902 |  | 2400 | 0.25 | 610 | / |  | 30110011 | 铬钝化卷 | 0.15-SPCC | 30312017 | 双面钢塑复合卷 | 0.25-SPCC | 明绿改性膜-2 | 10 | MO001752 | MO001752-003-01 | FM001 | 覆膜模板 | 5293 | 2024-07-18 | 2024-07-18 | 3 | 2024-07-19 05:38:38 | 2024-07-19 06:46:08 | 江苏九天光电科技有限公司 | 0 | 5750 |  | 1 | 0.25 | 2400 | 610 | 1 | JG12240700771 |  | 1 |  | 1
覆膜 | 07001 | JG12240702294 | JG1224070229 | JF4 | 九天覆膜-8 | 合格 | 合格品 | 甲 | 徐刚,徐兴良 | 1766 | 1766 |  | 2340 | 0.25 | 610 | / |  | 30110011 | 铬钝化卷 | 0.15-SPCC | 30312017 | 双面钢塑复合卷 | 0.25-SPCC | 明绿改性膜-2 | 10 | MO001765 | MO001765-006-04 | FM001 | 覆膜模板 | 6591 | 2024-07-18 | 2024-07-18 | 3 | 2024-07-19 03:06:33 | 2024-07-19 05:04:33 | 江苏九天光电科技有限公司 | 0 | 5750 |  | 1 | 0.25 | 2340 | 610 | 1 | JG12240702294 |  | 1 |  | 1
覆膜 | 07001 | JG12240702293 | JG1224070229 | JF4 | 九天覆膜-8 | 合格 | 合格品 | 甲 | 徐刚,徐兴良 | 1778 | 1778 |  | 2360 | 0.25 | 610 | / |  | 30110011 | 铬钝化卷 | 0.15-SPCC | 30312017 | 双面钢塑复合卷 | 0.25-SPCC | 明绿改性膜-2 | 10 | MO001765 | MO001765-006-03 | FM001 | 覆膜模板 | 6591 | 2024-07-18 | 2024-07-18 | 3 | 2024-07-19 03:06:33 | 2024-07-19 05:04:33 | 江苏九天光电科技有限公司 | 0 | 5750 |  | 1 | 0.25 | 2360 | 610 | 1 | JG12240702293 |  | 1 |  | 1
覆膜 | 07001 | JG12240702292 | JG1224070229 | JF4 | 九天覆膜-8 | 合格 | 让步接收 | 甲 | 徐刚,徐兴良 | 1768 | 1768 |  | 2350 | 0.25 | 610 | / | Y油斑(100米操作侧约20公分处油斑约2公分) | 30110011 | 铬钝化卷 | 0.15-SPCC | 30312017 | 双面钢塑复合卷 | 0.25-SPCC | 明绿改性膜-2 | 10 | MO001765 | MO001765-006-02 | FM001 | 覆膜模板 | 6591 | 2024-07-18 | 2024-07-18 | 3 | 2024-07-19 03:06:33 | 2024-07-19 05:04:33 | 江苏九天光电科技有限公司 | 0 | 5750 |  | 1 | 0.25 | 2350 | 610 | 1 | JG12240702292 |  | 1 | Y油斑(100米操作侧约20公分处油斑约2公分) | 1
覆膜 | 07001 | JG12240702291 | JG1224070229 | JF4 | 九天覆膜-8 | 合格 | 合格品 | 甲 | 徐刚,徐兴良 | 1780 | 1780 |  | 2370 | 0.25 | 610 | / |  | 30110011 | 铬钝化卷 | 0.15-SPCC | 30312017 | 双面钢塑复合卷 | 0.25-SPCC | 明绿改性膜-2 | 10 | MO001765 | MO001765-006-01 | FM001 | 覆膜模板 | 6591 | 2024-07-18 | 2024-07-18 | 3 | 2024-07-19 03:06:33 | 2024-07-19 05:04:33 | 江苏九天光电科技有限公司 | 0 | 5750 |  | 1 | 0.25 | 2370 | 610 | 1 | JG12240702291 |  | 1 |  | 1
覆膜 | 07001 | JG12240702144 | JG1224070214 | JF3 | 九天覆膜-5 | 合格 | 合格品 | 甲 | 成防萍,徐新圣 | 1748 | 1748 |  | 2330 | 0.25 | 610 | / | 一边分3层 | 30110011 | 铬钝化卷 | 0.15-SPCC | 30312017 | 双面钢塑复合卷 | 0.25-SPCC | 明绿CJB膜-1 | 10 | MO001765 | MO001765-008-04 | FM001 | 覆膜模板 | 6551 | 2024-07-18 | 2024-07-18 | 3 | 2024-07-18 23:21:43 | 2024-07-19 04:26:39 | 江苏九天光电科技有限公司 | 0 | 5751 |  | 1 | 0.25 | 2330 | 610 | 1 | JG12240702144 |  | 1 |  | 1
覆膜 | 07001 | JG12240702143 | JG1224070214 | JF3 | 九天覆膜-5 | 合格 | 让步接收 | 甲 | 成防萍,徐新圣 | 1762 | 1762 |  | 2360 | 0.25 | 610 | / | 250米传动侧1.15公分处孔洞，大小0.28mm2 | 30110011 | 铬钝化卷 | 0.15-SPCC | 30312017 | 双面钢塑复合卷 | 0.25-SPCC | 明绿CJB膜-1 | 10 | MO001765 | MO001765-008-03 | FM001 | 覆膜模板 | 6551 | 2024-07-18 | 2024-07-18 | 3 | 2024-07-18 23:21:43 | 2024-07-19 04:26:39 | 江苏九天光电科技有限公司 | 0 | 5751 |  | 1 | 0.25 | 2360 | 610 | 1 | JG12240702143 |  | 1 | 250米传动侧1.15公分处孔洞，大小0.28mm2 | 1
覆膜 | 07001 | JG12240702142 | JG1224070214 | JF3 | 九天覆膜-5 | 合格 | 合格品 | 甲 | 成防萍,徐新圣 | 1756 | 1756 |  | 2340 | 0.25 | 610 | / |  | 30110011 | 铬钝化卷 | 0.15-SPCC | 30312017 | 双面钢塑复合卷 | 0.25-SPCC | 明绿CJB膜-1 | 10 | MO001765 | MO001765-008-02 | FM001 | 覆膜模板 | 6551 | 2024-07-18 | 2024-07-18 | 3 | 2024-07-18 23:21:43 | 2024-07-19 04:26:39 | 江苏九天光电科技有限公司 | 0 | 5751 |  | 1 | 0.25 | 2340 | 610 | 1 | JG12240702142 |  | 1 |  | 1
覆膜 | 07001 | JG12240702141 | JG1224070214 | JF3 | 九天覆膜-5 | 合格 | 让步接收 | 甲 | 成防萍,徐新圣 | 1766 | 1766 |  | 2370 | 0.25 | 610 | / | K孔洞(210/1160米传动侧7.31/3.46公分处孔洞，大小0.11/0.11mm2)S色差条印(白斑)两边分3层 | 30110011 | 铬钝化卷 | 0.15-SPCC | 30312017 | 双面钢塑复合卷 | 0.25-SPCC | 明绿CJB膜-1 | 10 | MO001765 | MO001765-008-01 | FM001 | 覆膜模板 | 6551 | 2024-07-18 | 2024-07-18 | 3 | 2024-07-18 23:21:43 | 2024-07-19 04:26:39 | 江苏九天光电科技有限公司 | 0 | 5751 |  | 1 | 0.25 | 2370 | 610 | 1 | JG12240702141 |  | 1 | K孔洞(210/1160米传动侧7.31/3.46公分处孔洞，大小0.11/0.11mm2)S色差条印(白斑) | 1
覆膜 | 07001 | JG12240702304 | JG1224070230 | JF3 | 九天覆膜-5 | 合格 | 让步接收 | 甲 | 成防萍,徐新圣 | 1742 | 1742 |  | 2330 | 0.25 | 610 | / | 板面振纹，色差，尾80米缩芯折印 | 30110011 | 铬钝化卷 | 0.15-SPCC | 30312017 | 双面钢塑复合卷 | 0.25-SPCC | 明绿CJB膜-1 | 10 | MO001765 | MO001765-007-04 | FM001 | 覆膜模板 | 6565 | 2024-07-18 | 2024-07-18 | 3 | 2024-07-19 01:41:18 | 2024-07-19 04:26:27 | 江苏九天光电科技有限公司 | 0 | 5751 |  | 1 | 0.25 | 2330 | 610 | 1 | JG12240702304 |  | 1 | 板面振纹，色差，尾80米缩芯折印 | 1
覆膜 | 07001 | JG12240702303 | JG1224070230 | JF3 | 九天覆膜-5 | 合格 | 合格品 | 甲 | 成防萍,徐新圣 | 1766 | 1766 |  | 2350 | 0.25 | 610 | / |  | 30110011 | 铬钝化卷 | 0.15-SPCC | 30312017 | 双面钢塑复合卷 | 0.25-SPCC | 明绿CJB膜-1 | 10 | MO001765 | MO001765-007-03 | FM001 | 覆膜模板 | 6565 | 2024-07-18 | 2024-07-18 | 3 | 2024-07-19 01:41:18 | 2024-07-19 04:26:27 | 江苏九天光电科技有限公司 | 0 | 5751 |  | 1 | 0.25 | 2350 | 610 | 1 | JG12240702303 |  | 1 |  | 1
覆膜 | 07001 | JG12240702302 | JG1224070230 | JF3 | 九天覆膜-5 | 合格 | 合格品 | 甲 | 成防萍,徐新圣 | 1772 | 1772 |  | 2360 | 0.25 | 610 | / | 两边分3层 | 30110011 | 铬钝化卷 | 0.15-SPCC | 30312017 | 双面钢塑复合卷 | 0.25-SPCC | 明绿CJB膜-1 | 10 | MO001765 | MO001765-007-02 | FM001 | 覆膜模板 | 6565 | 2024-07-18 | 2024-07-18 | 3 | 2024-07-19 01:41:18 | 2024-07-19 04:26:27 | 江苏九天光电科技有限公司 | 0 | 5751 |  | 1 | 0.25 | 2360 | 610 | 1 | JG12240702302 |  | 1 |  | 1
覆膜 | 07001 | JG12240702301 | JG1224070230 | JF3 | 九天覆膜-5 | 合格 | 让步接收 | 甲 | 成防萍,徐新圣 | 1772 | 1772 |  | 2360 | 0.25 | 610 | / | 350--950米传动侧58-59公分之间5个孔洞，大小0.11--0.17mm2 两边分3层 | 30110011 | 铬钝化卷 | 0.15-SPCC | 30312017 | 双面钢塑复合卷 | 0.25-SPCC | 明绿CJB膜-1 | 10 | MO001765 | MO001765-007-01 | FM001 | 覆膜模板 | 6565 | 2024-07-18 | 2024-07-18 | 3 | 2024-07-19 01:41:18 | 2024-07-19 04:26:27 | 江苏九天光电科技有限公司 | 0 | 5751 |  | 1 | 0.25 | 2360 | 610 | 1 | JG12240702301 |  | 1 | 350--950米传动侧58-59公分之间5个孔洞，大小0.11--0.17mm2 | 1
覆膜 | 07001 | JG1224050004-23 | JG1224050004-2 | JF5 | 九天覆膜-9 | 合格 | 合格品 | 甲 | 顾志明,倪志宏,张文兵 | 2054 | 2054 |  | 3400 | 0.19 | 710 | / |  | 30110014 | 铬钝化卷 | 0.1-SPCC | 30312002 | 双面钢塑复合卷 | 0.19-SPCC | 明绿改性膜-1 | 10 | MO001256 | MO001256-016-03 | FM001 | 覆膜模板 | 5665 | 2024-07-05 | 2024-07-05 | 2 | 2024-07-19 03:10:11 | 2024-07-19 03:27:26 | 江苏九天光电科技有限公司 | 0 | 5742 |  | 1 | 0.19 | 3400 | 710 | 1 | JG1224050004-23 |  | 1 |  | 1
覆膜 | 07001 | JG1224050004-22 | JG1224050004-2 | JF5 | 九天覆膜-9 | 合格 | 合格品 | 甲 | 顾志明,倪志宏,张文兵 | 2094 | 2094 |  | 3460 | 0.19 | 710 | / |  | 30110014 | 铬钝化卷 | 0.1-SPCC | 30312002 | 双面钢塑复合卷 | 0.19-SPCC | 明绿改性膜-1 | 10 | MO001256 | MO001256-016-02 | FM001 | 覆膜模板 | 5665 | 2024-07-05 | 2024-07-05 | 2 | 2024-07-19 03:10:11 | 2024-07-19 03:27:26 | 江苏九天光电科技有限公司 | 0 | 5742 |  | 1 | 0.19 | 3460 | 710 | 1 | JG1224050004-22 |  | 1 |  | 1
覆膜 | 07001 | JG1224050004-21 | JG1224050004-2 | JF5 | 九天覆膜-9 | 合格 | 合格品 | 甲 | 顾志明,倪志宏,张文兵 | 2118 | 2118 |  | 3500 | 0.19 | 710 | / |  | 30110014 | 铬钝化卷 | 0.1-SPCC | 30312002 | 双面钢塑复合卷 | 0.19-SPCC | 明绿改性膜-1 | 10 | MO001256 | MO001256-016-01 | FM001 | 覆膜模板 | 5665 | 2024-07-05 | 2024-07-05 | 2 | 2024-07-19 03:10:11 | 2024-07-19 03:27:26 | 江苏九天光电科技有限公司 | 0 | 5742 |  | 1 | 0.19 | 3500 | 710 | 1 | JG1224050004-21 |  | 1 |  | 1
覆膜 | 07001 | JG12240700714 | JG1224070071 | JF4 | 九天覆膜-8 | 合格 | 合格品 | 甲 | 徐刚,徐兴良 | 1824 | 1824 |  | 2310 | 0.25 | 610 | / |  | 30110011 | 铬钝化卷 | 0.15-SPCC | 30312017 | 双面钢塑复合卷 | 0.25-SPCC | 明绿改性膜-2 | 10 | MO001752 | MO001752-007-04 | FM001 | 覆膜模板 | 7021 | 2024-07-18 | 2024-07-18 | 3 | 2024-07-19 01:14:09 | 2024-07-19 03:01:03 | 江苏九天光电科技有限公司 | 0 | 5750 |  | 1 | 0.25 | 2310 | 610 | 1 | JG12240700714 |  | 1 |  | 1
覆膜 | 07001 | JG12240700713 | JG1224070071 | JF4 | 九天覆膜-8 | 合格 | 合格品 | 甲 | 徐刚,徐兴良 | 1866 | 1866 |  | 2360 | 0.25 | 610 | / |  | 30110011 | 铬钝化卷 | 0.15-SPCC | 30312017 | 双面钢塑复合卷 | 0.25-SPCC | 明绿改性膜-2 | 10 | MO001752 | MO001752-007-03 | FM001 | 覆膜模板 | 7021 | 2024-07-18 | 2024-07-18 | 3 | 2024-07-19 01:14:09 | 2024-07-19 03:01:03 | 江苏九天光电科技有限公司 | 0 | 5750 |  | 1 | 0.25 | 2360 | 610 | 1 | JG12240700713 |  | 1 |  | 1
覆膜 | 07001 | JG12240700712 | JG1224070071 | JF4 | 九天覆膜-8 | 合格 | 合格品 | 甲 | 徐刚,徐兴良 | 1908 | 1908 |  | 2400 | 0.25 | 610 | / |  | 30110011 | 铬钝化卷 | 0.15-SPCC | 30312017 | 双面钢塑复合卷 | 0.25-SPCC | 明绿改性膜-2 | 10 | MO001752 | MO001752-007-02 | FM001 | 覆膜模板 | 7021 | 2024-07-18 | 2024-07-18 | 3 | 2024-07-19 01:14:09 | 2024-07-19 03:01:03 | 江苏九天光电科技有限公司 | 0 | 5750 |  | 1 | 0.25 | 2400 | 610 | 1 | JG12240700712 |  | 1 |  | 1
覆膜 | 07001 | JG12240700711 | JG1224070071 | JF4 | 九天覆膜-8 | 合格 | 合格品 | 甲 | 徐刚,徐兴良 | 1910 | 1910 |  | 2400 | 0.25 | 610 | / |  | 30110011 | 铬钝化卷 | 0.15-SPCC | 30312017 | 双面钢塑复合卷 | 0.25-SPCC | 明绿改性膜-2 | 10 | MO001752 | MO001752-007-01 | FM001 | 覆膜模板 | 7021 | 2024-07-18 | 2024-07-18 | 3 | 2024-07-19 01:14:09 | 2024-07-19 03:01:03 | 江苏九天光电科技有限公司 | 0 | 5750 |  | 1 | 0.25 | 2400 | 610 | 1 | JG12240700711 |  | 1 |  | 1
覆膜 | 07001 | JG12240701282 | JG12240701282 | JF4 | 九天覆膜-8 | 合格 | 让步接收 | 甲 | 顾志明,倪志宏,张文兵 | 4001 | 4280 | 1.0697 | 4710 | 0.25 | 710 | / | Q起筋(4400米上膜操作侧8公分处来膜起筋 约1公分宽) | 30110011 | 铬钝化卷 | 0.15-SPCC | 30312017 | 双面钢塑复合卷 | 0.25-SPCC | 明绿CJB膜-1 | 10 | MO001759 | MO001759-003 | FM001 | 覆膜模板 | 4001 | 2024-07-18 | 2024-07-18 | 3 | 2024-07-19 01:18:22 | 2024-07-19 01:20:36 | 江苏九天光电科技有限公司 | 248119 | 5742 |  |  | 0.15 | 0 | 710 | 1 | JG12240701282 |  | 1 | Q起筋(4400米上膜操作侧8公分处来膜起筋 约1公分宽) | 1
覆膜 | 07001 | JG122407003923 | JG12240700392 | JF4 | 九天覆膜-8 | 合格 | 让步接收 | 甲 | 徐刚,徐兴良 | 1798 | 1798 |  | 3560 | 0.165 | 610 | / | 缩芯折印(尾缩芯折印) | 30110014 | 铬钝化卷 | 0.1-SPCC | 30312001 | 双面钢塑复合卷 | 0.165-SPCC | 明绿改性膜-1 | 10 | MO001734 | MO001734-001-03 | FM001 | 覆膜模板 | 5383 | 2024-07-18 | 2024-07-18 | 3 | 2024-07-18 22:40:22 | 2024-07-19 00:44:21 | 江苏九天光电科技有限公司 | 0 | 5750 |  | 1 | 0.165 | 3560 | 610 | 1 | JG122407003923 |  | 1 | 缩芯折印(尾缩芯折印) | 1
覆膜 | 07001 | JG122407003922 | JG12240700392 | JF4 | 九天覆膜-8 | 合格 | 让步接收 | 甲 | 徐刚,徐兴良 | 2026 | 2026 |  | 4000 | 0.165 | 610 | / | K孔洞(3570米传321mm1个孔洞约0.11平方毫米。) | 30110014 | 铬钝化卷 | 0.1-SPCC | 30312001 | 双面钢塑复合卷 | 0.165-SPCC | 明绿改性膜-1 | 10 | MO001734 | MO001734-001-02 | FM001 | 覆膜模板 | 5383 | 2024-07-18 | 2024-07-18 | 3 | 2024-07-18 22:40:22 | 2024-07-19 00:44:21 | 江苏九天光电科技有限公司 | 0 | 5750 |  | 1 | 0.165 | 4000 | 610 | 1 | JG122407003922 |  | 1 | K孔洞(3570米传321mm1个孔洞约0.11平方毫米。) | 1
覆膜 | 07001 | JG122407003921 | JG12240700392 | JF4 | 九天覆膜-8 | 合格 | 让步接收 | 甲 | 徐刚,徐兴良 | 2024 | 2024 |  | 4000 | 0.165 | 610 | / | K孔洞(260米传11-73mm处5个孔洞约0.11-0.23平方毫米。430米传12-13mm处3个孔洞约0.11-0.17平方毫米。) | 30110014 | 铬钝化卷 | 0.1-SPCC | 30312001 | 双面钢塑复合卷 | 0.165-SPCC | 明绿改性膜-1 | 10 | MO001734 | MO001734-001-01 | FM001 | 覆膜模板 | 5383 | 2024-07-18 | 2024-07-18 | 3 | 2024-07-18 22:40:22 | 2024-07-19 00:44:21 | 江苏九天光电科技有限公司 | 0 | 5750 |  | 1 | 0.165 | 4000 | 610 | 1 | JG122407003921 |  | 1 | K孔洞(260米传11-73mm处5个孔洞约0.11-0.23平方毫米。430米传12-13mm处3个孔洞约0.11-0.17平方毫米。) | 1
覆膜 | 07001 | JG12240701232 | JG12240701232 | JF4 | 九天覆膜-8 | 合格 | 让步接收 | 甲 | 顾志明,倪志宏,张文兵 | 4013 | 4300 | 1.0715 | 4730 | 0.25 | 710 | / | Q起筋(1218米下膜中间位置来膜起筋重 2370米有膜接头) | 30110011 | 铬钝化卷 | 0.15-SPCC | 30312017 | 双面钢塑复合卷 | 0.25-SPCC | 明绿CJB膜-1 | 10 | MO001759 | MO001759-002 | FM001 | 覆膜模板 | 4013 | 2024-07-18 | 2024-07-18 | 3 | 2024-07-18 23:26:35 | 2024-07-19 00:08:27 | 江苏九天光电科技有限公司 | 248114 | 5742 |  |  | 0.15 | 0 | 710 | 1 | JG12240701232 |  | 1 | Q起筋(1218米下膜中间位置来膜起筋重 2370米有膜接头) | 1
覆膜 | 07001 | JG12240700423 | JG1224070042 | JF3 | 九天覆膜-5 | 合格 | 合格品 | 甲 | 成防萍,徐新圣 | 1888 | 1888 |  | 2360 | 0.25 | 610 | / |  | 30110011 | 铬钝化卷 | 0.15-SPCC | 30312017 | 双面钢塑复合卷 | 0.25-SPCC | 明绿改性膜-2 | 10 | MO001732 | MO001732-006-03 | FM001 | 覆膜模板 | 5289 | 2024-07-18 | 2024-07-18 | 3 | 2024-07-18 22:57:54 | 2024-07-18 23:07:50 | 江苏九天光电科技有限公司 | 0 | 5751 |  | 1 | 0.25 | 2360 | 610 | 1 | JG12240700423 |  | 1 |  | 1
覆膜 | 07001 | JG12240700422 | JG1224070042 | JF3 | 九天覆膜-5 | 合格 | 合格品 | 甲 | 成防萍,徐新圣 | 1866 | 1866 |  | 2340 | 0.25 | 610 | / |  | 30110011 | 铬钝化卷 | 0.15-SPCC | 30312017 | 双面钢塑复合卷 | 0.25-SPCC | 明绿改性膜-2 | 10 | MO001732 | MO001732-006-02 | FM001 | 覆膜模板 | 5289 | 2024-07-18 | 2024-07-18 | 3 | 2024-07-18 22:57:54 | 2024-07-18 23:07:50 | 江苏九天光电科技有限公司 | 0 | 5751 |  | 1 | 0.25 | 2340 | 610 | 1 | JG12240700422 |  | 1 |  | 1
覆膜 | 07001 | JG12240700421 | JG1224070042 | JF3 | 九天覆膜-5 | 合格 | 合格品 | 甲 | 成防萍,徐新圣 | 1888 | 1888 |  | 2360 | 0.25 | 610 | / |  | 30110011 | 铬钝化卷 | 0.15-SPCC | 30312017 | 双面钢塑复合卷 | 0.25-SPCC | 明绿改性膜-2 | 10 | MO001732 | MO001732-006-01 | FM001 | 覆膜模板 | 5289 | 2024-07-18 | 2024-07-18 | 3 | 2024-07-18 22:57:54 | 2024-07-18 23:07:50 | 江苏九天光电科技有限公司 | 0 | 5751 |  | 1 | 0.25 | 2360 | 610 | 1 | JG12240700421 |  | 1 |  | 1
覆膜 | 07001 | JG12240601832 | JG1224060183 | JF5 | 九天覆膜-9 | 合格 | 让步接收 | 甲 | 顾志明,倪志宏,张文兵 | 4230 | 4230 |  | 4830 | 0.25 | 710 | / | S碎边(操作侧偶有) | 30110011 | 铬钝化卷 | 0.15-SPCC | 30312017 | 双面钢塑复合卷 | 0.25-SPCC | 明绿改性膜-2 | 10 | MO001402 | MO001402-001-02 | FM001 | 覆膜模板 | 6633 | 2024-07-09 | 2024-07-09 | 2 | 2024-07-18 22:52:13 | 2024-07-18 22:55:20 | 江苏九天光电科技有限公司 | 0 | 5742 |  | 1 | 0.25 | 4830 | 710 | 1 | JG12240601832 |  | 1 | S碎边(操作侧偶有) | 1
覆膜 | 07001 | JG12240601831 | JG1224060183 | JF5 | 九天覆膜-9 | 合格 | 合格品 | 甲 | 顾志明,倪志宏,张文兵 | 2894 | 2894 |  | 3300 | 0.25 | 710 | / |  | 30110011 | 铬钝化卷 | 0.15-SPCC | 30312017 | 双面钢塑复合卷 | 0.25-SPCC | 明绿改性膜-2 | 10 | MO001402 | MO001402-001-01 | FM001 | 覆膜模板 | 6633 | 2024-07-09 | 2024-07-09 | 2 | 2024-07-18 22:52:13 | 2024-07-18 22:55:20 | 江苏九天光电科技有限公司 | 0 | 5742 |  | 1 | 0.25 | 3300 | 710 | 1 | JG12240601831 |  | 1 |  | 1
覆膜 | 07001 | JG1224040099-13 | JG1224040099-1 | JF5 | 九天覆膜-9 | 合格 | 合格品 | 甲 | 张文兵,倪志宏,顾志明 | 2042 | 2042 |  | 3370 | 0.19 | 710 | / |  | 30110014 | 铬钝化卷 | 0.1-SPCC | 30312002 | 双面钢塑复合卷 | 0.19-SPCC | 明绿改性膜-1 | 10 | MO001406 | MO001406-005-03 | FM001 | 覆膜模板 | 5483 | 2024-07-09 | 2024-07-09 | 2 | 2024-07-18 19:27:31 | 2024-07-18 21:42:09 | 江苏九天光电科技有限公司 | 232070 | 5733 |  | 1 | 0.19 | 3370 | 710 | 1 | JG1224040099-13 |  | 1 |  | 1
覆膜 | 07001 | JG1224040099-12 | JG1224040099-1 | JF5 | 九天覆膜-9 | 合格 | 合格品 | 乙 | 黄宏涛,李忠 | 1982 | 1982 |  | 3260 | 0.19 | 710 | / |  | 30110014 | 铬钝化卷 | 0.1-SPCC | 30312002 | 双面钢塑复合卷 | 0.19-SPCC | 明绿改性膜-1 | 10 | MO001406 | MO001406-005-02 | FM001 | 覆膜模板 | 5483 | 2024-07-09 | 2024-07-09 | 2 | 2024-07-18 19:27:31 | 2024-07-18 21:42:09 | 江苏九天光电科技有限公司 | 232070 | 5733 |  | 1 | 0.19 | 3260 | 710 | 1 | JG1224040099-12 |  | 1 |  | 1
覆膜 | 07001 | JG1224040099-11 | JG1224040099-1 | JF5 | 九天覆膜-9 | 合格 | 合格品 | 乙 | 黄宏涛,李忠 | 2044 | 2044 |  | 3370 | 0.19 | 710 | / |  | 30110014 | 铬钝化卷 | 0.1-SPCC | 30312002 | 双面钢塑复合卷 | 0.19-SPCC | 明绿改性膜-1 | 10 | MO001406 | MO001406-005-01 | FM001 | 覆膜模板 | 5483 | 2024-07-09 | 2024-07-09 | 2 | 2024-07-18 19:27:31 | 2024-07-18 21:42:09 | 江苏九天光电科技有限公司 | 232070 | 5733 |  | 1 | 0.19 | 3370 | 710 | 1 | JG1224040099-11 |  | 1 |  | 1
覆膜 | 07001 | JG12240603573 | JG1224060357 | JF3 | 九天覆膜-5 | 合格 | 合格品 | 甲 | 成防萍,徐新圣 | 1890 | 1890 |  | 2380 | 0.25 | 610 | / | 一边分3层 | 30110011 | 铬钝化卷 | 0.15-SPCC | 30312017 | 双面钢塑复合卷 | 0.25-SPCC | 明绿CJB膜-1 | 10 | MO001732 | MO001732-005-03 | FM001 | 覆膜模板 | 5285 | 2024-07-18 | 2024-07-18 | 3 | 2024-07-18 18:55:33 | 2024-07-18 21:40:18 | 江苏九天光电科技有限公司 | 0 | 5732 |  | 1 | 0.25 | 2380 | 610 | 1 | JG12240603573 |  | 1 |  | 1
覆膜 | 07001 | JG12240603572 | JG1224060357 | JF3 | 九天覆膜-5 | 合格 | 合格品 | 乙 | 桑永辉,何志宏 | 1886 | 1886 |  | 2380 | 0.25 | 610 | / |  | 30110011 | 铬钝化卷 | 0.15-SPCC | 30312017 | 双面钢塑复合卷 | 0.25-SPCC | 明绿CJB膜-1 | 10 | MO001732 | MO001732-005-02 | FM001 | 覆膜模板 | 5285 | 2024-07-18 | 2024-07-18 | 3 | 2024-07-18 18:55:33 | 2024-07-18 21:40:18 | 江苏九天光电科技有限公司 | 0 | 5732 |  | 1 | 0.25 | 2380 | 610 | 1 | JG12240603572 |  | 1 |  | 1
覆膜 | 07001 | JG12240603571 | JG1224060357 | JF3 | 九天覆膜-5 | 合格 | 合格品 | 乙 | 桑永辉,何志宏 | 1882 | 1882 |  | 2380 | 0.25 | 610 | / | 一边分3层 | 30110011 | 铬钝化卷 | 0.15-SPCC | 30312017 | 双面钢塑复合卷 | 0.25-SPCC | 明绿CJB膜-1 | 10 | MO001732 | MO001732-005-01 | FM001 | 覆膜模板 | 5285 | 2024-07-18 | 2024-07-18 | 3 | 2024-07-18 18:55:33 | 2024-07-18 21:40:18 | 江苏九天光电科技有限公司 | 0 | 5732 |  | 1 | 0.25 | 2380 | 610 | 1 | JG12240603571 |  | 1 |  | 1
覆膜 | 07001 | JG1224040081-12 | JG1224040081-12 | JF5 | 九天覆膜-9 | 合格 | 让步接收 | 乙 | 黄宏涛,李忠 | 1773 | 1954 | 1.1021 | 3250 | 0.19 | 710 | / | 缩芯折印(尾部200米板面有缩芯折印) | 30110014 | 铬钝化卷 | 0.1-SPCC | 30312002 | 双面钢塑复合卷 | 0.19-SPCC | 明绿改性膜-1 | 10 | MO001335 | MO001335-026 | FM001 | 覆膜模板 | 1773 | 2024-07-07 | 2024-07-07 | 2 | 2024-07-18 18:55:49 | 2024-07-18 18:58:19 | 江苏九天光电科技有限公司 | 226218 | 5733 |  |  | 0.1 | 0 | 710 | 1 | JG1224040081-12 |  | 1 | 缩芯折印(尾部200米板面有缩芯折印) | 1
覆膜 | 07001 | JG12240702184 | JG1224070218 | JF3 | 九天覆膜-5 | 合格 | 让步接收 | 乙 | 何志宏,桑永辉 | 1764 | 1764 |  | 2340 | 0.25 | 610 | / | 板面有振纹 | 30110011 | 铬钝化卷 | 0.15-SPCC | 30312017 | 双面钢塑复合卷 | 0.25-SPCC | 明绿CJB膜-1 | 10 | MO001732 | MO001732-008-04 | FM001 | 覆膜模板 | 6581 | 2024-07-18 | 2024-07-18 | 3 | 2024-07-18 16:20:45 | 2024-07-18 18:54:49 | 江苏九天光电科技有限公司 | 0 | 5732 |  | 1 | 0.25 | 2340 | 610 | 1 | JG12240702184 |  | 1 | S色差(板面有振纹) | 1
覆膜 | 07001 | JG12240702183 | JG1224070218 | JF3 | 九天覆膜-5 | 合格 | 合格品 | 乙 | 何志宏,桑永辉 | 1788 | 1788 |  | 2370 | 0.25 | 610 | / |  | 30110011 | 铬钝化卷 | 0.15-SPCC | 30312017 | 双面钢塑复合卷 | 0.25-SPCC | 明绿CJB膜-1 | 10 | MO001732 | MO001732-008-03 | FM001 | 覆膜模板 | 6581 | 2024-07-18 | 2024-07-18 | 3 | 2024-07-18 16:20:45 | 2024-07-18 18:54:49 | 江苏九天光电科技有限公司 | 0 | 5732 |  | 1 | 0.25 | 2370 | 610 | 1 | JG12240702183 |  | 1 |  | 1
覆膜 | 07001 | JG12240702182 | JG1224070218 | JF3 | 九天覆膜-5 | 合格 | 让步接收 | 乙 | 何志宏,桑永辉 | 1750 | 1750 |  | 2320 | 0.25 | 610 | / | 50米处传动侧77公分宽膜起筋 2190米处传动侧约20公分宽膜起筋 | 30110011 | 铬钝化卷 | 0.15-SPCC | 30312017 | 双面钢塑复合卷 | 0.25-SPCC | 明绿CJB膜-1 | 10 | MO001732 | MO001732-008-02 | FM001 | 覆膜模板 | 6581 | 2024-07-18 | 2024-07-18 | 3 | 2024-07-18 16:20:45 | 2024-07-18 18:54:48 | 江苏九天光电科技有限公司 | 0 | 5732 |  | 1 | 0.25 | 2320 | 610 | 1 | JG12240702182 |  | 1 | S色差(50米处传动侧77公分宽膜起筋 2190米处传动侧约20公分宽膜起筋) | 1
覆膜 | 07001 | JG12240702181 | JG1224070218 | JF3 | 九天覆膜-5 | 合格 | 合格品 | 乙 | 何志宏,桑永辉 | 1742 | 1742 |  | 2310 | 0.25 | 610 | / |  | 30110011 | 铬钝化卷 | 0.15-SPCC | 30312017 | 双面钢塑复合卷 | 0.25-SPCC | 明绿CJB膜-1 | 10 | MO001732 | MO001732-008-01 | FM001 | 覆膜模板 | 6581 | 2024-07-18 | 2024-07-18 | 3 | 2024-07-18 16:20:45 | 2024-07-18 18:54:48 | 江苏九天光电科技有限公司 | 0 | 5732 |  | 1 | 0.25 | 2310 | 610 | 1 | JG12240702181 |  | 1 |  | 1
覆膜 | 07001 | JG1224050016-24 | JG1224050016-2 | JF5 | 九天覆膜-9 | 合格 | 让步接收 | 乙 | 黄宏涛,李忠 | 1816 | 1816 |  | 3040 | 0.19 | 710 | / | 板面轻微发黄，轻微黄条印 | 30110014 | 铬钝化卷 | 0.1-SPCC | 30312002 | 双面钢塑复合卷 | 0.19-SPCC | 明绿改性膜-1 | 10 | MO001256 | MO001256-004-04 | FM001 | 覆膜模板 | 6601 | 2024-07-05 | 2024-07-05 | 2 | 2024-07-18 16:16:31 | 2024-07-18 18:10:09 | 江苏九天光电科技有限公司 | 0 | 5733 |  | 1 | 0.19 | 3040 | 710 | 1 | JG1224050016-24 |  | 1 | S色差(板面轻微发黄，轻微黄条印) | 1
覆膜 | 07001 | JG1224050016-23 | JG1224050016-2 | JF5 | 九天覆膜-9 | 合格 | 合格品 | 乙 | 黄宏涛,李忠 | 1818 | 1818 |  | 3050 | 0.19 | 710 | / |  | 30110014 | 铬钝化卷 | 0.1-SPCC | 30312002 | 双面钢塑复合卷 | 0.19-SPCC | 明绿改性膜-1 | 10 | MO001256 | MO001256-004-03 | FM001 | 覆膜模板 | 6601 | 2024-07-05 | 2024-07-05 | 2 | 2024-07-18 16:16:31 | 2024-07-18 18:10:09 | 江苏九天光电科技有限公司 | 0 | 5733 |  | 1 | 0.19 | 3050 | 710 | 1 | JG1224050016-23 |  | 1 |  | 1
覆膜 | 07001 | JG1224050016-22 | JG1224050016-2 | JF5 | 九天覆膜-9 | 合格 | 让步接收 | 乙 | 黄宏涛,李忠 | 1830 | 1830 |  | 3080 | 0.19 | 710 | / | 轻微小锈点 | 30110014 | 铬钝化卷 | 0.1-SPCC | 30312002 | 双面钢塑复合卷 | 0.19-SPCC | 明绿改性膜-1 | 10 | MO001256 | MO001256-004-02 | FM001 | 覆膜模板 | 6601 | 2024-07-05 | 2024-07-05 | 2 | 2024-07-18 16:16:31 | 2024-07-18 18:10:08 | 江苏九天光电科技有限公司 | 0 | 5733 |  | 1 | 0.19 | 3080 | 710 | 1 | JG1224050016-22 |  | 1 |  | 1
覆膜 | 07001 | JG1224050016-21 | JG1224050016-2 | JF5 | 九天覆膜-9 | 合格 | 合格品 | 乙 | 黄宏涛,李忠 | 1816 | 1816 |  | 3060 | 0.19 | 710 | / |  | 30110014 | 铬钝化卷 | 0.1-SPCC | 30312002 | 双面钢塑复合卷 | 0.19-SPCC | 明绿改性膜-1 | 10 | MO001256 | MO001256-004-01 | FM001 | 覆膜模板 | 6601 | 2024-07-05 | 2024-07-05 | 2 | 2024-07-18 16:16:31 | 2024-07-18 18:10:08 | 江苏九天光电科技有限公司 | 0 | 5733 |  | 1 | 0.19 | 3060 | 710 | 1 | JG1224050016-21 |  | 1 |  | 1
覆膜 | 07001 | JG12240700223 | JG1224070022 | JF3 | 九天覆膜-5 | 待判定 | 5 | 乙 | 桑永辉,何志宏 | 1810 | 1810 |  | 2300 | 0.25 | 610 | / | 尾50米操作侧边部撞伤折印1.5CM宽 | 30110011 | 铬钝化卷 | 0.15-SPCC | 30312017 | 双面钢塑复合卷 | 0.25-SPCC | 明绿CJB膜-1 | 10 | MO001732 | MO001732-002-03 | FM001 | 覆膜模板 | 5265 | 2024-07-18 | 2024-07-18 | 3 | 2024-07-18 14:14:39 | 2024-07-18 16:20:10 | 江苏九天光电科技有限公司 | 0 | 5732 |  | 1 | 0.25 | 2300 | 610 | 1 | JG12240700223 |  | 1 | S色差(尾50米操作侧边部撞伤折印1.5CM宽)
覆膜 | 07001 | JG12240700222 | JG1224070022 | JF3 | 九天覆膜-5 | 合格 | 合格品 | 乙 | 桑永辉,何志宏 | 1892 | 1892 |  | 2380 | 0.25 | 610 | / |  | 30110011 | 铬钝化卷 | 0.15-SPCC | 30312017 | 双面钢塑复合卷 | 0.25-SPCC | 明绿CJB膜-1 | 10 | MO001732 | MO001732-002-02 | FM001 | 覆膜模板 | 5265 | 2024-07-18 | 2024-07-18 | 3 | 2024-07-18 14:14:39 | 2024-07-18 16:20:10 | 江苏九天光电科技有限公司 | 0 | 5732 |  | 1 | 0.25 | 2380 | 610 | 1 | JG12240700222 |  | 1 |  | 1
覆膜 | 07001 | JG12240700221 | JG1224070022 | JF3 | 九天覆膜-5 | 合格 | 合格品 | 乙 | 桑永辉,何志宏 | 1930 | 1930 |  | 2400 | 0.25 | 610 | / |  | 30110011 | 铬钝化卷 | 0.15-SPCC | 30312017 | 双面钢塑复合卷 | 0.25-SPCC | 明绿CJB膜-1 | 10 | MO001732 | MO001732-002-01 | FM001 | 覆膜模板 | 5265 | 2024-07-18 | 2024-07-18 | 3 | 2024-07-18 14:14:39 | 2024-07-18 16:20:10 | 江苏九天光电科技有限公司 | 0 | 5732 |  | 1 | 0.25 | 2400 | 610 | 1 | JG12240700221 |  | 1 |  | 1
覆膜 | 07001 | JG12240700293 | JG1224070029 | JF3 | 九天覆膜-5 | 合格 | 合格品 | 乙 | 何志宏,桑永辉 | 1884 | 1884 |  | 2380 | 0.25 | 610 | / |  | 30110011 | 铬钝化卷 | 0.15-SPCC | 30312017 | 双面钢塑复合卷 | 0.25-SPCC | 明绿CJB膜-1 | 10 | MO001732 | MO001732-004-03 | FM001 | 覆膜模板 | 5285 | 2024-07-18 | 2024-07-18 | 3 | 2024-07-18 12:32:15 | 2024-07-18 14:14:23 | 江苏九天光电科技有限公司 | 0 | 5732 |  | 1 | 0.25 | 2380 | 610 | 1 | JG12240700293 |  | 1 |  | 1
覆膜 | 07001 | JG12240700292 | JG1224070029 | JF3 | 九天覆膜-5 | 合格 | 合格品 | 乙 | 何志宏,桑永辉 | 1888 | 1888 |  | 2390 | 0.25 | 610 | / |  | 30110011 | 铬钝化卷 | 0.15-SPCC | 30312017 | 双面钢塑复合卷 | 0.25-SPCC | 明绿CJB膜-1 | 10 | MO001732 | MO001732-004-02 | FM001 | 覆膜模板 | 5285 | 2024-07-18 | 2024-07-18 | 3 | 2024-07-18 12:32:15 | 2024-07-18 14:14:23 | 江苏九天光电科技有限公司 | 0 | 5732 |  | 1 | 0.25 | 2390 | 610 | 1 | JG12240700292 |  | 1 |  | 1
覆膜 | 07001 | JG12240700291 | JG1224070029 | JF3 | 九天覆膜-5 | 合格 | 合格品 | 乙 | 何志宏,桑永辉 | 1886 | 1886 |  | 2390 | 0.25 | 610 | / |  | 30110011 | 铬钝化卷 | 0.15-SPCC | 30312017 | 双面钢塑复合卷 | 0.25-SPCC | 明绿CJB膜-1 | 10 | MO001732 | MO001732-004-01 | FM001 | 覆膜模板 | 5285 | 2024-07-18 | 2024-07-18 | 3 | 2024-07-18 12:32:15 | 2024-07-18 14:14:23 | 江苏九天光电科技有限公司 | 0 | 5732 |  | 1 | 0.25 | 2390 | 610 | 1 | JG12240700291 |  | 1 |  | 1
覆膜 | 07001 | JG122405512322 | JG122405512322 | JF5 | 九天覆膜-9 | 合格 | 让步接收 | 乙 | 黄宏涛,李忠 | 2329 | 2516 | 1.0803 | 4040 | 0.165 | 760 | / | 操作侧粘钢折印 | 30110014 | 铬钝化卷 | 0.1-SPCC | 30312001 | 双面钢塑复合卷 | 0.165-SPCC | 明绿改性膜-1 | 10 | MO001702 | MO001702-001 | FM001 | 覆膜模板 | 2329 | 2024-07-17 | 2024-07-17 | 3 | 2024-07-18 12:37:21 | 2024-07-18 12:39:18 | 江苏九天光电科技有限公司 | 245637 | 5733 |  |  | 0.1 | 4080 | 760 | 1 | JG122405512322 |  | 1 | N粘钢折印(操作侧粘钢折印) | 1
覆膜 | 07001 | JG12240700253 | JG1224070025 | JF3 | 九天覆膜-5 | 合格 | 让步接收 | 乙 | 何志宏,桑永辉 | 1822 | 1822 |  | 2300 | 0.25 | 610 | / | 来料板面轻微折印 连续亮斑,振纹，轻黄 | 30110011 | 铬钝化卷 | 0.15-SPCC | 30312017 | 双面钢塑复合卷 | 0.25-SPCC | 明绿改性膜-2 | 10 | MO001707 | MO001707-002-03 | FM001 | 覆膜模板 | 5261 | 2024-07-17 | 2024-07-17 | 3 | 2024-07-18 10:55:19 | 2024-07-18 12:30:54 | 江苏九天光电科技有限公司 | 0 | 5732 |  | 1 | 0.25 | 2300 | 610 | 1 | JG12240700253 |  | 1 | S色差(来料板面轻微折印 连续亮斑) | 1
覆膜 | 07001 | JG12240700252 | JG1224070025 | JF3 | 九天覆膜-5 | 合格 | 让步接收 | 乙 | 何志宏,桑永辉 | 1902 | 1902 |  | 2380 | 0.25 | 610 | / | 来料板面轻微折印 连续亮斑 | 30110011 | 铬钝化卷 | 0.15-SPCC | 30312017 | 双面钢塑复合卷 | 0.25-SPCC | 明绿改性膜-2 | 10 | MO001707 | MO001707-002-02 | FM001 | 覆膜模板 | 5261 | 2024-07-17 | 2024-07-17 | 3 | 2024-07-18 10:55:19 | 2024-07-18 12:30:54 | 江苏九天光电科技有限公司 | 0 | 5732 |  | 1 | 0.25 | 2380 | 610 | 1 | JG12240700252 |  | 1 | S色差(来料板面轻微折印 连续亮斑) | 1
覆膜 | 07001 | JG12240700251 | JG1224070025 | JF3 | 九天覆膜-5 | 合格 | 让步接收 | 乙 | 何志宏,桑永辉 | 1880 | 1880 |  | 2350 | 0.25 | 610 | / | 来料板面轻微折印 连续亮斑 | 30110011 | 铬钝化卷 | 0.15-SPCC | 30312017 | 双面钢塑复合卷 | 0.25-SPCC | 明绿改性膜-2 | 10 | MO001707 | MO001707-002-01 | FM001 | 覆膜模板 | 5261 | 2024-07-17 | 2024-07-17 | 3 | 2024-07-18 10:55:19 | 2024-07-18 12:30:54 | 江苏九天光电科技有限公司 | 0 | 5732 |  | 1 | 0.25 | 2350 | 610 | 1 | JG12240700251 |  | 1 | S色差(来料板面轻微折印 连续亮斑) | 1
覆膜 | 07001 | JG1224040259-221 | JG1224040259-221 | JF5 | 九天覆膜-9 | 合格 | 合格品 | 乙 | 黄宏涛,李忠 | 1865 | 2046 | 1.0971 | 3380 | 0.19 | 710 | / |  | 30110014 | 铬钝化卷 | 0.1-SPCC | 30312002 | 双面钢塑复合卷 | 0.19-SPCC | 明绿改性膜-1 | 10 | MO001335 | MO001335-025 | FM001 | 覆膜模板 | 1865 | 2024-07-07 | 2024-07-07 | 2 | 2024-07-18 10:51:05 | 2024-07-18 12:03:29 | 江苏九天光电科技有限公司 | 226217 | 5733 |  |  | 0.1 | 0 | 710 | 1 | JG1224040259-221 |  | 1 |  | 1
覆膜 | 07001 | JG1224050065-23 | JG1224050065-2 | JF5 | 九天覆膜-9 | 合格 | 让步接收 | 乙 | 黄宏涛,李忠 | 2042 | 2042 |  | 3400 | 0.19 | 710 | / | 板面有轻微锈斑点，卷芯60米传动侧边部9公分处0.27平方毫米孔洞 | 30110014 | 铬钝化卷 | 0.1-SPCC | 30312002 | 双面钢塑复合卷 | 0.19-SPCC | 明绿改性膜-1 | 10 | MO001339 | MO001339-006-03 | FM001 | 覆膜模板 | 5649 | 2024-07-07 | 2024-07-07 | 2 | 2024-07-18 07:20:30 | 2024-07-18 10:49:42 | 江苏九天光电科技有限公司 | 0 | 5742 |  | 1 | 0.19 | 3400 | 710 | 1 | JG1224050065-23 |  | 1 | X锈点(板面有轻微锈斑点) | 1
覆膜 | 07001 | JG1224050065-22 | JG1224050065-2 | JF5 | 九天覆膜-9 | 合格 | 让步接收 | 乙 | 黄宏涛,李忠 | 2090 | 2090 |  | 3500 | 0.19 | 710 | / | 板面有轻微锈斑点 | 30110014 | 铬钝化卷 | 0.1-SPCC | 30312002 | 双面钢塑复合卷 | 0.19-SPCC | 明绿改性膜-1 | 10 | MO001339 | MO001339-006-02 | FM001 | 覆膜模板 | 5649 | 2024-07-07 | 2024-07-07 | 2 | 2024-07-18 07:20:30 | 2024-07-18 10:49:42 | 江苏九天光电科技有限公司 | 0 | 5742 |  | 1 | 0.19 | 3500 | 710 | 1 | JG1224050065-22 |  | 1 | X锈点(板面有轻微锈斑点) | 1
覆膜 | 07001 | JG1224050065-21 | JG1224050065-2 | JF5 | 九天覆膜-9 | 合格 | 让步接收 | 甲 | 倪志宏,徐兴良,张文兵 | 2096 | 2096 |  | 3500 | 0.19 | 710 | / | 2060米中间位置有0.27平方毫米孔洞，小锈点，乳化斑，白斑 | 30110014 | 铬钝化卷 | 0.1-SPCC | 30312002 | 双面钢塑复合卷 | 0.19-SPCC | 明绿改性膜-1 | 10 | MO001339 | MO001339-006-01 | FM001 | 覆膜模板 | 5649 | 2024-07-07 | 2024-07-07 | 2 | 2024-07-18 07:20:30 | 2024-07-18 10:49:42 | 江苏九天光电科技有限公司 | 0 | 5742 |  | 1 | 0.19 | 3500 | 710 | 1 | JG1224050065-21 |  | 1 |  | 1
覆膜 | 07001 | JG12240700524 | JG1224070052 | JF3 | 九天覆膜-5 | 合格 | 让步接收 | 乙 | 何志宏,桑永辉 | 1902 | 1902 |  | 2400 | 0.25 | 610 | / | 尾部缩芯折印 | 30110011 | 铬钝化卷 | 0.15-SPCC | 30312017 | 双面钢塑复合卷 | 0.25-SPCC | 明绿改性膜-2 | 10 | MO001707 | MO001707-004-04 | FM001 | 覆膜模板 | 7097 | 2024-07-17 | 2024-07-17 | 3 | 2024-07-18 08:01:38 | 2024-07-18 09:59:26 | 江苏九天光电科技有限公司 | 0 | 5751 |  | 1 | 0.25 | 2400 | 610 | 1 | JG12240700524 |  | 1 | S色差(尾部缩芯折印) | 1
覆膜 | 07001 | JG12240700523 | JG1224070052 | JF3 | 九天覆膜-5 | 合格 | 合格品 | 乙 | 何志宏,桑永辉 | 1882 | 1882 |  | 2380 | 0.25 | 610 | / |  | 30110011 | 铬钝化卷 | 0.15-SPCC | 30312017 | 双面钢塑复合卷 | 0.25-SPCC | 明绿改性膜-2 | 10 | MO001707 | MO001707-004-03 | FM001 | 覆膜模板 | 7097 | 2024-07-17 | 2024-07-17 | 3 | 2024-07-18 08:01:38 | 2024-07-18 09:59:26 | 江苏九天光电科技有限公司 | 0 | 5751 |  | 1 | 0.25 | 2380 | 610 | 1 | JG12240700523 |  | 1 |  | 1
覆膜 | 07001 | JG12240700522 | JG1224070052 | JF3 | 九天覆膜-5 | 合格 | 合格品 | 甲 | 成防萍,徐新圣 | 1908 | 1908 |  | 2400 | 0.25 | 610 | / |  | 30110011 | 铬钝化卷 | 0.15-SPCC | 30312017 | 双面钢塑复合卷 | 0.25-SPCC | 明绿改性膜-2 | 10 | MO001707 | MO001707-004-02 | FM001 | 覆膜模板 | 7097 | 2024-07-17 | 2024-07-17 | 3 | 2024-07-18 08:01:38 | 2024-07-18 09:59:26 | 江苏九天光电科技有限公司 | 0 | 5751 |  | 1 | 0.25 | 2400 | 610 | 1 | JG12240700522 |  | 1 |  | 1
覆膜 | 07001 | JG12240700521 | JG1224070052 | JF3 | 九天覆膜-5 | 合格 | 合格品 | 甲 | 成防萍,徐新圣 | 1906 | 1906 |  | 2400 | 0.25 | 610 | / |  | 30110011 | 铬钝化卷 | 0.15-SPCC | 30312017 | 双面钢塑复合卷 | 0.25-SPCC | 明绿改性膜-2 | 10 | MO001707 | MO001707-004-01 | FM001 | 覆膜模板 | 7097 | 2024-07-17 | 2024-07-17 | 3 | 2024-07-18 08:01:38 | 2024-07-18 09:59:26 | 江苏九天光电科技有限公司 | 0 | 5751 |  | 1 | 0.25 | 2400 | 610 | 1 | JG12240700521 |  | 1 |  | 1