## sheet1
工序名称 | 工序编码 | 新卷号 | 批号 | 机组编码 | 机组名称 | 工序状态 | 检验结果 | 班组 | 参与人 | 来料重量 | 出料重量 | 成品率 | 出料长度 | 出料厚度 | 出料宽度 | 工序要求 | 备注 | 来料编码 | 来料名称 | 来料规格 | 产品编码 | 产品名称 | 产品规格 | 膜名称 | 排序 | 主计划号 | 子计划号 | 工序流程编码 | 工序流程名称 | 工单需求 | 计划开始时间 | 计划结束时间 | 工单状态 | 实际开始时间 | 产出时间 | 组织名称 | 卷号ID | 操作工人 | 报工人 | 检验 | 来料厚度 | 来料长度 | 来料宽度 | 是否分卷 | 原卷号 | 工单要求 | 是否成品 | 不良现象 | 入库审核
纵剪 | 00001 | JG9124070008 | 2406208300B100 | JJ1 | 九天纵剪机 | 合格 | 合格品 | 乙 | 钱康,叶伟 | 10400 | 10400 |  | 5550 | 0.4 | 610 | 按+2MM工艺生产 |  | 11010004 | 原钢卷 | 0.4*1250-SPCC | 20100023 | 轧硬 | 0.4*610-SPCC |  | 10 | MO001764 | MO001764-004-02 | ZJ001 | 纵剪模板 | 21260 | 2024-07-18 | 2024-07-18 | 3 | 2024-07-19 15:29:30 | 2024-07-19 16:45:29 | 江苏九天光电科技有限公司 | 248922 | 5835 |  | 1 | 0.4 | 5550 | 610 | 1 | JG9124070008 |  | 1 |  | 1
纵剪 | 00001 | JG9124070007 | 2406208300B100 | JJ1 | 九天纵剪机 | 合格 | 合格品 | 乙 | 钱康,叶伟 | 10745 | 10745 |  | 5550 | 0.4 | 630 | 按+2MM工艺生产 |  | 11010004 | 原钢卷 | 0.4*1250-SPCC | 20100025 | 轧硬 | 0.4*630-SPCC |  | 10 | MO001764 | MO001764-004-01 | ZJ001 | 纵剪模板 | 21260 | 2024-07-18 | 2024-07-18 | 3 | 2024-07-19 15:29:30 | 2024-07-19 16:45:29 | 江苏九天光电科技有限公司 | 248926 | 5835 |  | 1 | 0.4 | 5550 | 630 | 1 | JG9124070007 |  | 1 |  | 1
纵剪 | 00001 | JG9124070006 | 2406208800B100 | JJ1 | 九天纵剪机 | 合格 | 合格品 | 乙 | 钱康,叶伟 | 10320 | 10320 |  | 5510 | 0.4 | 610 | 按+2MM工艺生产 |  | 11010004 | 原钢卷 | 0.4*1250-SPCC | 20100023 | 轧硬 | 0.4*610-SPCC |  | 10 | MO001764 | MO001764-002-02 | ZJ001 | 纵剪模板 | 21100 | 2024-07-18 | 2024-07-18 | 3 | 2024-07-19 13:37:03 | 2024-07-19 15:29:20 | 江苏九天光电科技有限公司 | 248925 | 5835 |  | 1 | 0.4 | 5510 | 610 | 1 | JG9124070006 |  | 1 |  | 1
纵剪 | 00001 | JG9124070005 | 2406208800B100 | JJ1 | 九天纵剪机 | 合格 | 合格品 | 乙 | 钱康,叶伟 | 10665 | 10665 |  | 5510 | 0.4 | 630 | 按+2MM工艺生产 |  | 11010004 | 原钢卷 | 0.4*1250-SPCC | 20100025 | 轧硬 | 0.4*630-SPCC |  | 10 | MO001764 | MO001764-002-01 | ZJ001 | 纵剪模板 | 21100 | 2024-07-18 | 2024-07-18 | 3 | 2024-07-19 13:37:03 | 2024-07-19 15:29:20 | 江苏九天光电科技有限公司 | 248929 | 5835 |  | 1 | 0.4 | 5510 | 630 | 1 | JG9124070005 |  | 1 |  | 1
纵剪 | 00001 | JG9124070004 | 2406208500B100 | JJ1 | 九天纵剪机 | 合格 | 合格品 | 乙 | 钱康,叶伟 | 10290 | 10290 |  | 5490 | 0.4 | 610 | 按+2MM工艺生产 |  | 11010004 | 原钢卷 | 0.4*1250-SPCC | 20100023 | 轧硬 | 0.4*610-SPCC |  | 10 | MO001764 | MO001764-001-02 | ZJ001 | 纵剪模板 | 21040 | 2024-07-18 | 2024-07-18 | 3 | 2024-07-19 11:21:37 | 2024-07-19 12:53:17 | 江苏九天光电科技有限公司 | 248924 | 5835 |  | 1 | 0.4 | 5490 | 610 | 1 | JG9124070004 |  | 1 |  | 1
纵剪 | 00001 | JG9124070003 | 2406208500B100 | JJ1 | 九天纵剪机 | 合格 | 合格品 | 乙 | 钱康,叶伟 | 10635 | 10635 |  | 5490 | 0.4 | 630 | 按+2MM工艺生产 |  | 11010004 | 原钢卷 | 0.4*1250-SPCC | 20100025 | 轧硬 | 0.4*630-SPCC |  | 10 | MO001764 | MO001764-001-01 | ZJ001 | 纵剪模板 | 21040 | 2024-07-18 | 2024-07-18 | 3 | 2024-07-19 11:21:37 | 2024-07-19 12:53:17 | 江苏九天光电科技有限公司 | 248928 | 5835 |  | 1 | 0.4 | 5490 | 630 | 1 | JG9124070003 |  | 1 |  | 1
纵剪 | 00001 | JG9124070002 | 2406208400B100 | JJ1 | 九天纵剪机 | 合格 | 合格品 | 乙 | 钱康,叶伟 | 10390 | 10390 |  | 5540 | 0.4 | 610 | 按+2MM工艺生产 |  | 11010004 | 原钢卷 | 0.4*1250-SPCC | 20100023 | 轧硬 | 0.4*610-SPCC |  | 10 | MO001764 | MO001764-006-02 | ZJ001 | 纵剪模板 | 21240 | 2024-07-18 | 2024-07-18 | 3 | 2024-07-19 10:07:11 | 2024-07-19 11:19:58 | 江苏九天光电科技有限公司 | 248923 | 5835 |  | 1 | 0.4 | 5540 | 610 | 1 | JG9124070002 |  | 1 |  | 1
纵剪 | 00001 | JG9124070001 | 2406208400B100 | JJ1 | 九天纵剪机 | 合格 | 合格品 | 乙 | 钱康,叶伟 | 10735 | 10735 |  | 5540 | 0.4 | 630 | 按+2MM工艺生产 |  | 11010004 | 原钢卷 | 0.4*1250-SPCC | 20100025 | 轧硬 | 0.4*630-SPCC |  | 10 | MO001764 | MO001764-006-01 | ZJ001 | 纵剪模板 | 21240 | 2024-07-18 | 2024-07-18 | 3 | 2024-07-19 10:07:11 | 2024-07-19 11:19:58 | 江苏九天光电科技有限公司 | 248927 | 5835 |  | 1 | 0.4 | 5540 | 630 | 1 | JG9124070001 |  | 1 |  | 1