## sheet1
工序名称 | 工序编码 | 新卷号 | 批号 | 机组编码 | 机组名称 | 工序状态 | 检验结果 | 班组 | 参与人 | 来料重量 | 出料重量 | 成品率 | 出料长度 | 出料厚度 | 出料宽度 | 工序要求 | 备注 | 来料编码 | 来料名称 | 来料规格 | 产品编码 | 产品名称 | 产品规格 | 膜名称 | 排序 | 主计划号 | 子计划号 | 工序流程编码 | 工序流程名称 | 工单需求 | 计划开始时间 | 计划结束时间 | 工单状态 | 实际开始时间 | 产出时间 | 组织名称 | 卷号ID | 操作工人 | 报工人 | 检验 | 来料厚度 | 来料长度 | 来料宽度 | 是否分卷 | 原卷号 | 工单要求 | 是否成品 | 不良现象 | 入库审核
覆膜 | 07001 | JG1124010297-3 | JG1124010297-3 | JF3 | 九天覆膜-5 | 合格 | 让步接收 | 甲 | 成防萍,徐新圣 | 1232 | 1380 | 1.1201 | 3950 | 0.2 | 415 | / | 内280米白斑重，过烘箱发黑,条印，白斑,3360米传动侧露白约8毫米，来料收卷不齐严重造成,尾300米缩芯折印，有小气泡 | 30110014 | 铬钝化卷 | 0.1-SPCC | 30312021 | 双面钢塑复合卷 | 0.2-SPCC | 明绿改性膜-2 | 10 | MO001735 | MO001735-001 | FM001 | 覆膜模板 | 1232 | 2024-07-18 | 2024-07-18 | 3 | 2024-07-20 07:50:13 | 2024-07-20 08:07:00 | 江苏九天光电科技有限公司 | 247874 | 5751 |  |  | 0.1 | 0 | 415 | 1 | JG1124010297-3 |  | 1 | B白斑(内280米白斑重，过烘箱发黑),S色差(条印，白斑),L露白(3360米传动侧露白约8毫米，来料收卷不齐严重造成)缩芯折印(尾300米缩芯折印，有小气泡) | 1
覆膜 | 07001 | JG12240603503 | JG1224060350 | JF3 | 九天覆膜-5 | 合格 | 合格品 | 甲 | 徐刚,徐兴良 | 1838 | 1838 |  | 2300 | 0.25 | 610 | / |  | 30110011 | 铬钝化卷 | 0.15-SPCC | 30312017 | 双面钢塑复合卷 | 0.25-SPCC | 明绿改性膜-2 | 10 | MO001765 | MO001765-004-03 | FM001 | 覆膜模板 | 5137 | 2024-07-18 | 2024-07-18 | 3 | 2024-07-20 06:38:13 | 2024-07-20 07:37:22 | 江苏九天光电科技有限公司 | 0 | 5749 |  | 1 | 0.25 | 2300 | 610 | 1 | JG12240603503 |  | 1 |  | 1
覆膜 | 07001 | JG12240603502 | JG1224060350 | JF3 | 九天覆膜-5 | 合格 | 合格品 | 甲 | 徐刚,徐兴良 | 1838 | 1838 |  | 2300 | 0.25 | 610 | / |  | 30110011 | 铬钝化卷 | 0.15-SPCC | 30312017 | 双面钢塑复合卷 | 0.25-SPCC | 明绿改性膜-2 | 10 | MO001765 | MO001765-004-02 | FM001 | 覆膜模板 | 5137 | 2024-07-18 | 2024-07-18 | 3 | 2024-07-20 06:38:13 | 2024-07-20 07:37:22 | 江苏九天光电科技有限公司 | 0 | 5749 |  | 1 | 0.25 | 2300 | 610 | 1 | JG12240603502 |  | 1 |  | 1
覆膜 | 07001 | JG12240603501 | JG1224060350 | JF3 | 九天覆膜-5 | 合格 | 合格品 | 甲 | 徐刚,徐兴良 | 1842 | 1842 |  | 2300 | 0.25 | 610 | / |  | 30110011 | 铬钝化卷 | 0.15-SPCC | 30312017 | 双面钢塑复合卷 | 0.25-SPCC | 明绿改性膜-2 | 10 | MO001765 | MO001765-004-01 | FM001 | 覆膜模板 | 5137 | 2024-07-18 | 2024-07-18 | 3 | 2024-07-20 06:38:13 | 2024-07-20 07:37:22 | 江苏九天光电科技有限公司 | 0 | 5749 |  | 1 | 0.25 | 2300 | 610 | 1 | JG12240603501 |  | 1 |  | 1
覆膜 | 07001 | JG1224050002-113 | JG1224050002-11 | JF3 | 九天覆膜-5 | 合格 | 让步接收 | 甲 | 成防萍,徐新圣 | 1412 | 1412 |  | 4000 | 0.2 | 415 | / | 白斑，辊印，凹印，条印色差 | 30110014 | 铬钝化卷 | 0.1-SPCC | 30312021 | 双面钢塑复合卷 | 0.2-SPCC | 明绿改性膜-2 | 10 | MO001735 | MO001735-002-03 | FM001 | 覆膜模板 | 3814 | 2024-07-18 | 2024-07-18 | 3 | 2024-07-20 03:40:00 | 2024-07-20 06:12:02 | 江苏九天光电科技有限公司 | 247889 | 5751 |  | 1 | 0.2 | 4000 | 415 | 1 | JG1224050002-113 |  | 1 | 白斑，辊印，凹印，条印色差 | 1
覆膜 | 07001 | JG1224050002-112 | JG1224050002-11 | JF3 | 九天覆膜-5 | 合格 | 让步接收 | 甲 | 成防萍,徐新圣 | 1402 | 1402 |  | 3950 | 0.2 | 415 | / | 白斑，辊印，凹印，条印色差 | 30110014 | 铬钝化卷 | 0.1-SPCC | 30312021 | 双面钢塑复合卷 | 0.2-SPCC | 明绿改性膜-2 | 10 | MO001735 | MO001735-002-02 | FM001 | 覆膜模板 | 3814 | 2024-07-18 | 2024-07-18 | 3 | 2024-07-20 03:40:00 | 2024-07-20 06:12:02 | 江苏九天光电科技有限公司 | 247889 | 5751 |  | 1 | 0.2 | 3950 | 415 | 1 | JG1224050002-112 |  | 1 | 白斑，辊印，凹印，条印色差 | 1
覆膜 | 07001 | JG1224050002-111 | JG1224050002-11 | JF3 | 九天覆膜-5 | 合格 | 让步接收 | 甲 | 成防萍,徐新圣 | 1420 | 1420 |  | 4020 | 0.2 | 415 | / | S色差条印(白斑，辊印，凹印) | 30110014 | 铬钝化卷 | 0.1-SPCC | 30312021 | 双面钢塑复合卷 | 0.2-SPCC | 明绿改性膜-2 | 10 | MO001735 | MO001735-002-01 | FM001 | 覆膜模板 | 3814 | 2024-07-18 | 2024-07-18 | 3 | 2024-07-20 03:40:00 | 2024-07-20 06:12:02 | 江苏九天光电科技有限公司 | 247889 | 5751 |  | 1 | 0.2 | 4020 | 415 | 1 | JG1224050002-111 |  | 1 | S色差条印(白斑，辊印，凹印) | 1
覆膜 | 07001 | JG12240406331 | JG12240406331 | JF4 | 九天覆膜-8 | 合格 | 让步接收 | 甲 | 徐刚,徐兴良 | 2401 | 2564 | 1.0679 | 4960 | 0.165 | 630 | / | 缩芯折印(尾缩芯折印),Q起筋(1430米上膜膜多处起筋重) | 30110014 | 铬钝化卷 | 0.1-SPCC | 30312001 | 双面钢塑复合卷 | 0.165-SPCC | 明绿改性膜-1 | 10 | MO000978 | MO000978-003 | FM001 | 覆膜模板 | 2401 | 2024-06-26 | 2024-06-26 | 2 | 2024-07-20 06:07:49 | 2024-07-20 06:11:23 | 江苏九天光电科技有限公司 | 193906 | 5749 |  |  | 0.1 | 0 | 630 | 1 | JG12240406331 |  | 1 | 缩芯折印(尾缩芯折印),Q起筋(1430米上膜膜多处起筋重) | 1
覆膜 | 07001 | JG1224040230-1 | JG1224040230-1 | JF4 | 九天覆膜-8 | 合格 | 让步接收 | 甲 | 徐刚,徐兴良 | 1797 | 1914 | 1.0651 | 3630 | 0.165 | 630 | / | 缩芯折印(尾缩芯折印) | 30110014 | 铬钝化卷 | 0.1-SPCC | 30312001 | 双面钢塑复合卷 | 0.165-SPCC | 明绿改性膜-1 | 10 | MO000978 | MO000978-001 | FM001 | 覆膜模板 | 1797 | 2024-06-26 | 2024-06-26 | 2 | 2024-07-20 04:03:33 | 2024-07-20 06:06:49 | 江苏九天光电科技有限公司 | 193904 | 5749 |  |  | 0.1 | 0 | 630 | 1 | JG1224040230-1 |  | 1 | 缩芯折印(尾缩芯折印) | 1
覆膜 | 07001 | JG122406034922 | JG12240603492 | JF4 | 九天覆膜-8 | 合格 | 合格品 | 甲 | 徐刚,徐兴良 | 2471 | 2471 |  | 3090 | 0.25 | 610 | / |  | 30110011 | 铬钝化卷 | 0.15-SPCC | 30312017 | 双面钢塑复合卷 | 0.25-SPCC | 明绿改性膜-2 | 10 | MO001817 | MO001817-002-02 | FM001 | 覆膜模板 | 4637 | 2024-07-19 | 2024-07-19 | 3 | 2024-07-20 02:31:28 | 2024-07-20 04:01:47 | 江苏九天光电科技有限公司 | 0 | 5742 |  | 1 | 0.25 | 3090 | 610 | 1 | JG122406034922 |  | 1 |  | 1
覆膜 | 07001 | JG122406034921 | JG12240603492 | JF4 | 九天覆膜-8 | 合格 | 合格品 | 甲 | 徐刚,徐兴良 | 2499 | 2499 |  | 3120 | 0.25 | 610 | / |  | 30110011 | 铬钝化卷 | 0.15-SPCC | 30312017 | 双面钢塑复合卷 | 0.25-SPCC | 明绿改性膜-2 | 10 | MO001817 | MO001817-002-01 | FM001 | 覆膜模板 | 4637 | 2024-07-19 | 2024-07-19 | 3 | 2024-07-20 02:31:28 | 2024-07-20 04:01:47 | 江苏九天光电科技有限公司 | 0 | 5742 |  | 1 | 0.25 | 3120 | 610 | 1 | JG122406034921 |  | 1 |  | 1
覆膜 | 07001 | JG1224050001-22 | JG1224050001-2 | JF3 | 九天覆膜-5 | 合格 | 让步接收 | 甲 | 成防萍,徐新圣 | 1380 | 1380 |  | 4020 | 0.2 | 415 | / | 条印色差，白斑，辊印，砂轮印，板面小锈点 | 30110014 | 铬钝化卷 | 0.1-SPCC | 30312021 | 双面钢塑复合卷 | 0.2-SPCC | 明绿改性膜-2 | 10 | MO001735 | MO001735-003-02 | FM001 | 覆膜模板 | 3776 | 2024-07-18 | 2024-07-18 | 3 | 2024-07-20 01:07:51 | 2024-07-20 03:35:26 | 江苏九天光电科技有限公司 | 247888 | 5751 |  | 1 | 0.2 | 4020 | 415 | 1 | JG1224050001-22 |  | 1 | 条印色差，白斑，辊印，砂轮印，板面小锈点 | 1
覆膜 | 07001 | JG1224050001-21 | JG1224050001-2 | JF3 | 九天覆膜-5 | 合格 | 让步接收 | 甲 | 成防萍,徐新圣 | 2738 | 2738 |  | 8010 | 0.2 | 415 | / | K孔洞(内50米传动侧30--43公分处6个孔洞，大小0.11-0.17mm2 1310米传动侧13公分处孔洞，大小0.45mm2)S色差(条印，辊印，砂轮印)X锈斑(7100-7130米操边部锈斑重，宽约10公分) | 30110014 | 铬钝化卷 | 0.1-SPCC | 30312021 | 双面钢塑复合卷 | 0.2-SPCC | 明绿改性膜-2 | 10 | MO001735 | MO001735-003-01 | FM001 | 覆膜模板 | 3776 | 2024-07-18 | 2024-07-18 | 3 | 2024-07-20 01:07:51 | 2024-07-20 03:35:26 | 江苏九天光电科技有限公司 | 247888 | 5751 |  | 1 | 0.2 | 8010 | 415 | 1 | JG1224050001-21 |  | 1 | K孔洞(内50米传动侧30--43公分处6个孔洞，大小0.11-0.17mm2 1310米传动侧13公分处孔洞，大小0.45mm2)S色差(条印，辊印，砂轮印)X锈斑(7100-7130米操边部锈斑重，宽约10公分) | 1
覆膜 | 07001 | JG12240602933 | JG1224060293 | JF3 | 九天覆膜-5 | 合格 | 合格品 | 甲 | 成防萍,徐新圣 | 1914 | 1914 |  | 2400 | 0.25 | 610 | / |  | 30110011 | 铬钝化卷 | 0.15-SPCC | 30312017 | 双面钢塑复合卷 | 0.25-SPCC | 明绿CJB膜-1 | 10 | MO001732 | MO001732-003-03 | FM001 | 覆膜模板 | 5317 | 2024-07-18 | 2024-07-18 | 3 | 2024-07-19 23:09:13 | 2024-07-20 00:57:32 | 江苏九天光电科技有限公司 | 0 | 5751 |  | 1 | 0.25 | 2400 | 610 | 1 | JG12240602933 |  | 1 |  | 1
覆膜 | 07001 | JG12240602932 | JG1224060293 | JF3 | 九天覆膜-5 | 合格 | 合格品 | 甲 | 成防萍,徐新圣 | 1902 | 1902 |  | 2400 | 0.25 | 610 | / |  | 30110011 | 铬钝化卷 | 0.15-SPCC | 30312017 | 双面钢塑复合卷 | 0.25-SPCC | 明绿CJB膜-1 | 10 | MO001732 | MO001732-003-02 | FM001 | 覆膜模板 | 5317 | 2024-07-18 | 2024-07-18 | 3 | 2024-07-19 23:09:13 | 2024-07-20 00:57:32 | 江苏九天光电科技有限公司 | 0 | 5751 |  | 1 | 0.25 | 2400 | 610 | 1 | JG12240602932 |  | 1 |  | 1
覆膜 | 07001 | JG12240602931 | JG1224060293 | JF3 | 九天覆膜-5 | 合格 | 让步接收 | 甲 | 成防萍,徐新圣 | 1904 | 1904 |  | 2400 | 0.25 | 610 | / | 传动侧小碎边约5毫米 一边分3层 | 30110011 | 铬钝化卷 | 0.15-SPCC | 30312017 | 双面钢塑复合卷 | 0.25-SPCC | 明绿CJB膜-1 | 10 | MO001732 | MO001732-003-01 | FM001 | 覆膜模板 | 5317 | 2024-07-18 | 2024-07-18 | 3 | 2024-07-19 23:09:13 | 2024-07-20 00:57:32 | 江苏九天光电科技有限公司 | 0 | 5751 |  | 1 | 0.25 | 2400 | 610 | 1 | JG12240602931 |  | 1 | 传动侧小碎边约5毫米 | 1
覆膜 | 07001 | JG122405502222 | JG12240550222 | JF5 | 九天覆膜-9 | 合格 | 让步接收 | 甲 | 顾志明,倪志宏,张文兵 | 1878 | 1878 |  | 3170 | 0.19 | 710 | / | R乳化斑(乳化斑重 白斑多),K孔洞(1720米传动侧23公分处1个 大小1.94平方毫米) | 30110014 | 铬钝化卷 | 0.1-SPCC | 30312002 | 双面钢塑复合卷 | 0.19-SPCC | 明绿改性膜-1 | 10 | MO001819 | MO001819-001-02 | FM001 | 覆膜模板 | 3341 | 2024-07-19 | 2024-07-19 | 3 | 2024-07-19 23:11:33 | 2024-07-19 23:16:21 | 江苏九天光电科技有限公司 | 249770 | 5742 |  | 1 | 0.19 | 3170 | 710 | 1 | JG122405502222 |  | 1 | R乳化斑(乳化斑重 白斑多),K孔洞(1720米传动侧23公分处1个 大小1.94平方毫米) | 1
覆膜 | 07001 | JG122405502221 | JG12240550222 | JF5 | 九天覆膜-9 | 合格 | 让步接收 | 甲 | 顾志明,倪志宏,张文兵 | 1832 | 1832 |  | 3100 | 0.19 | 710 | / | K孔洞(1240米传动侧23公分处1个 大小0.7平方毫米),R乳化斑(乳化斑重 白斑多) | 30110014 | 铬钝化卷 | 0.1-SPCC | 30312002 | 双面钢塑复合卷 | 0.19-SPCC | 明绿改性膜-1 | 10 | MO001819 | MO001819-001-01 | FM001 | 覆膜模板 | 3341 | 2024-07-19 | 2024-07-19 | 3 | 2024-07-19 23:11:33 | 2024-07-19 23:16:21 | 江苏九天光电科技有限公司 | 249770 | 5742 |  | 1 | 0.19 | 3100 | 710 | 1 | JG122405502221 |  | 1 | K孔洞(1240米传动侧23公分处1个 大小0.7平方毫米),R乳化斑(乳化斑重 白斑多) | 1
覆膜 | 07001 | JG12240603693 | JG1224060369 | JF3 | 九天覆膜-5 | 合格 | 让步接收 | 甲 | 徐新圣,成防萍 | 1872 | 1872 |  | 2390 | 0.25 | 610 | / | N粘钢折印(整卷传动侧粘钢折印),L漏白(内150米传动侧露白约6毫米),K孔洞(1330米操作侧约15公分处5个孔洞，大小0.28--4.74mm2) | 30110011 | 铬钝化卷 | 0.15-SPCC | 30312017 | 双面钢塑复合卷 | 0.25-SPCC | 明绿CJB膜-1 | 10 | MO001752 | MO001752-001-03 | FM001 | 覆膜模板 | 5287 | 2024-07-18 | 2024-07-18 | 3 | 2024-07-19 22:58:39 | 2024-07-19 23:07:17 | 江苏九天光电科技有限公司 | 0 | 5751 |  | 1 | 0.25 | 2390 | 610 | 1 | JG12240603693 |  | 1 | N粘钢折印(整卷传动侧粘钢折印),L漏白(内150米传动侧露白约6毫米),K孔洞(1330米操作侧约15公分处5个孔洞，大小0.28--4.74mm2) | 1
覆膜 | 07001 | JG12240603692 | JG1224060369 | JF3 | 九天覆膜-5 | 合格 | 让步接收 | 甲 | 徐新圣,成防萍 | 1790 | 1790 |  | 2300 | 0.25 | 610 | / | L漏白(尾200米传动侧露白约1公分),N粘钢折印(整卷传动侧粘钢折印)一边分3层 | 30110011 | 铬钝化卷 | 0.15-SPCC | 30312017 | 双面钢塑复合卷 | 0.25-SPCC | 明绿CJB膜-1 | 10 | MO001752 | MO001752-001-02 | FM001 | 覆膜模板 | 5287 | 2024-07-18 | 2024-07-18 | 3 | 2024-07-19 22:58:39 | 2024-07-19 23:07:17 | 江苏九天光电科技有限公司 | 0 | 5751 |  | 1 | 0.25 | 2300 | 610 | 1 | JG12240603692 |  | 1 | L漏白(尾200米传动侧露白约1公分),N粘钢折印(整卷传动侧粘钢折印) | 1
覆膜 | 07001 | JG12240603691 | JG1224060369 | JF3 | 九天覆膜-5 | 合格 | 合格品 | 甲 | 徐新圣,成防萍 | 1894 | 1894 |  | 2400 | 0.25 | 610 | / | 两边不分层 | 30110011 | 铬钝化卷 | 0.15-SPCC | 30312017 | 双面钢塑复合卷 | 0.25-SPCC | 明绿CJB膜-1 | 10 | MO001752 | MO001752-001-01 | FM001 | 覆膜模板 | 5287 | 2024-07-18 | 2024-07-18 | 3 | 2024-07-19 22:58:39 | 2024-07-19 23:07:17 | 江苏九天光电科技有限公司 | 0 | 5751 |  | 1 | 0.25 | 2400 | 610 | 1 | JG12240603691 |  | 1 |  | 1
覆膜 | 07001 | JG122406001113 | JG12240600111 | JF5 | 九天覆膜-9 | 合格 | 让步接收 | 甲 | 顾志明,倪志宏,张文兵 | 2118 | 2118 |  | 3470 | 0.19 | 710 | / | K孔洞(2360米操作侧18公分处2个 大小0.17-2.75平方毫米) | 30110014 | 铬钝化卷 | 0.1-SPCC | 30312002 | 双面钢塑复合卷 | 0.19-SPCC | 明绿改性膜-1 | 10 | MO001335 | MO001335-023-03 | FM001 | 覆膜模板 | 5669 | 2024-07-07 | 2024-07-07 | 2 | 2024-07-19 05:29:53 | 2024-07-19 22:19:46 | 江苏九天光电科技有限公司 | 0 | 5742 |  | 1 | 0.19 | 3470 | 710 | 1 | JG122406001113 |  | 1 | K孔洞(2360米操作侧18公分处2个 大小0.17-2.75平方毫米) | 1
覆膜 | 07001 | JG122406001112 | JG12240600111 | JF5 | 九天覆膜-9 | 合格 | 合格品 | 甲 | 顾志明,倪志宏,张文兵 | 2148 | 2148 |  | 3500 | 0.19 | 710 | / |  | 30110014 | 铬钝化卷 | 0.1-SPCC | 30312002 | 双面钢塑复合卷 | 0.19-SPCC | 明绿改性膜-1 | 10 | MO001335 | MO001335-023-02 | FM001 | 覆膜模板 | 5669 | 2024-07-07 | 2024-07-07 | 2 | 2024-07-19 05:29:53 | 2024-07-19 22:19:46 | 江苏九天光电科技有限公司 | 0 | 5742 |  | 1 | 0.19 | 3500 | 710 | 1 | JG122406001112 |  | 1 |  | 1
覆膜 | 07001 | JG122406001111 | JG12240600111 | JF5 | 九天覆膜-9 | 合格 | 合格品 | 甲 | 顾志明,倪志宏,张文兵 | 2022 | 2022 |  | 3310 | 0.19 | 710 | / |  | 30110014 | 铬钝化卷 | 0.1-SPCC | 30312002 | 双面钢塑复合卷 | 0.19-SPCC | 明绿改性膜-1 | 10 | MO001335 | MO001335-023-01 | FM001 | 覆膜模板 | 5669 | 2024-07-07 | 2024-07-07 | 2 | 2024-07-19 05:29:53 | 2024-07-19 22:19:46 | 江苏九天光电科技有限公司 | 0 | 5742 |  | 1 | 0.19 | 3310 | 710 | 1 | JG122406001111 |  | 1 |  | 1
覆膜 | 07001 | JG122406011214 | JG12240601121 | JF5 | 九天覆膜-9 | 合格 | 合格品 | 甲 | 张文兵,顾志明,倪志宏 | 1826 | 1826 |  | 3020 | 0.19 | 710 | / |  | 30110014 | 铬钝化卷 | 0.1-SPCC | 30312002 | 双面钢塑复合卷 | 0.19-SPCC | 明绿改性膜-1 | 10 | MO001256 | MO001256-037-04 | FM001 | 覆膜模板 | 6597 | 2024-07-05 | 2024-07-05 | 2 | 2024-07-19 19:13:30 | 2024-07-19 21:42:02 | 江苏九天光电科技有限公司 | 0 | 5651 |  | 1 | 0.19 | 3020 | 710 | 1 | JG122406011214 |  | 1 |  | 1
覆膜 | 07001 | JG122406011213 | JG12240601121 | JF5 | 九天覆膜-9 | 合格 | 让步接收 | 甲 | 倪志宏,张文兵,顾志明 | 1816 | 1816 |  | 3000 | 0.19 | 710 | / | K孔洞(570-580米传动侧73-76MM处4个 大小0.4-0.5平方毫米) | 30110014 | 铬钝化卷 | 0.1-SPCC | 30312002 | 双面钢塑复合卷 | 0.19-SPCC | 明绿改性膜-1 | 10 | MO001256 | MO001256-037-03 | FM001 | 覆膜模板 | 6597 | 2024-07-05 | 2024-07-05 | 2 | 2024-07-19 19:13:30 | 2024-07-19 21:42:02 | 江苏九天光电科技有限公司 | 0 | 5651 |  | 1 | 0.19 | 3000 | 710 | 1 | JG122406011213 |  | 1 | K孔洞(570-580米传动侧73-76MM处4个 大小0.4-0.5平方毫米) | 1
覆膜 | 07001 | JG122406011212 | JG12240601121 | JF5 | 九天覆膜-9 | 合格 | 合格品 | 乙 | 桑永辉,李忠,黄宏涛 | 1834 | 1834 |  | 3020 | 0.19 | 710 | / |  | 30110014 | 铬钝化卷 | 0.1-SPCC | 30312002 | 双面钢塑复合卷 | 0.19-SPCC | 明绿改性膜-1 | 10 | MO001256 | MO001256-037-02 | FM001 | 覆膜模板 | 6597 | 2024-07-05 | 2024-07-05 | 2 | 2024-07-19 19:13:30 | 2024-07-19 21:42:02 | 江苏九天光电科技有限公司 | 0 | 5651 |  | 1 | 0.19 | 3020 | 710 | 1 | JG122406011212 |  | 1 |  | 1
覆膜 | 07001 | JG122406011211 | JG12240601121 | JF5 | 九天覆膜-9 | 合格 | 合格品 | 乙 | 桑永辉,李忠,黄宏涛 | 1820 | 1820 |  | 3000 | 0.19 | 710 | / |  | 30110014 | 铬钝化卷 | 0.1-SPCC | 30312002 | 双面钢塑复合卷 | 0.19-SPCC | 明绿改性膜-1 | 10 | MO001256 | MO001256-037-01 | FM001 | 覆膜模板 | 6597 | 2024-07-05 | 2024-07-05 | 2 | 2024-07-19 19:13:30 | 2024-07-19 21:42:02 | 江苏九天光电科技有限公司 | 0 | 5651 |  | 1 | 0.19 | 3000 | 710 | 1 | JG122406011211 |  | 1 |  | 1
覆膜 | 07001 | JG12240602853 | JG1224060285 | JF3 | 九天覆膜-5 | 合格 | 合格品 | 乙 | 冯忠平,何志宏 | 1894 | 1894 |  | 2370 | 0.25 | 610 | / | 两边分3层 | 30110011 | 铬钝化卷 | 0.15-SPCC | 30312017 | 双面钢塑复合卷 | 0.25-SPCC | 明绿CJB膜-1 | 10 | MO001732 | MO001732-007-03 | FM001 | 覆膜模板 | 5281 | 2024-07-18 | 2024-07-18 | 3 | 2024-07-19 18:02:47 | 2024-07-19 20:04:33 | 江苏九天光电科技有限公司 | 0 | 5732 |  | 1 | 0.25 | 2370 | 610 | 1 | JG12240602853 |  | 1 |  | 1
覆膜 | 07001 | JG12240602852 | JG1224060285 | JF3 | 九天覆膜-5 | 合格 | 合格品 | 乙 | 冯忠平,何志宏 | 1880 | 1880 |  | 2360 | 0.25 | 610 | / | 一边分3层 | 30110011 | 铬钝化卷 | 0.15-SPCC | 30312017 | 双面钢塑复合卷 | 0.25-SPCC | 明绿CJB膜-1 | 10 | MO001732 | MO001732-007-02 | FM001 | 覆膜模板 | 5281 | 2024-07-18 | 2024-07-18 | 3 | 2024-07-19 18:02:47 | 2024-07-19 20:04:33 | 江苏九天光电科技有限公司 | 0 | 5732 |  | 1 | 0.25 | 2360 | 610 | 1 | JG12240602852 |  | 1 |  | 1
覆膜 | 07001 | JG12240602851 | JG1224060285 | JF3 | 九天覆膜-5 | 合格 | 合格品 | 乙 | 冯忠平,何志宏 | 1880 | 1880 |  | 2360 | 0.25 | 610 | / |  | 30110011 | 铬钝化卷 | 0.15-SPCC | 30312017 | 双面钢塑复合卷 | 0.25-SPCC | 明绿CJB膜-1 | 10 | MO001732 | MO001732-007-01 | FM001 | 覆膜模板 | 5281 | 2024-07-18 | 2024-07-18 | 3 | 2024-07-19 18:02:47 | 2024-07-19 20:04:33 | 江苏九天光电科技有限公司 | 0 | 5732 |  | 1 | 0.25 | 2360 | 610 | 1 | JG12240602851 |  | 1 |  | 1
覆膜 | 07001 | JG122407022512 | JG12240702251 | JF3 | 九天覆膜-5 | 合格 | 合格品 | 乙 | 黄宏涛,李忠,桑永辉 | 1824 | 1824 |  | 2300 | 0.25 | 610 | / |  | 30110011 | 铬钝化卷 | 0.15-SPCC | 30312017 | 双面钢塑复合卷 | 0.25-SPCC | 明绿改性膜-2 | 10 | MO001810 | MO001810-001-02 | FM001 | 覆膜模板 | 3213 | 2024-07-19 | 2024-07-19 | 3 | 2024-07-19 15:18:39 | 2024-07-19 19:12:59 | 江苏九天光电科技有限公司 | 0 | 5651 |  | 1 | 0.25 | 2300 | 610 | 1 | JG122407022512 |  | 1 |  | 1
覆膜 | 07001 | JG122407022511 | JG12240702251 | JF3 | 九天覆膜-5 | 合格 | 让步接收 | 乙 | 黄宏涛,李忠,桑永辉 | 1830 | 1830 |  | 2310 | 0.25 | 610 | / | S色差(板面轻微振纹) | 30110011 | 铬钝化卷 | 0.15-SPCC | 30312017 | 双面钢塑复合卷 | 0.25-SPCC | 明绿改性膜-2 | 10 | MO001810 | MO001810-001-01 | FM001 | 覆膜模板 | 3213 | 2024-07-19 | 2024-07-19 | 3 | 2024-07-19 15:18:39 | 2024-07-19 19:12:59 | 江苏九天光电科技有限公司 | 0 | 5651 |  | 1 | 0.25 | 2310 | 610 | 1 | JG122407022511 |  | 1 | S色差(板面轻微振纹) | 1
覆膜 | 07001 | JG122406030313 | JG12240603031 | JF3 | 九天覆膜-5 | 合格 | 合格品 | 乙 | 何志宏,冯忠平 | 1804 | 1804 |  | 2310 | 0.25 | 610 | / |  | 30110011 | 铬钝化卷 | 0.15-SPCC | 30312017 | 双面钢塑复合卷 | 0.25-SPCC | 明绿CJB膜-1 | 10 | MO001749 | MO001749-001-03 | FM001 | 覆膜模板 | 5091 | 2024-07-18 | 2024-07-18 | 3 | 2024-07-19 17:24:24 | 2024-07-19 17:51:36 | 江苏九天光电科技有限公司 | 0 | 5732 |  | 1 | 0.25 | 2310 | 610 | 1 | JG122406030313 |  | 1 |  | 1
覆膜 | 07001 | JG122406030312 | JG12240603031 | JF3 | 九天覆膜-5 | 合格 | 合格品 | 乙 | 何志宏,冯忠平 | 1800 | 1800 |  | 2310 | 0.25 | 610 | / |  | 30110011 | 铬钝化卷 | 0.15-SPCC | 30312017 | 双面钢塑复合卷 | 0.25-SPCC | 明绿CJB膜-1 | 10 | MO001749 | MO001749-001-02 | FM001 | 覆膜模板 | 5091 | 2024-07-18 | 2024-07-18 | 3 | 2024-07-19 17:24:24 | 2024-07-19 17:51:36 | 江苏九天光电科技有限公司 | 0 | 5732 |  | 1 | 0.25 | 2310 | 610 | 1 | JG122406030312 |  | 1 |  | 1
覆膜 | 07001 | JG122406030311 | JG12240603031 | JF3 | 九天覆膜-5 | 合格 | 让步接收 | 乙 | 冯忠平,何志宏 | 1842 | 1842 |  | 2360 | 0.25 | 610 | / | 340米传动侧3公分1个0.11mm2孔洞，，290米传动侧2公分，6公分各1个0.11mm2孔洞 | 30110011 | 铬钝化卷 | 0.15-SPCC | 30312017 | 双面钢塑复合卷 | 0.25-SPCC | 明绿CJB膜-1 | 10 | MO001749 | MO001749-001-01 | FM001 | 覆膜模板 | 5091 | 2024-07-18 | 2024-07-18 | 3 | 2024-07-19 17:24:24 | 2024-07-19 17:51:36 | 江苏九天光电科技有限公司 | 0 | 5732 |  | 1 | 0.25 | 2360 | 610 | 1 | JG122406030311 |  | 1 | K孔洞(340米传动侧3公分1个0.11mm2孔洞，，290米传动侧2公分，6公分各1个0.11mm2孔洞) | 1
覆膜 | 07001 | JG122407015222 | JG12240701522 | JF5 | 九天覆膜-9 | 合格 | 让步接收 | 乙 | 黄宏涛,李忠,桑永辉 | 2140 | 2140 |  | 2350 | 0.25 | 710 | / | 2130米操作侧边部约20公分宽膜起筋 | 30110011 | 铬钝化卷 | 0.15-SPCC | 30312017 | 双面钢塑复合卷 | 0.25-SPCC | 明绿CJB膜-1 | 10 | MO001731 | MO001731-001-02 | FM001 | 覆膜模板 | 4011 | 2024-07-18 | 2024-07-18 | 3 | 2024-07-19 15:43:22 | 2024-07-19 17:49:01 | 江苏九天光电科技有限公司 | 0 | 5741 |  | 1 | 0.25 | 2350 | 710 | 1 | JG122407015222 |  | 1 | Q起筋(2130米操作侧边部约20公分宽膜起筋) | 1
覆膜 | 07001 | JG122407015221 | JG12240701522 | JF5 | 九天覆膜-9 | 合格 | 让步接收 | 乙 | 黄宏涛,李忠,桑永辉 | 2140 | 2140 |  | 2350 | 0.25 | 710 | / | 卷芯400米操作侧边部有撞伤撞伤折印 | 30110011 | 铬钝化卷 | 0.15-SPCC | 30312017 | 双面钢塑复合卷 | 0.25-SPCC | 明绿CJB膜-1 | 10 | MO001731 | MO001731-001-01 | FM001 | 覆膜模板 | 4011 | 2024-07-18 | 2024-07-18 | 3 | 2024-07-19 15:43:22 | 2024-07-19 17:49:01 | 江苏九天光电科技有限公司 | 0 | 5741 |  | 1 | 0.25 | 2350 | 710 | 1 | JG122407015221 |  | 1 | S色差(卷芯400米操作侧边部有撞伤撞伤折印) | 1
覆膜 | 07001 | JG12240700503 | JG1224070050 | JF4 | 九天覆膜-8 | 合格 | 让步接收 | 乙 | 冯忠平,何志宏 | 1916 | 1916 |  | 2430 | 0.25 | 610 | / | 2390米传动侧6公分1个0.23mm2孔洞 | 30110011 | 铬钝化卷 | 0.15-SPCC | 30312017 | 双面钢塑复合卷 | 0.25-SPCC | 明绿CJB膜-1 | 10 | MO001758 | MO001758-003-03 | FM001 | 覆膜模板 | 5265 | 2024-07-18 | 2024-07-18 | 3 | 2024-07-19 09:26:41 | 2024-07-19 17:22:54 | 江苏九天光电科技有限公司 | 0 | 5751 |  | 1 | 0.25 | 2430 | 610 | 1 | JG12240700503 |  | 1 | K孔洞(2390米传动侧6公分1个0.23mm2孔洞) | 1
覆膜 | 07001 | JG12240700502 | JG1224070050 | JF4 | 九天覆膜-8 | 合格 | 合格品 | 乙 | 冯忠平,何志宏 | 1826 | 1826 |  | 2300 | 0.25 | 610 | / |  | 30110011 | 铬钝化卷 | 0.15-SPCC | 30312017 | 双面钢塑复合卷 | 0.25-SPCC | 明绿CJB膜-1 | 10 | MO001758 | MO001758-003-02 | FM001 | 覆膜模板 | 5265 | 2024-07-18 | 2024-07-18 | 3 | 2024-07-19 17:14:27 | 2024-07-19 17:22:54 | 江苏九天光电科技有限公司 | 0 | 5732 |  | 1 | 0.25 | 2300 | 610 | 1 | JG12240700502 |  | 1 |  | 1
覆膜 | 07001 | JG12240700501 | JG1224070050 | JF4 | 九天覆膜-8 | 合格 | 让步接收 | 甲 | 成防萍,徐新圣 | 1874 | 1874 |  | 2370 | 0.25 | 610 | / | 内860米传动侧33-48cm处4个0.17-0.34平方毫米孔洞 | 30110011 | 铬钝化卷 | 0.15-SPCC | 30312017 | 双面钢塑复合卷 | 0.25-SPCC | 明绿CJB膜-1 | 10 | MO001758 | MO001758-003-01 | FM001 | 覆膜模板 | 5265 | 2024-07-18 | 2024-07-18 | 3 | 2024-07-19 09:26:41 | 2024-07-19 17:22:54 | 江苏九天光电科技有限公司 | 0 | 5751 |  | 1 | 0.25 | 2370 | 610 | 1 | JG12240700501 |  | 1 |  | 1
覆膜翻包 | 07002 | JG122405501213 | JG122405501213 | JF4 | 九天覆膜-8 | 合格 | 合格品 | 甲 | 徐刚 | 1826 | 1818 | 0.9956 | 3040 | 0.19 | 710 | / |  | 30312002 | 双面钢塑复合卷 | 0.19-SPCC | 30312002 | 双面钢塑复合卷 | 0.19-SPCC |  | 10 | MO001825 | MO001825-001 | FM001 | 覆膜模板 | 1826 | 2024-07-19 | 2024-07-19 | 3 | 2024-07-19 17:04:46 | 2024-07-19 17:09:49 | 江苏九天光电科技有限公司 | 244214 | 5751 |  |  | 0.19 | 3060 | 710 | 1 | JG122405501213 |  | 1 |  | 0
覆膜翻包 | 07002 | JG122406028412 | JG122406028412 | JF3 | 九天覆膜-5 | 合格 | 合格品 | 甲 | 徐刚 | 2055 | 2000 | 0.9732 | 4060 | 0.15 | 610 | / |  | 30311002 | 单面钢塑复合卷 | 0.15-SPCC | 30311002 | 单面钢塑复合卷 | 0.15-SPCC |  | 10 | MO001826 | MO001826-001 | FM001 | 覆膜模板 | 2055 | 2024-07-19 | 2024-07-19 | 3 | 2024-07-19 17:02:47 | 2024-07-19 17:04:22 | 江苏九天光电科技有限公司 | 244215 | 5751 |  |  | 0.15 | 4180 | 610 | 1 | JG122406028412 |  | 1 |  | 0
覆膜 | 07001 | JG00240600023 | JG0024060002 | JF3 | 九天覆膜-5 | 合格 | 让步接收 | 乙 | 冯忠平,何志宏 | 1810 | 1810 |  | 2430 | 0.25 | 610 | / | 来料尾部180米操作侧2公分撞伤 | 30110011 | 铬钝化卷 | 0.15-SPCC | 30312017 | 双面钢塑复合卷 | 0.25-SPCC | 明绿CJB膜-1 | 10 | MO001749 | MO001749-003-03 | FM001 | 覆膜模板 | 5007 | 2024-07-18 | 2024-07-18 | 3 | 2024-07-19 12:41:07 | 2024-07-19 16:59:26 | 江苏九天光电科技有限公司 | 0 | 5751 |  | 1 | 0.25 | 2430 | 610 | 1 | JG00240600023 |  | 1 | Z撞伤(来料尾部180米操作侧2公分撞伤) | 1
覆膜 | 07001 | JG00240600022 | JG0024060002 | JF3 | 九天覆膜-5 | 合格 | 合格品 | 乙 | 冯忠平,何志宏 | 1738 | 1738 |  | 2320 | 0.25 | 610 | / |  | 30110011 | 铬钝化卷 | 0.15-SPCC | 30312017 | 双面钢塑复合卷 | 0.25-SPCC | 明绿CJB膜-1 | 10 | MO001749 | MO001749-003-02 | FM001 | 覆膜模板 | 5007 | 2024-07-18 | 2024-07-18 | 3 | 2024-07-19 12:41:07 | 2024-07-19 16:59:26 | 江苏九天光电科技有限公司 | 0 | 5751 |  | 1 | 0.25 | 2320 | 610 | 1 | JG00240600022 |  | 1 |  | 1
覆膜 | 07001 | JG00240600021 | JG0024060002 | JF3 | 九天覆膜-5 | 合格 | 合格品 | 乙 | 冯忠平,何志宏 | 1736 | 1736 |  | 2320 | 0.25 | 610 | / |  | 30110011 | 铬钝化卷 | 0.15-SPCC | 30312017 | 双面钢塑复合卷 | 0.25-SPCC | 明绿CJB膜-1 | 10 | MO001749 | MO001749-003-01 | FM001 | 覆膜模板 | 5007 | 2024-07-18 | 2024-07-18 | 3 | 2024-07-19 12:41:07 | 2024-07-19 16:59:26 | 江苏九天光电科技有限公司 | 0 | 5751 |  | 1 | 0.25 | 2320 | 610 | 1 | JG00240600021 |  | 1 |  | 1
覆膜 | 07001 | JG12240602823 | JG1224060282 | JF4 | 九天覆膜-8 | 合格 | 让步接收 | 甲 | 冯忠平,何志宏 | 1794 | 1794 |  | 2300 | 0.25 | 610 | / | 尾部操作侧1.5公分轻微水锈斑 | 30110011 | 铬钝化卷 | 0.15-SPCC | 30312017 | 双面钢塑复合卷 | 0.25-SPCC | 明绿CJB膜-1 | 10 | MO001758 | MO001758-001-03 | FM001 | 覆膜模板 | 5125 | 2024-07-18 | 2024-07-18 | 3 | 2024-07-19 10:28:55 | 2024-07-19 16:58:23 | 江苏九天光电科技有限公司 | 0 | 5751 |  | 1 | 0.25 | 2300 | 610 | 1 | JG12240602823 |  | 1 | X锈斑(尾部操作侧1.5公分轻微水锈斑) | 1
覆膜 | 07001 | JG12240602822 | JG1224060282 | JF4 | 九天覆膜-8 | 合格 | 合格品 | 甲 | 冯忠平,何志宏 | 1810 | 1810 |  | 2300 | 0.25 | 610 | / |  | 30110011 | 铬钝化卷 | 0.15-SPCC | 30312017 | 双面钢塑复合卷 | 0.25-SPCC | 明绿CJB膜-1 | 10 | MO001758 | MO001758-001-02 | FM001 | 覆膜模板 | 5125 | 2024-07-18 | 2024-07-18 | 3 | 2024-07-19 10:28:55 | 2024-07-19 16:58:23 | 江苏九天光电科技有限公司 | 0 | 5751 |  | 1 | 0.25 | 2300 | 610 | 1 | JG12240602822 |  | 1 |  | 1
覆膜 | 07001 | JG12240602821 | JG1224060282 | JF4 | 九天覆膜-8 | 合格 | 让步接收 | 甲 | 冯忠平,何志宏 | 1896 | 1896 |  | 2410 | 0.25 | 610 | / | 230米传动侧9公分1个1.47mm2孔洞 | 30110011 | 铬钝化卷 | 0.15-SPCC | 30312017 | 双面钢塑复合卷 | 0.25-SPCC | 明绿CJB膜-1 | 10 | MO001758 | MO001758-001-01 | FM001 | 覆膜模板 | 5125 | 2024-07-18 | 2024-07-18 | 3 | 2024-07-19 10:28:55 | 2024-07-19 16:58:23 | 江苏九天光电科技有限公司 | 0 | 5751 |  | 1 | 0.25 | 2410 | 610 | 1 | JG12240602821 |  | 1 | K孔洞(230米传动侧9公分1个1.47mm2孔洞) | 1
覆膜翻包 | 07002 | JG12240700053 | JG12240700053 | JF3 | 九天覆膜-5 | 合格 | 合格品 | 乙 | 何志宏 | 1910 | 1810 | 0.9476 | 2340 | 0.25 | 610 | / |  | 30312017 | 双面钢塑复合卷 | 0.25-SPCC | 30312017 | 双面钢塑复合卷 | 0.25-SPCC |  | 10 | MO001729 | MO001729-001 | FM001 | 覆膜模板 | 1910 | 2024-07-18 | 2024-07-18 | 3 | 2024-07-19 16:17:01 | 2024-07-19 16:17:50 | 江苏九天光电科技有限公司 | 247519 | 5732 |  |  | 0.25 | 0 | 610 | 1 | JG12240700053 |  | 1 |  | 0
覆膜翻包 | 07002 | JG12240603651 | JG12240603651 | JF3 | 九天覆膜-5 | 合格 | 合格品 | 甲 | 成防萍,徐新圣 | 1840 | 1796 | 0.9761 | 2300 | 0.25 | 610 | / |  | 30312017 | 双面钢塑复合卷 | 0.25-SPCC | 30312017 | 双面钢塑复合卷 | 0.25-SPCC |  | 10 | MO001729 | MO001729-002 | FM001 | 覆膜模板 | 1840 | 2024-07-18 | 2024-07-18 | 3 | 2024-07-19 15:28:26 | 2024-07-19 16:02:57 | 江苏九天光电科技有限公司 | 247520 | 5750 |  |  | 0.25 | 0 | 610 | 1 | JG12240603651 |  | 1 |  | 0
覆膜 | 07001 | JG12240701482 | JG12240701482 | JF4 | 九天覆膜-8 | 合格 | 合格品 | 乙 | 桑永辉,黄宏涛,李忠 | 4025 | 4300 | 1.0683 | 4710 | 0.25 | 710 | / |  | 30110011 | 铬钝化卷 | 0.15-SPCC | 30312017 | 双面钢塑复合卷 | 0.25-SPCC | 明绿CJB膜-1 | 10 | MO001751 | MO001751-001 | FM001 | 覆膜模板 | 4025 | 2024-07-18 | 2024-07-18 | 3 | 2024-07-19 14:17:00 | 2024-07-19 15:43:10 | 江苏九天光电科技有限公司 | 247901 | 5741 |  |  | 0.15 | 0 | 710 | 1 | JG12240701482 |  | 1 |  | 1
覆膜翻包 | 07002 | JG12240700713 | JG12240700713 | JF3 | 九天覆膜-5 | 合格 | 合格品 | 甲 | 徐刚,徐兴良 | 1866 | 1840 | 0.9861 | 2320 | 0.25 | 610 | / |  | 30312017 | 双面钢塑复合卷 | 0.25-SPCC | 30312017 | 双面钢塑复合卷 | 0.25-SPCC |  | 10 | MO001812 | MO001812-003 | FM001 | 覆膜模板 | 1866 | 2024-07-19 | 2024-07-19 | 3 | 2024-07-19 15:38:40 | 2024-07-19 15:40:48 | 江苏九天光电科技有限公司 | 249527 | 5750 |  |  | 0.25 | 0 | 610 | 1 | JG12240700713 |  | 1 |  | 0
覆膜翻包 | 07002 | JG12240700422 | JG12240700422 | JF3 | 九天覆膜-5 | 合格 | 合格品 | 甲 | 成防萍 | 1866 | 1840 | 0.9861 | 2300 | 0.25 | 610 | / |  | 30312017 | 双面钢塑复合卷 | 0.25-SPCC | 30312017 | 双面钢塑复合卷 | 0.25-SPCC |  | 10 | MO001812 | MO001812-002 | FM001 | 覆膜模板 | 1866 | 2024-07-19 | 2024-07-19 | 3 | 2024-07-19 15:33:34 | 2024-07-19 15:34:26 | 江苏九天光电科技有限公司 | 249526 | 5728 |  |  | 0.25 | 0 | 610 | 1 | JG12240700422 |  | 1 |  | 0
覆膜翻包 | 07002 | JG12240700421 | JG12240700421 | JF3 | 九天覆膜-5 | 合格 | 合格品 | 甲 | 成防萍 | 1888 | 1850 | 0.9799 | 2310 | 0.25 | 610 | / |  | 30312017 | 双面钢塑复合卷 | 0.25-SPCC | 30312017 | 双面钢塑复合卷 | 0.25-SPCC |  | 10 | MO001812 | MO001812-001 | FM001 | 覆膜模板 | 1888 | 2024-07-19 | 2024-07-19 | 3 | 2024-07-19 15:29:22 | 2024-07-19 15:30:52 | 江苏九天光电科技有限公司 | 249525 | 5728 |  |  | 0.25 | 0 | 610 | 1 | JG12240700421 |  | 1 |  | 0
覆膜 | 07001 | JG12240702264 | JG1224070226 | JF3 | 九天覆膜-5 | 合格 | 合格品 | 乙 | 黄宏涛,桑永辉,李忠 | 1720 | 1720 |  | 2300 | 0.25 | 610 | / |  | 30110011 | 铬钝化卷 | 0.15-SPCC | 30312017 | 双面钢塑复合卷 | 0.25-SPCC | 明绿改性膜-2 | 10 | MO001765 | MO001765-005-04 | FM001 | 覆膜模板 | 6597 | 2024-07-18 | 2024-07-18 | 3 | 2024-07-19 11:37:07 | 2024-07-19 14:14:35 | 江苏九天光电科技有限公司 | 0 | 5741 |  | 1 | 0.25 | 2300 | 610 | 1 | JG12240702264 |  | 1 |  | 1
覆膜 | 07001 | JG12240702263 | JG1224070226 | JF3 | 九天覆膜-5 | 合格 | 合格品 | 乙 | 黄宏涛,桑永辉,李忠 | 1720 | 1720 |  | 2300 | 0.25 | 610 | / |  | 30110011 | 铬钝化卷 | 0.15-SPCC | 30312017 | 双面钢塑复合卷 | 0.25-SPCC | 明绿改性膜-2 | 10 | MO001765 | MO001765-005-03 | FM001 | 覆膜模板 | 6597 | 2024-07-18 | 2024-07-18 | 3 | 2024-07-19 11:37:07 | 2024-07-19 14:14:35 | 江苏九天光电科技有限公司 | 0 | 5741 |  | 1 | 0.25 | 2300 | 610 | 1 | JG12240702263 |  | 1 |  | 1
覆膜 | 07001 | JG12240702262 | JG1224070226 | JF3 | 九天覆膜-5 | 合格 | 合格品 | 乙 | 黄宏涛,桑永辉,李忠 | 1720 | 1720 |  | 2300 | 0.25 | 610 | / |  | 30110011 | 铬钝化卷 | 0.15-SPCC | 30312017 | 双面钢塑复合卷 | 0.25-SPCC | 明绿改性膜-2 | 10 | MO001765 | MO001765-005-02 | FM001 | 覆膜模板 | 6597 | 2024-07-18 | 2024-07-18 | 3 | 2024-07-19 11:37:07 | 2024-07-19 14:14:35 | 江苏九天光电科技有限公司 | 0 | 5741 |  | 1 | 0.25 | 2300 | 610 | 1 | JG12240702262 |  | 1 |  | 1
覆膜 | 07001 | JG12240702261 | JG1224070226 | JF3 | 九天覆膜-5 | 待判定 | 5 | 乙 | 黄宏涛,桑永辉,李忠 | 1834 | 1834 |  | 2450 | 0.25 | 610 | / | 769米处上膜操作侧约11公分处有一1.5公分宽虫斑膜破 | 30110011 | 铬钝化卷 | 0.15-SPCC | 30312017 | 双面钢塑复合卷 | 0.25-SPCC | 明绿改性膜-2 | 10 | MO001765 | MO001765-005-01 | FM001 | 覆膜模板 | 6597 | 2024-07-18 | 2024-07-18 | 3 | 2024-07-19 11:37:07 | 2024-07-19 14:14:35 | 江苏九天光电科技有限公司 | 0 | 5741 |  | 1 | 0.25 | 2450 | 610 | 1 | JG12240702261 |  | 1 | S色差(769米处上膜操作侧约11公分处有一1.5公分宽虫斑膜破)
覆膜 | 07001 | JG122406019112 | JG12240601911 | JF5 | 九天覆膜-9 | 合格 | 让步接收 | 乙 | 黄宏涛,桑永辉,李忠 | 2558 | 2558 |  | 3000 | 0.25 | 710 | / | 尾300米传动侧1.5公分宽来料撞伤折印碎边 传动侧粘钢折印10公分宽 | 30110011 | 铬钝化卷 | 0.15-SPCC | 30312017 | 双面钢塑复合卷 | 0.25-SPCC | 明绿改性膜-2 | 10 | MO001549 | MO001549-001-02 | FM001 | 覆膜模板 | 4767 | 2024-07-12 | 2024-07-12 | 3 | 2024-07-19 08:49:44 | 2024-07-19 10:39:48 | 江苏九天光电科技有限公司 | 239433 | 5741 |  | 1 | 0.25 | 3000 | 710 | 1 | JG122406019112 |  | 1 | S色差(尾300米传动侧1.5公分宽来料撞伤折印碎边 传动侧粘钢折印10公分宽) | 1
覆膜 | 07001 | JG122406019111 | JG12240601911 | JF5 | 九天覆膜-9 | 合格 | 合格品 | 乙 | 黄宏涛,桑永辉,李忠 | 2556 | 2556 |  | 3000 | 0.25 | 710 | / |  | 30110011 | 铬钝化卷 | 0.15-SPCC | 30312017 | 双面钢塑复合卷 | 0.25-SPCC | 明绿改性膜-2 | 10 | MO001549 | MO001549-001-01 | FM001 | 覆膜模板 | 4767 | 2024-07-12 | 2024-07-12 | 3 | 2024-07-19 08:49:44 | 2024-07-19 10:39:48 | 江苏九天光电科技有限公司 | 239433 | 5741 |  | 1 | 0.25 | 3000 | 710 | 1 | JG122406019111 |  | 1 |  | 1