## sheet1
工序名称 | 工序编码 | 新卷号 | 批号 | 机组编码 | 机组名称 | 工序状态 | 检验结果 | 班组 | 参与人 | 来料重量 | 出料重量 | 成品率 | 出料长度 | 出料厚度 | 出料宽度 | 工序要求 | 备注 | 来料编码 | 来料名称 | 来料规格 | 产品编码 | 产品名称 | 产品规格 | 膜名称 | 排序 | 主计划号 | 子计划号 | 工序流程编码 | 工序流程名称 | 工单需求 | 计划开始时间 | 计划结束时间 | 工单状态 | 实际开始时间 | 产出时间 | 组织名称 | 卷号ID | 操作工人 | 报工人 | 检验 | 来料厚度 | 来料长度 | 来料宽度 | 是否分卷 | 原卷号 | 工单要求 | 是否成品 | 不良现象 | 入库审核
最终脱脂 | 01004 | JG1224070288 | JG1224070288 | JX2 | 九天750-1脱脂 | 合格 | 合格品 | 甲 | 罗青春 | 6730 | 6650 | 0.9881 | 9516 | 0.15 | 610 | 脱脂 |  | 20100023 | 轧硬 | 0.4*610-SPCC | 30210011 | 光亮卷 | 0.15-SPCC |  | 40 | MO001477 | MO001477-008 | GLJ003 | 光亮卷前处理 模板 | 6730 | 2024-07-11 | 2024-07-11 | 3 | 2024-07-21 02:04:48 | 2024-07-21 03:12:31 | 江苏九天光电科技有限公司 | 236579 | 5786 |  |  | 0.15 | 9550 | 610 | 1 | JG1224070288 |  |  |  | 0
最终脱脂 | 01004 | JG1224070300 | JG1224070300 | JX2 | 九天750-1脱脂 | 合格 | 合格品 | 甲 | 顾海涛 | 6670 | 6620 | 0.9925 | 9482 | 0.15 | 610 | 脱脂 |  | 20100023 | 轧硬 | 0.4*610-SPCC | 30210011 | 光亮卷 | 0.15-SPCC |  | 40 | MO001477 | MO001477-020 | GLJ003 | 光亮卷前处理 模板 | 6680 | 2024-07-11 | 2024-07-11 | 3 | 2024-07-21 02:03:42 | 2024-07-21 02:04:08 | 江苏九天光电科技有限公司 | 236591 | 5786 |  |  | 0.15 | 9515 | 610 | 1 | JG1224070300 |  |  |  | 0
最终脱脂 | 01004 | JG1224070259 | JG1224070259 | JX2 | 九天750-1脱脂 | 合格 | 合格品 | 甲 | 罗青春 | 7070 | 6994 | 0.9893 | 9538 | 0.15 | 610 | 脱脂 |  | 20100023 | 轧硬 | 0.4*610-SPCC | 30210011 | 光亮卷 | 0.15-SPCC |  | 40 | MO001446 | MO001446-017 | GLJ003 | 光亮卷前处理 模板 | 7075 | 2024-07-10 | 2024-07-10 | 2 | 2024-07-21 02:03:00 | 2024-07-21 02:03:26 | 江苏九天光电科技有限公司 | 235097 | 5786 |  |  | 0.15 | 9566 | 610 | 1 | JG1224070259 |  |  |  | 0
最终脱脂 | 01004 | JG1224070303 | JG1224070303 | JX2 | 九天750-1脱脂 | 合格 | 合格品 | 甲 | 顾海涛 | 7060 | 7002 | 0.9918 | 9507 | 0.15 | 610 | 脱脂 |  | 20100023 | 轧硬 | 0.4*610-SPCC | 30210011 | 光亮卷 | 0.15-SPCC |  | 40 | MO001477 | MO001477-023 | GLJ003 | 光亮卷前处理 模板 | 7070 | 2024-07-11 | 2024-07-11 | 3 | 2024-07-21 02:02:20 | 2024-07-21 02:02:48 | 江苏九天光电科技有限公司 | 236594 | 5786 |  |  | 0.15 | 9530 | 610 | 1 | JG1224070303 |  |  |  | 0