## sheet1
工序名称 | 工序编码 | 新卷号 | 批号 | 机组编码 | 机组名称 | 工序状态 | 检验结果 | 班组 | 参与人 | 来料重量 | 出料重量 | 成品率 | 出料长度 | 出料厚度 | 出料宽度 | 工序要求 | 备注 | 来料编码 | 来料名称 | 来料规格 | 产品编码 | 产品名称 | 产品规格 | 膜名称 | 排序 | 主计划号 | 子计划号 | 工序流程编码 | 工序流程名称 | 工单需求 | 计划开始时间 | 计划结束时间 | 工单状态 | 实际开始时间 | 产出时间 | 组织名称 | 卷号ID | 操作工人 | 报工人 | 检验 | 来料厚度 | 来料长度 | 来料宽度 | 是否分卷 | 原卷号 | 工单要求 | 是否成品 | 不良现象 | 入库审核
最终冷轧 | 02004 | JG1224070253 | JG1224070253 | JZ4 | 九天750轧机 | 合格 | 合格品 | 乙 | 周朋 | 5410 | 5410 | 1 | 7240 | 0.15 | 610 | 轧0.15（0.152-0.158）5.4吨卷轧制米数7100-7200米不超7250米；7.1吨轧制米数9500-9600米不超9650米，按米数轧制，厚度微调，厚度最高不超0.158 |  | 20100023 | 轧硬 | 0.4*610-SPCC | 30210011 | 光亮卷 | 0.15-SPCC |  | 30 | MO001446 | MO001446-003 | GLJ003 | 光亮卷前处理 模板 | 5410 | 2024-07-10 | 2024-07-10 | 2 | 2024-07-21 03:27:23 | 2024-07-21 03:28:18 | 江苏九天光电科技有限公司 | 235074 | 5810 |  |  | 0.4 | 2880 | 610 | 1 | JG1224070253 |  |  |  | 0