## sheet1
工序名称 | 工序编码 | 新卷号 | 批号 | 机组编码 | 机组名称 | 工序状态 | 检验结果 | 班组 | 参与人 | 来料重量 | 出料重量 | 成品率 | 出料长度 | 出料厚度 | 出料宽度 | 工序要求 | 备注 | 来料编码 | 来料名称 | 来料规格 | 产品编码 | 产品名称 | 产品规格 | 膜名称 | 排序 | 主计划号 | 子计划号 | 工序流程编码 | 工序流程名称 | 工单需求 | 计划开始时间 | 计划结束时间 | 工单状态 | 实际开始时间 | 产出时间 | 组织名称 | 卷号ID | 操作工人 | 报工人 | 检验 | 来料厚度 | 来料长度 | 来料宽度 | 是否分卷 | 原卷号 | 工单要求 | 是否成品 | 不良现象 | 入库审核
铬钝化 | 09001 | JG12240601251 | JG12240601251 | DG2 | 东方铬钝化950 | 合格 | 让步接收 | 甲 | 夏亚军 | 6590 | 6249 | 0.9483 | 11020 | 0.1 | 760 | 、 | 色差 条印 碱液斑 边部锈斑 | 30210015 | 光亮卷 | 0.1-SPCC | 30110014 | 铬钝化卷 | 0.1-SPCC |  | 10 | MO001841 | MO001841-006 | GDH001 | 铬钝化模板 | 6590 | 2024-07-20 | 2024-07-20 | 3 | 2024-07-21 07:33:02 | 2024-07-21 07:34:24 | 江苏东方九天新能源材料有限公司 | 251297 | 5660 |  |  | 0.1 | 10680 | 760 | 1 | JG12240601251 |  | 1 | S色差(色差 条印 碱液斑 边部锈斑) | 1
铬钝化 | 09001 | JG12240602561 | JG12240602561 | DG2 | 东方铬钝化950 | 合格 | 让步接收 | 甲 | 夏亚军 | 7380 | 7353 | 0.9963 | 12830 | 0.1 | 760 | 、 | 色差 条印 碱液斑 | 30210015 | 光亮卷 | 0.1-SPCC | 30110014 | 铬钝化卷 | 0.1-SPCC |  | 10 | MO001841 | MO001841-001 | GDH001 | 铬钝化模板 | 7380 | 2024-07-20 | 2024-07-20 | 3 | 2024-07-21 06:30:53 | 2024-07-21 06:31:56 | 江苏东方九天新能源材料有限公司 | 251282 | 5660 |  |  | 0.1 | 12900 | 760 | 1 | JG12240602561 |  | 1 | S色差(色差 条印 碱液斑) | 1
铬钝化 | 09001 | JG12240602641 | JG12240602641 | DG2 | 东方铬钝化950 | 合格 | 让步接收 | 甲 | 夏亚军 | 6985 | 6955 | 0.9957 | 11960 | 0.1 | 760 | 、 | 色差 振纹 白斑 条印 2630 3880米各1个孔洞 横向分别271.8 534.1 大小0.27 1.15 | 30210015 | 光亮卷 | 0.1-SPCC | 30110014 | 铬钝化卷 | 0.1-SPCC |  | 10 | MO001841 | MO001841-008 | GDH001 | 铬钝化模板 | 6985 | 2024-07-20 | 2024-07-20 | 3 | 2024-07-21 05:14:22 | 2024-07-21 05:16:56 | 江苏东方九天新能源材料有限公司 | 251299 | 5660 |  |  | 0.1 | 12000 | 760 | 1 | JG12240602641 |  | 1 | S色差(色差 振纹 白斑 条印 2630 3880米各1个孔洞 横向分别271.8 534.1 大小0.27 1.15) | 1
铬钝化 | 09001 | JG122405504521 | JG122405504521 | DG2 | 东方铬钝化950 | 合格 | 合格品 | 甲 | 夏亚军 | 4530 | 4519 | 0.9976 | 7870 | 0.1 | 760 | / |  | 30210015 | 光亮卷 | 0.1-SPCC | 30110014 | 铬钝化卷 | 0.1-SPCC |  | 10 | MO001805 | MO001805-014 | GDH001 | 铬钝化模板 | 4530 | 2024-07-19 | 2024-07-19 | 3 | 2024-07-21 03:38:54 | 2024-07-21 03:39:29 | 江苏东方九天新能源材料有限公司 | 249441 | 5660 |  |  | 0.1 | 7880 | 760 | 1 | JG122405504521 |  | 1 |  | 1
铬钝化 | 09001 | JG122406014012 | JG12240601401 | DG2 | 东方铬钝化950 | 合格 | 合格品 | 甲 | 夏亚军 | 5303 | 5303 |  | 9160 | 0.1 | 760 | / | S色差(色差 小锈点 白条印 碱液斑) | 30210015 | 光亮卷 | 0.1-SPCC | 30110014 | 铬钝化卷 | 0.1-SPCC |  | 10 | MO001805 | MO001805-012-02 | GDH001 | 铬钝化模板 | 7380 | 2024-07-19 | 2024-07-19 | 3 | 2024-07-20 14:59:50 | 2024-07-21 02:46:28 | 江苏东方九天新能源材料有限公司 |  | 5660 |  | 1 | 0.1 | 9160 | 760 | 1 | JG122406014012 |  | 1 | S色差(色差 小锈点 白条印 碱液斑) | 1
铬钝化 | 09001 | JG122406014011 | JG12240601401 | DG2 | 东方铬钝化950 | 合格 | 合格品 | 甲 | 夏亚军 | 1709 | 1709 |  | 3000 | 0.1 | 760 | / | S色差(色差 小锈点 白条印 碱液斑) | 30210015 | 光亮卷 | 0.1-SPCC | 30110014 | 铬钝化卷 | 0.1-SPCC |  | 10 | MO001805 | MO001805-012-01 | GDH001 | 铬钝化模板 | 7380 | 2024-07-19 | 2024-07-19 | 3 | 2024-07-20 14:59:50 | 2024-07-21 02:46:28 | 江苏东方九天新能源材料有限公司 |  | 5660 |  | 1 | 0.1 | 3000 | 760 | 1 | JG122406014011 |  | 1 | S色差(色差 小锈点 白条印 碱液斑) | 1
铬钝化 | 09001 | JG12240602721 | JG12240602721 | DG2 | 东方铬钝化950 | 合格 | 合格品 | 乙 | 李志祥 | 6000 | 5179 | 0.8632 | 9000 | 0.1 | 760 | / |  | 30210015 | 光亮卷 | 0.1-SPCC | 30110014 | 铬钝化卷 | 0.1-SPCC |  | 10 | MO001805 | MO001805-010 | GDH001 | 铬钝化模板 | 6000 | 2024-07-19 | 2024-07-19 | 3 | 2024-07-21 00:12:55 | 2024-07-21 00:13:45 | 江苏东方九天新能源材料有限公司 | 249435 | 5657 |  |  | 0.1 | 10460 | 760 | 1 | JG12240602721 |  | 1 | 白斑 辊印 条印 | 1
铬钝化 | 09001 | JG122406026022 | JG12240602602 | DG2 | 东方铬钝化950 | 合格 | 让步接收 | 甲 | 孙槐兵 | 2655 | 2655 |  | 4630 | 0.1 | 760 | / | 2040米横向259.3mm孔洞0.97平方毫米，4095米横向57.9-57.7mm2个孔洞0.27-0.18平方毫米 | 30210015 | 光亮卷 | 0.1-SPCC | 30110014 | 铬钝化卷 | 0.1-SPCC |  | 10 | MO001805 | MO001805-007-02 | GDH001 | 铬钝化模板 | 5390 | 2024-07-19 | 2024-07-19 | 3 | 2024-07-20 14:03:28 | 2024-07-20 14:57:11 | 江苏东方九天新能源材料有限公司 |  | 5660 |  | 1 | 0.1 | 4630 | 760 | 1 | JG122406026022 |  | 1 | S色差(色差 2040米1个孔洞 横向259.3 大小0.97 4095米2个孔洞 横向57.9-57.7 大小0.27-0.18) | 1
铬钝化 | 09001 | JG122406026021 | JG12240602602 | DG2 | 东方铬钝化950 | 合格 | 合格品 | 甲 | 孙槐兵 | 2700 | 2700 |  | 4700 | 0.1 | 760 | / |  | 30210015 | 光亮卷 | 0.1-SPCC | 30110014 | 铬钝化卷 | 0.1-SPCC |  | 10 | MO001805 | MO001805-007-01 | GDH001 | 铬钝化模板 | 5390 | 2024-07-19 | 2024-07-19 | 3 | 2024-07-20 14:03:28 | 2024-07-20 14:57:11 | 江苏东方九天新能源材料有限公司 |  | 5660 |  | 1 | 0.1 | 4700 | 760 | 1 | JG122406026021 |  | 1 |  | 1
铬钝化 | 09001 | JG1224055125212 | JG122405512521 | DG2 | 东方铬钝化950 | 合格 | 合格品 | 甲 | 孙槐兵 | 2821 | 2821 |  | 4810 | 0.1 | 760 | / |  | 30210015 | 光亮卷 | 0.1-SPCC | 30110014 | 铬钝化卷 | 0.1-SPCC |  | 10 | MO001805 | MO001805-015-02 | GDH001 | 铬钝化模板 | 5680 | 2024-07-19 | 2024-07-19 | 3 | 2024-07-20 13:16:14 | 2024-07-20 13:54:25 | 江苏东方九天新能源材料有限公司 |  | 5660 |  | 1 | 0.1 | 4810 | 760 | 1 | JG1224055125212 |  | 1 |  | 1
铬钝化 | 09001 | JG1224055125211 | JG122405512521 | DG2 | 东方铬钝化950 | 合格 | 让步接收 | 甲 | 孙槐兵 | 2843 | 2843 |  | 4850 | 0.1 | 760 | / | 1050/1100/1500米横267.5/253.9/145.1mm各1个孔洞 0.27/0.53/2.03平方毫米 | 30210015 | 光亮卷 | 0.1-SPCC | 30110014 | 铬钝化卷 | 0.1-SPCC |  | 10 | MO001805 | MO001805-015-01 | GDH001 | 铬钝化模板 | 5680 | 2024-07-19 | 2024-07-19 | 3 | 2024-07-20 13:16:14 | 2024-07-20 13:54:25 | 江苏东方九天新能源材料有限公司 |  | 5660 |  | 1 | 0.1 | 4850 | 760 | 1 | JG1224055125211 |  | 1 | S色差(色差 1050 1100 1500米各1个孔洞 横向分别267.5 253.9 145.1 大小0.27 0.53 2.03) | 1
铬钝化 | 09001 | JG122406027222 | JG12240602722 | DG2 | 东方铬钝化950 | 合格 | 合格品 | 甲 | 夏亚军 | 4033 | 4033 |  | 7010 | 0.1 | 760 | / |  | 30210015 | 光亮卷 | 0.1-SPCC | 30110014 | 铬钝化卷 | 0.1-SPCC |  | 10 | MO001805 | MO001805-011-02 | GDH001 | 铬钝化模板 | 6450 | 2024-07-19 | 2024-07-19 | 3 | 2024-07-20 12:41:43 | 2024-07-20 12:46:22 | 江苏东方九天新能源材料有限公司 |  | 5660 |  | 1 | 0.1 | 7010 | 760 | 1 | JG122406027222 |  | 1 |  | 1
铬钝化 | 09001 | JG122406027221 | JG12240602722 | DG2 | 东方铬钝化950 | 合格 | 合格品 | 甲 | 夏亚军 | 2363 | 2363 |  | 4100 | 0.1 | 760 | / |  | 30210015 | 光亮卷 | 0.1-SPCC | 30110014 | 铬钝化卷 | 0.1-SPCC |  | 10 | MO001805 | MO001805-011-01 | GDH001 | 铬钝化模板 | 6450 | 2024-07-19 | 2024-07-19 | 3 | 2024-07-20 12:41:43 | 2024-07-20 12:46:22 | 江苏东方九天新能源材料有限公司 |  | 5660 |  | 1 | 0.1 | 4100 | 760 | 1 | JG122406027221 |  | 1 |  | 1
铬钝化 | 09001 | JG12240602812 | JG1224060281 | DG1 | 东方铬钝化750 | 合格 | 合格品 | 乙 | 李澍 | 3401 | 3401 |  | 4780 | 0.15 | 610 | 、 |  | 30210011 | 光亮卷 | 0.15-SPCC | 30110011 | 铬钝化卷 | 0.15-SPCC |  | 10 | MO001838 | MO001838-001-02 | GDH001 | 铬钝化模板 | 5130 | 2024-07-20 | 2024-07-20 | 3 | 2024-07-20 12:14:34 | 2024-07-20 12:15:18 | 江苏东方九天新能源材料有限公司 |  | 5656 |  | 1 | 0.15 | 4780 | 610 | 1 | JG12240602812 |  | 1 |  | 1
铬钝化 | 09001 | JG12240602811 | JG1224060281 | DG1 | 东方铬钝化750 | 合格 | 合格品 | 乙 | 李澍 | 1716 | 1716 |  | 2400 | 0.15 | 610 | 、 |  | 30210011 | 光亮卷 | 0.15-SPCC | 30110011 | 铬钝化卷 | 0.15-SPCC |  | 10 | MO001838 | MO001838-001-01 | GDH001 | 铬钝化模板 | 5130 | 2024-07-20 | 2024-07-20 | 3 | 2024-07-20 12:14:34 | 2024-07-20 12:15:18 | 江苏东方九天新能源材料有限公司 |  | 5656 |  | 1 | 0.15 | 2400 | 610 | 1 | JG12240602811 |  | 1 |  | 1
铬钝化 | 09001 | JG1224060140212 | JG122406014021 | DG2 | 东方铬钝化950 | 合格 | 合格品 | 甲 | 韩康 | 2655 | 2655 |  | 4610 | 0.1 | 760 | / |  | 30210015 | 光亮卷 | 0.1-SPCC | 30110014 | 铬钝化卷 | 0.1-SPCC |  | 10 | MO001805 | MO001805-003-02 | GDH001 | 铬钝化模板 | 5360 | 2024-07-19 | 2024-07-19 | 3 | 2024-07-20 10:56:11 | 2024-07-20 10:57:06 | 江苏东方九天新能源材料有限公司 |  | 5660 |  | 1 | 0.1 | 4610 | 760 | 1 | JG1224060140212 |  | 1 |  | 1
铬钝化 | 09001 | JG1224060140211 | JG122406014021 | DG2 | 东方铬钝化950 | 合格 | 合格品 | 甲 | 韩康 | 2679 | 2679 |  | 4650 | 0.1 | 760 | / |  | 30210015 | 光亮卷 | 0.1-SPCC | 30110014 | 铬钝化卷 | 0.1-SPCC |  | 10 | MO001805 | MO001805-003-01 | GDH001 | 铬钝化模板 | 5360 | 2024-07-19 | 2024-07-19 | 3 | 2024-07-20 10:56:11 | 2024-07-20 10:57:06 | 江苏东方九天新能源材料有限公司 |  | 5660 |  | 1 | 0.1 | 4650 | 760 | 1 | JG1224060140211 |  | 1 |  | 1
铬钝化 | 09001 | JG1224060269112 | JG122406026911 | DG2 | 东方铬钝化950 | 合格 | 合格品 | 乙 | 李志祥 | 4175 | 4175 |  | 7330 | 0.1 | 760 | / | S色差(色差 亮斑) | 30210015 | 光亮卷 | 0.1-SPCC | 30110014 | 铬钝化卷 | 0.1-SPCC |  | 10 | MO001805 | MO001805-002-02 | GDH001 | 铬钝化模板 | 6590 | 2024-07-19 | 2024-07-19 | 3 | 2024-07-20 08:12:10 | 2024-07-20 09:45:30 | 江苏东方九天新能源材料有限公司 |  | 5657 |  | 1 | 0.1 | 7330 | 760 | 1 | JG1224060269112 |  | 1 | S色差(色差 亮斑) | 1
铬钝化 | 09001 | JG1224060269111 | JG122406026911 | DG2 | 东方铬钝化950 | 合格 | 合格品 | 乙 | 李志祥 | 2395 | 2395 |  | 4210 | 0.1 | 760 | / | S色差(色差 亮斑 2730米1个孔洞 横向488.1 大小2.56) | 30210015 | 光亮卷 | 0.1-SPCC | 30110014 | 铬钝化卷 | 0.1-SPCC |  | 10 | MO001805 | MO001805-002-01 | GDH001 | 铬钝化模板 | 6590 | 2024-07-19 | 2024-07-19 | 3 | 2024-07-20 08:12:10 | 2024-07-20 09:45:30 | 江苏东方九天新能源材料有限公司 |  | 5657 |  | 1 | 0.1 | 4210 | 760 | 1 | JG1224060269111 |  | 1 | S色差(色差 亮斑 2730米1个孔洞 横向488.1 大小2.56) | 1