## sheet1
工序名称 | 工序编码 | 新卷号 | 批号 | 机组编码 | 机组名称 | 工序状态 | 检验结果 | 班组 | 参与人 | 来料重量 | 出料重量 | 成品率 | 出料长度 | 出料厚度 | 出料宽度 | 工序要求 | 备注 | 来料编码 | 来料名称 | 来料规格 | 产品编码 | 产品名称 | 产品规格 | 膜名称 | 排序 | 主计划号 | 子计划号 | 工序流程编码 | 工序流程名称 | 工单需求 | 计划开始时间 | 计划结束时间 | 工单状态 | 实际开始时间 | 产出时间 | 组织名称 | 卷号ID | 操作工人 | 报工人 | 检验 | 来料厚度 | 来料长度 | 来料宽度 | 是否分卷 | 原卷号 | 工单要求 | 是否成品 | 不良现象 | 入库审核
覆膜 | 07001 | JG12240701562 | JG12240701562 | JF5 | 九天覆膜-9 | 合格 | 合格品 | 乙 | 黄宏涛,李其华,李忠 | 3975 | 4274 | 1.0752 | 4690 | 0.25 | 710 | / |  | 30110011 | 铬钝化卷 | 0.15-SPCC | 30312017 | 双面钢塑复合卷 | 0.25-SPCC | 明绿CJB膜-1 | 10 | MO001731 | MO001731-003 | FM001 | 覆膜模板 | 3975 | 2024-07-18 | 2024-07-18 | 3 | 2024-07-21 06:23:04 | 2024-07-21 07:31:23 | 江苏九天光电科技有限公司 | 247694 | 5740 |  |  | 0.15 | 0 | 710 | 1 | JG12240701562 |  | 1 |  | 1
覆膜 | 07001 | JG12240700554 | JG1224070055 | JF4 | 九天覆膜-8 | 合格 | 合格品 | 甲 | 徐刚,徐兴良 | 1836 | 1836 |  | 2340 | 0.25 | 610 | / |  | 30110011 | 铬钝化卷 | 0.15-SPCC | 30312017 | 双面钢塑复合卷 | 0.25-SPCC | 明绿改性膜-2 | 10 | MO001752 | MO001752-004-04 | FM001 | 覆膜模板 | 7003 | 2024-07-18 | 2024-07-18 | 3 | 2024-07-21 05:20:29 | 2024-07-21 07:28:53 | 江苏九天光电科技有限公司 | 0 | 5749 |  | 1 | 0.25 | 2340 | 610 | 1 | JG12240700554 |  | 1 |  | 1
覆膜 | 07001 | JG12240700553 | JG1224070055 | JF4 | 九天覆膜-8 | 合格 | 合格品 | 甲 | 徐刚,徐兴良 | 1868 | 1868 |  | 2390 | 0.25 | 610 | / |  | 30110011 | 铬钝化卷 | 0.15-SPCC | 30312017 | 双面钢塑复合卷 | 0.25-SPCC | 明绿改性膜-2 | 10 | MO001752 | MO001752-004-03 | FM001 | 覆膜模板 | 7003 | 2024-07-18 | 2024-07-18 | 3 | 2024-07-21 05:20:29 | 2024-07-21 07:28:53 | 江苏九天光电科技有限公司 | 0 | 5749 |  | 1 | 0.25 | 2390 | 610 | 1 | JG12240700553 |  | 1 |  | 1
覆膜 | 07001 | JG12240700552 | JG1224070055 | JF4 | 九天覆膜-8 | 合格 | 合格品 | 甲 | 徐刚,徐兴良 | 1889 | 1889 |  | 2400 | 0.25 | 610 | / |  | 30110011 | 铬钝化卷 | 0.15-SPCC | 30312017 | 双面钢塑复合卷 | 0.25-SPCC | 明绿改性膜-2 | 10 | MO001752 | MO001752-004-02 | FM001 | 覆膜模板 | 7003 | 2024-07-18 | 2024-07-18 | 3 | 2024-07-21 05:20:29 | 2024-07-21 07:28:53 | 江苏九天光电科技有限公司 | 0 | 5749 |  | 1 | 0.25 | 2400 | 610 | 1 | JG12240700552 |  | 1 |  | 1
覆膜 | 07001 | JG12240700551 | JG1224070055 | JF4 | 九天覆膜-8 | 合格 | 合格品 | 甲 | 徐刚,徐兴良 | 1876 | 1876 |  | 2400 | 0.25 | 610 | / |  | 30110011 | 铬钝化卷 | 0.15-SPCC | 30312017 | 双面钢塑复合卷 | 0.25-SPCC | 明绿改性膜-2 | 10 | MO001752 | MO001752-004-01 | FM001 | 覆膜模板 | 7003 | 2024-07-18 | 2024-07-18 | 3 | 2024-07-21 05:20:29 | 2024-07-21 07:28:53 | 江苏九天光电科技有限公司 | 0 | 5749 |  | 1 | 0.25 | 2400 | 610 | 1 | JG12240700551 |  | 1 |  | 1
覆膜 | 07001 | JG12240701512 | JG12240701512 | JF4 | 九天覆膜-8 | 合格 | 让步接收 | 乙 | 黄宏涛,李其华,李忠 | 4021 | 4322 | 1.0749 | 4740 | 0.25 | 710 | / | 2380-2390米处夹纸内有膜接头，卷芯190米处上膜传动侧约30公分处来膜有多个小塑粒子造成起筋膜破2公分；3460米上膜操作侧边部6公分宽粘膜起筋；4450米夹纸处上膜操作侧边部6公分宽粘膜起筋，并且传动侧25公分内有粘膜起筋 | 30110011 | 铬钝化卷 | 0.15-SPCC | 30312017 | 双面钢塑复合卷 | 0.25-SPCC | 明绿CJB膜-1 | 10 | MO001751 | MO001751-002 | FM001 | 覆膜模板 | 4021 | 2024-07-18 | 2024-07-18 | 3 | 2024-07-21 04:59:42 | 2024-07-21 06:20:55 | 江苏九天光电科技有限公司 | 247902 | 5740 |  |  | 0.15 | 0 | 710 | 1 | JG12240701512 |  | 1 | J接头(2380-2390米处夹纸内有膜接头),Q起筋(卷芯190米处上膜传动侧约30公分处来膜有多个小塑粒子造成起筋膜破2公分；3460米上膜操作侧边部6公分宽粘膜起筋；4450米夹纸处上膜操作侧边部6公分宽粘膜起筋，并且传动侧25公分内有粘膜起筋) | 1
覆膜 | 07001 | JG12240701511 | JG12240701511 | JF4 | 九天覆膜-8 | 合格 | 合格品 | 乙 | 黄宏涛,李其华,李忠 | 4017 | 4326 | 1.0769 | 4740 | 0.25 | 710 | / |  | 30110011 | 铬钝化卷 | 0.15-SPCC | 30312017 | 双面钢塑复合卷 | 0.25-SPCC | 明绿CJB膜-1 | 10 | MO001751 | MO001751-003 | FM001 | 覆膜模板 | 4017 | 2024-07-18 | 2024-07-18 | 3 | 2024-07-21 03:38:49 | 2024-07-21 04:42:50 | 江苏九天光电科技有限公司 | 247903 | 5740 |  |  | 0.15 | 0 | 710 | 1 | JG12240701511 |  | 1 |  | 1
覆膜 | 07001 | JG1124030547-1222 | JG1124030547-122 | JF4 | 九天覆膜-8 | 合格 | 让步接收 | 甲 | 徐刚,徐兴良 | 2008 | 2008 |  | 4000 | 0.15 | 630 | / | 尾缩芯折印 | 30110014 | 铬钝化卷 | 0.1-SPCC | 30311002 | 单面钢塑复合卷 | 0.15-SPCC | 明绿改性膜-1 | 10 | MO001816 | MO001816-001-02 | FM001 | 覆膜模板 | 3454 | 2024-07-19 | 2024-07-19 | 3 | 2024-07-21 01:46:39 | 2024-07-21 04:21:11 | 江苏九天光电科技有限公司 | 249753 | 5749 |  | 1 | 0.15 | 4000 | 630 | 1 | JG1124030547-1222 |  | 1 | 缩芯折印(尾缩芯折印) | 1
覆膜 | 07001 | JG1124030547-1221 | JG1124030547-122 | JF4 | 九天覆膜-8 | 合格 | 合格品 | 甲 | 徐刚,徐兴良 | 1612 | 1612 |  | 3160 | 0.15 | 630 | / |  | 30110014 | 铬钝化卷 | 0.1-SPCC | 30311002 | 单面钢塑复合卷 | 0.15-SPCC | 明绿改性膜-1 | 10 | MO001816 | MO001816-001-01 | FM001 | 覆膜模板 | 3454 | 2024-07-19 | 2024-07-19 | 3 | 2024-07-21 01:46:39 | 2024-07-21 04:21:11 | 江苏九天光电科技有限公司 | 249753 | 5749 |  | 1 | 0.15 | 3160 | 630 | 1 | JG1124030547-1221 |  | 1 |  | 1
覆膜 | 07001 | JG1224050062-23 | JG1224050062-2 | JF5 | 九天覆膜-9 | 合格 | 合格品 | 乙 | 黄宏涛,李其华,李忠 | 1898 | 1898 |  | 3180 | 0.19 | 710 | / |  | 30110014 | 铬钝化卷 | 0.1-SPCC | 30312002 | 双面钢塑复合卷 | 0.19-SPCC | 明绿改性膜-1 | 10 | MO001406 | MO001406-004-03 | FM001 | 覆膜模板 | 5297 | 2024-07-09 | 2024-07-09 | 2 | 2024-07-21 02:07:06 | 2024-07-21 03:26:42 | 江苏九天光电科技有限公司 | 232074 | 5740 |  | 1 | 0.19 | 3180 | 710 | 1 | JG1224050062-23 |  | 1 |  | 1
覆膜 | 07001 | JG1224050062-22 | JG1224050062-2 | JF5 | 九天覆膜-9 | 合格 | 合格品 | 乙 | 黄宏涛,李其华,李忠 | 1852 | 1852 |  | 3100 | 0.19 | 710 | / |  | 30110014 | 铬钝化卷 | 0.1-SPCC | 30312002 | 双面钢塑复合卷 | 0.19-SPCC | 明绿改性膜-1 | 10 | MO001406 | MO001406-004-02 | FM001 | 覆膜模板 | 5297 | 2024-07-09 | 2024-07-09 | 2 | 2024-07-21 02:07:06 | 2024-07-21 03:26:42 | 江苏九天光电科技有限公司 | 232074 | 5740 |  | 1 | 0.19 | 3100 | 710 | 1 | JG1224050062-22 |  | 1 |  | 1
覆膜 | 07001 | JG1224050062-21 | JG1224050062-2 | JF5 | 九天覆膜-9 | 合格 | 让步接收 | 乙 | 黄宏涛,李其华,李忠 | 2024 | 2024 |  | 3390 | 0.19 | 710 | / | 2380-2410米内操作侧14公分处有4个0.35-0.53平方毫米孔洞 | 30110014 | 铬钝化卷 | 0.1-SPCC | 30312002 | 双面钢塑复合卷 | 0.19-SPCC | 明绿改性膜-1 | 10 | MO001406 | MO001406-004-01 | FM001 | 覆膜模板 | 5297 | 2024-07-09 | 2024-07-09 | 2 | 2024-07-21 02:07:06 | 2024-07-21 03:26:42 | 江苏九天光电科技有限公司 | 232074 | 5740 |  | 1 | 0.19 | 3390 | 710 | 1 | JG1224050062-21 |  | 1 | K孔洞(2380-2410米内操作侧14公分处有4个孔洞，大小0.35-0.53平方毫米) | 1
覆膜 | 07001 | JG1224050045-111 | JG1224050045-111 | JF5 | 九天覆膜-9 | 合格 | 合格品 | 乙 | 黄宏涛,李其华,李忠 | 1671 | 1840 | 1.1011 | 3080 | 0.19 | 710 | / |  | 30110014 | 铬钝化卷 | 0.1-SPCC | 30312002 | 双面钢塑复合卷 | 0.19-SPCC | 明绿改性膜-1 | 10 | MO001406 | MO001406-001 | FM001 | 覆膜模板 | 1671 | 2024-07-09 | 2024-07-09 | 2 | 2024-07-21 02:02:28 | 2024-07-21 02:04:05 | 江苏九天光电科技有限公司 | 232036 | 5740 |  |  | 0.1 | 0 | 710 | 1 | JG1224050045-111 |  | 1 |  | 1
覆膜 | 07001 | JG12240602863 | JG1224060286 | JF3 | 九天覆膜-5 | 合格 | 合格品 | 甲 | 成防萍,徐新圣 | 1794 | 1794 |  | 2300 | 0.25 | 610 | / |  | 30110011 | 铬钝化卷 | 0.15-SPCC | 30312017 | 双面钢塑复合卷 | 0.25-SPCC | 明绿改性膜-2 | 10 | MO001843 | MO001843-008-03 | FM001 | 覆膜模板 | 5167 | 2024-07-20 | 2024-07-20 | 3 | 2024-07-20 22:54:04 | 2024-07-21 00:05:26 | 江苏九天光电科技有限公司 | 0 | 5751 |  | 1 | 0.25 | 2300 | 610 | 1 | JG12240602863 |  | 1 |  | 1
覆膜 | 07001 | JG12240602862 | JG1224060286 | JF3 | 九天覆膜-5 | 合格 | 合格品 | 甲 | 成防萍,徐新圣 | 1842 | 1842 |  | 2360 | 0.25 | 610 | / |  | 30110011 | 铬钝化卷 | 0.15-SPCC | 30312017 | 双面钢塑复合卷 | 0.25-SPCC | 明绿改性膜-2 | 10 | MO001843 | MO001843-008-02 | FM001 | 覆膜模板 | 5167 | 2024-07-20 | 2024-07-20 | 3 | 2024-07-20 22:54:04 | 2024-07-21 00:05:26 | 江苏九天光电科技有限公司 | 0 | 5751 |  | 1 | 0.25 | 2360 | 610 | 1 | JG12240602862 |  | 1 |  | 1
覆膜 | 07001 | JG12240602861 | JG1224060286 | JF3 | 九天覆膜-5 | 合格 | 合格品 | 甲 | 成防萍,徐新圣 | 1834 | 1834 |  | 2350 | 0.25 | 610 | / |  | 30110011 | 铬钝化卷 | 0.15-SPCC | 30312017 | 双面钢塑复合卷 | 0.25-SPCC | 明绿改性膜-2 | 10 | MO001843 | MO001843-008-01 | FM001 | 覆膜模板 | 5167 | 2024-07-20 | 2024-07-20 | 3 | 2024-07-20 22:54:04 | 2024-07-21 00:05:26 | 江苏九天光电科技有限公司 | 0 | 5751 |  | 1 | 0.25 | 2350 | 610 | 1 | JG12240602861 |  | 1 |  | 1
覆膜 | 07001 | JG1224050013-23 | JG1224050013-2 | JF5 | 九天覆膜-9 | 合格 | 合格品 | 甲 | 顾志明,倪志宏,张文兵 | 2064 | 2064 |  | 3420 | 0.19 | 710 | / |  | 30110014 | 铬钝化卷 | 0.1-SPCC | 30312002 | 双面钢塑复合卷 | 0.19-SPCC | 明绿改性膜-1 | 10 | MO001256 | MO001256-010-03 | FM001 | 覆膜模板 | 5449 | 2024-07-05 | 2024-07-05 | 2 | 2024-07-20 23:22:39 | 2024-07-21 00:03:59 | 江苏九天光电科技有限公司 | 0 | 5754 |  | 1 | 0.19 | 3420 | 710 | 1 | JG1224050013-23 |  | 1 |  | 1
覆膜 | 07001 | JG1224050013-22 | JG1224050013-2 | JF5 | 九天覆膜-9 | 合格 | 合格品 | 甲 | 顾志明,倪志宏,张文兵 | 2116 | 2116 |  | 3500 | 0.19 | 710 | / |  | 30110014 | 铬钝化卷 | 0.1-SPCC | 30312002 | 双面钢塑复合卷 | 0.19-SPCC | 明绿改性膜-1 | 10 | MO001256 | MO001256-010-02 | FM001 | 覆膜模板 | 5449 | 2024-07-05 | 2024-07-05 | 2 | 2024-07-20 23:22:39 | 2024-07-21 00:03:59 | 江苏九天光电科技有限公司 | 0 | 5754 |  | 1 | 0.19 | 3500 | 710 | 1 | JG1224050013-22 |  | 1 |  | 1
覆膜 | 07001 | JG1224050013-21 | JG1224050013-2 | JF5 | 九天覆膜-9 | 合格 | 合格品 | 甲 | 顾志明,倪志宏,张文兵 | 1828 | 1828 |  | 3030 | 0.19 | 710 | / |  | 30110014 | 铬钝化卷 | 0.1-SPCC | 30312002 | 双面钢塑复合卷 | 0.19-SPCC | 明绿改性膜-1 | 10 | MO001256 | MO001256-010-01 | FM001 | 覆膜模板 | 5449 | 2024-07-05 | 2024-07-05 | 2 | 2024-07-20 23:22:39 | 2024-07-21 00:03:59 | 江苏九天光电科技有限公司 | 0 | 5754 |  | 1 | 0.19 | 3030 | 710 | 1 | JG1224050013-21 |  | 1 |  | 1
覆膜 | 07001 | JG122405003613 | JG12240500361 | JF5 | 九天覆膜-9 | 合格 | 让步接收 | 甲 | 顾志明,倪志宏,张文兵 | 1836 | 1836 |  | 3040 | 0.19 | 710 | / | K孔洞(1210米操作侧31公分处2个 大小0.6-1.15平方毫米)Q起筋(1180米上膜传动侧5-10公分处来膜大塑粒子 起筋) | 30110014 | 铬钝化卷 | 0.1-SPCC | 30312002 | 双面钢塑复合卷 | 0.19-SPCC | 明绿改性膜-1 | 10 | MO001256 | MO001256-007-03 | FM001 | 覆膜模板 | 5515 | 2024-07-05 | 2024-07-05 | 2 | 2024-07-20 20:24:17 | 2024-07-20 22:08:48 | 江苏九天光电科技有限公司 | 0 | 5754 |  | 1 | 0.19 | 3040 | 710 | 1 | JG122405003613 |  | 1 | K孔洞(1210米操作侧31公分处2个 大小0.6-1.15平方毫米)Q起筋(1180米上膜传动侧5-10公分处来膜大塑粒子 起筋)
覆膜 | 07001 | JG122405003612 | JG12240500361 | JF5 | 九天覆膜-9 | 合格 | 合格品 | 甲 | 顾志明,倪志宏,张文兵 | 2126 | 2126 |  | 3500 | 0.19 | 710 | / |  | 30110014 | 铬钝化卷 | 0.1-SPCC | 30312002 | 双面钢塑复合卷 | 0.19-SPCC | 明绿改性膜-1 | 10 | MO001256 | MO001256-007-02 | FM001 | 覆膜模板 | 5515 | 2024-07-05 | 2024-07-05 | 2 | 2024-07-20 20:24:17 | 2024-07-20 22:08:48 | 江苏九天光电科技有限公司 | 0 | 5754 |  | 1 | 0.19 | 3500 | 710 | 1 | JG122405003612 |  | 1 |  | 1
覆膜 | 07001 | JG122405003611 | JG12240500361 | JF5 | 九天覆膜-9 | 合格 | 让步接收 | 甲 | 顾志明,倪志宏,张文兵 | 2132 | 2132 |  | 3500 | 0.19 | 710 | / | K孔洞(2300-2320米操作侧28公分处5个 大小0.27-0.71平方毫米) | 30110014 | 铬钝化卷 | 0.1-SPCC | 30312002 | 双面钢塑复合卷 | 0.19-SPCC | 明绿改性膜-1 | 10 | MO001256 | MO001256-007-01 | FM001 | 覆膜模板 | 5515 | 2024-07-05 | 2024-07-05 | 2 | 2024-07-20 20:24:17 | 2024-07-20 22:08:48 | 江苏九天光电科技有限公司 | 0 | 5754 |  | 1 | 0.19 | 3500 | 710 | 1 | JG122405003611 |  | 1 | K孔洞(2300-2320米操作侧28公分处5个 大小0.27-0.71平方毫米) | 1
覆膜 | 07001 | JG1224040105-13 | JG1224040105-1 | JF5 | 九天覆膜-9 | 合格 | 让步接收 | 甲 | 顾志明,倪志宏,张文兵 | 1816 | 1816 |  | 3020 | 0.19 | 710 | / | Z折印(来料尾部缩芯印) | 30110014 | 铬钝化卷 | 0.1-SPCC | 30312002 | 双面钢塑复合卷 | 0.19-SPCC | 明绿改性膜-1 | 10 | MO001406 | MO001406-003-03 | FM001 | 覆膜模板 | 10958 | 2024-07-09 | 2024-07-09 | 2 | 2024-07-20 19:39:29 | 2024-07-20 20:16:58 | 江苏九天光电科技有限公司 | 232071 | 5754 |  | 1 | 0.19 | 3020 | 710 | 1 | JG1224040105-13 |  | 1 | Z折印(来料尾部缩芯印) | 1
覆膜 | 07001 | JG1224040105-12 | JG1224040105-1 | JF5 | 九天覆膜-9 | 合格 | 合格品 | 甲 | 顾志明,倪志宏,张文兵 | 1810 | 1810 |  | 3000 | 0.19 | 710 | / |  | 30110014 | 铬钝化卷 | 0.1-SPCC | 30312002 | 双面钢塑复合卷 | 0.19-SPCC | 明绿改性膜-1 | 10 | MO001406 | MO001406-003-02 | FM001 | 覆膜模板 | 10958 | 2024-07-09 | 2024-07-09 | 2 | 2024-07-20 19:39:29 | 2024-07-20 20:16:58 | 江苏九天光电科技有限公司 | 232071 | 5754 |  | 1 | 0.19 | 3000 | 710 | 1 | JG1224040105-12 |  | 1 |  | 1
覆膜 | 07001 | JG1224040105-11 | JG1224040105-1 | JF5 | 九天覆膜-9 | 合格 | 让步接收 | 甲 | 顾志明,倪志宏,张文兵 | 2360 | 2360 |  | 4020 | 0.165 | 710 | / | D叠带(2320米操作侧5-10公分处多处叠带孔洞 ) | 30110014 | 铬钝化卷 | 0.1-SPCC | 30312002 | 双面钢塑复合卷 | 0.19-SPCC | 明绿改性膜-1 | 10 | MO001406 | MO001406-003-01 | FM001 | 覆膜模板 | 10958 | 2024-07-09 | 2024-07-09 | 2 | 2024-07-20 19:39:29 | 2024-07-20 20:16:58 | 江苏九天光电科技有限公司 | 232071 | 5754 |  | 1 | 0.165 | 4020 | 710 | 1 | JG1224040105-11 |  | 1 | D叠带(2320米操作侧5-10公分处多处叠带孔洞 ) | 1
覆膜 | 07001 | JG1224040255-13 | JG1224040255-1 | JF5 | 九天覆膜-9 | 合格 | 合格品 | 甲 | 顾志明,张文兵,倪志宏 | 1828 | 1828 |  | 3010 | 0.19 | 710 | / |  | 30110014 | 铬钝化卷 | 0.1-SPCC | 30312002 | 双面钢塑复合卷 | 0.19-SPCC | 明绿改性膜-1 | 10 | MO001256 | MO001256-015-03 | FM001 | 覆膜模板 | 5559 | 2024-07-05 | 2024-07-05 | 2 | 2024-07-20 15:27:21 | 2024-07-20 18:21:53 | 江苏九天光电科技有限公司 | 0 | 5740 |  | 1 | 0.19 | 3010 | 710 | 1 | JG1224040255-13 |  | 1 |  | 1
覆膜 | 07001 | JG1224040255-12 | JG1224040255-1 | JF5 | 九天覆膜-9 | 合格 | 合格品 | 甲 | 顾志明,张文兵,倪志宏 | 1820 | 1820 |  | 3000 | 0.19 | 710 | / |  | 30110014 | 铬钝化卷 | 0.1-SPCC | 30312002 | 双面钢塑复合卷 | 0.19-SPCC | 明绿改性膜-1 | 10 | MO001256 | MO001256-015-02 | FM001 | 覆膜模板 | 5559 | 2024-07-05 | 2024-07-05 | 2 | 2024-07-20 15:27:21 | 2024-07-20 18:21:53 | 江苏九天光电科技有限公司 | 0 | 5740 |  | 1 | 0.19 | 3000 | 710 | 1 | JG1224040255-12 |  | 1 |  | 1
覆膜 | 07001 | JG1224040255-11 | JG1224040255-1 | JF5 | 九天覆膜-9 | 合格 | 让步接收 | 乙 | 黄宏涛,李其华,李忠 | 2430 | 2430 |  | 4100 | 0.165 | 710 | / | Z撞伤(卷350米内传边来料撞伤宽1.5公分),K孔洞(810-930米内传边1.5公分内有连续孔洞缺口，缺口宽1.5公分),A凹印(卷芯板面有顶伤凹印) | 30110014 | 铬钝化卷 | 0.1-SPCC | 30312002 | 双面钢塑复合卷 | 0.19-SPCC | 明绿改性膜-1 | 10 | MO001256 | MO001256-015-01 | FM001 | 覆膜模板 | 5559 | 2024-07-05 | 2024-07-05 | 2 | 2024-07-20 15:27:21 | 2024-07-20 18:21:53 | 江苏九天光电科技有限公司 | 0 | 5740 |  | 1 | 0.165 | 4100 | 710 | 1 | JG1224040255-11 |  | 1 | Z撞伤(卷350米内传边来料撞伤宽1.5公分),K孔洞(810-930米内传边1.5公分内有连续孔洞缺口，缺口宽1.5公分),A凹印(卷芯板面有顶伤凹印) | 1
覆膜 | 07001 | JG122406024613 | JG12240602461 | JF5 | 九天覆膜-9 | 合格 | 让步接收 | 乙 | 黄宏涛,李其华,李忠 | 2586 | 2586 |  | 4160 | 0.165 | 760 | / | 1224米上膜操边3-5公分内2条膜起筋，长25公分 | 30110014 | 铬钝化卷 | 0.1-SPCC | 30312001 | 双面钢塑复合卷 | 0.165-SPCC | 明绿改性膜-1 | 10 | MO001702 | MO001702-007-03 | FM001 | 覆膜模板 | 7171 | 2024-07-17 | 2024-07-17 | 3 | 2024-07-20 12:31:23 | 2024-07-20 14:08:28 | 江苏九天光电科技有限公司 | 245804 | 5740 |  | 1 | 0.165 | 4160 | 760 | 1 | JG122406024613 |  | 1 | Q起筋(1224米上膜操边3-5公分内2条膜起筋，长25公分) | 1
覆膜 | 07001 | JG122406024612 | JG12240602461 | JF5 | 九天覆膜-9 | 合格 | 合格品 | 乙 | 黄宏涛,李其华,李忠 | 2592 | 2592 |  | 4170 | 0.165 | 760 | / |  | 30110014 | 铬钝化卷 | 0.1-SPCC | 30312001 | 双面钢塑复合卷 | 0.165-SPCC | 明绿改性膜-1 | 10 | MO001702 | MO001702-007-02 | FM001 | 覆膜模板 | 7171 | 2024-07-17 | 2024-07-17 | 3 | 2024-07-20 12:31:23 | 2024-07-20 14:08:28 | 江苏九天光电科技有限公司 | 245804 | 5740 |  | 1 | 0.165 | 4170 | 760 | 1 | JG122406024612 |  | 1 |  | 1
覆膜 | 07001 | JG122406024611 | JG12240602461 | JF5 | 九天覆膜-9 | 合格 | 让步接收 | 乙 | 黄宏涛,李其华,李忠 | 2602 | 2602 |  | 4170 | 0.165 | 760 | / | 1330-1420米内操作侧边部来料撞伤打皱宽6毫米,3790米下膜传动侧有17公分处来膜粘膜长条起筋 | 30110014 | 铬钝化卷 | 0.1-SPCC | 30312001 | 双面钢塑复合卷 | 0.165-SPCC | 明绿改性膜-1 | 10 | MO001702 | MO001702-007-01 | FM001 | 覆膜模板 | 7171 | 2024-07-17 | 2024-07-17 | 3 | 2024-07-20 12:31:23 | 2024-07-20 14:08:28 | 江苏九天光电科技有限公司 | 245804 | 5740 |  | 1 | 0.165 | 4170 | 760 | 1 | JG122406024611 |  | 1 | Z撞伤(1330-1420米内操作侧边部来料撞伤打皱宽6毫米),Q起筋(3790米下膜传动侧有17公分处粘膜长条起筋) | 1
覆膜 | 07001 | JG12240701281 | JG12240701281 | JF4 | 九天覆膜-8 | 合格 | 合格品 | 甲 | 顾志明,倪志宏,张文兵 | 4025 | 4316 | 1.0723 | 4760 | 0.25 | 710 | / |  | 30110011 | 铬钝化卷 | 0.15-SPCC | 30312017 | 双面钢塑复合卷 | 0.25-SPCC | 明绿CJB膜-1 | 10 | MO001833 | MO001833-005 | FM001 | 覆膜模板 | 4025 | 2024-07-20 | 2024-07-20 | 3 | 2024-07-20 13:18:47 | 2024-07-20 13:20:16 | 江苏九天光电科技有限公司 | 249586 | 5742 |  |  | 0.15 | 4780 | 710 | 1 | JG12240701281 |  | 1 |  | 1
覆膜 | 07001 | JG12240701481 | JG12240701481 | JF4 | 九天覆膜-8 | 合格 | 让步接收 | 甲 | 顾志明,倪志宏,张文兵 | 4029 | 4288 | 1.0643 | 4710 | 0.25 | 710 | / | 4050米下膜操作侧10公分内膜起筋,2380米处有膜接头(已夹纸） | 30110011 | 铬钝化卷 | 0.15-SPCC | 30312017 | 双面钢塑复合卷 | 0.25-SPCC | 明绿CJB膜-1 | 10 | MO001833 | MO001833-002 | FM001 | 覆膜模板 | 4029 | 2024-07-20 | 2024-07-20 | 3 | 2024-07-20 13:13:40 | 2024-07-20 13:17:39 | 江苏九天光电科技有限公司 | 249583 | 5742 |  |  | 0.15 | 4750 | 710 | 1 | JG12240701481 |  | 1 | Q起筋(4050米下膜操作侧10公分内膜起筋),J接头(2350米处有膜接头) | 1
覆膜 | 07001 | JG12240701391 | JG12240701391 | JF4 | 九天覆膜-8 | 合格 | 合格品 | 甲 | 顾志明,倪志宏,张文兵 | 4045 | 4340 | 1.0729 | 4770 | 0.25 | 710 | / |  | 30110011 | 铬钝化卷 | 0.15-SPCC | 30312017 | 双面钢塑复合卷 | 0.25-SPCC | 明绿CJB膜-1 | 10 | MO001833 | MO001833-009 | FM001 | 覆膜模板 | 4045 | 2024-07-20 | 2024-07-20 | 3 | 2024-07-20 12:57:02 | 2024-07-20 12:58:04 | 江苏九天光电科技有限公司 | 249590 | 5742 |  |  | 0.15 | 4780 | 710 | 1 | JG12240701391 |  | 1 |  | 1
覆膜 | 07001 | JG12240701111 | JG12240701111 | JF4 | 九天覆膜-8 | 合格 | 让步接收 | 甲 | 顾志明,张文兵,倪志宏 | 3973 | 4254 | 1.0707 | 4680 | 0.25 | 710 | / | 2630米操作侧5-15公分处膜起筋 | 30110011 | 铬钝化卷 | 0.15-SPCC | 30312017 | 双面钢塑复合卷 | 0.25-SPCC | 明绿CJB膜-1 | 10 | MO001833 | MO001833-008 | FM001 | 覆膜模板 | 3973 | 2024-07-20 | 2024-07-20 | 3 | 2024-07-20 12:51:09 | 2024-07-20 12:53:04 | 江苏九天光电科技有限公司 | 249589 | 5742 |  |  | 0.15 | 4700 | 710 | 1 | JG12240701111 |  | 1 | Q起筋(2630米操作侧5-15公分处膜起筋) | 1
覆膜 | 07001 | JG12240701392 | JG12240701392 | JF5 | 九天覆膜-9 | 合格 | 合格品 | 甲 | 顾志明,倪志宏,张文兵 | 4015 | 4310 | 1.0735 | 4730 | 0.25 | 710 | / | 2350米有膜接头（已夹纸） | 30110011 | 铬钝化卷 | 0.15-SPCC | 30312017 | 双面钢塑复合卷 | 0.25-SPCC | 明绿CJB膜-1 | 10 | MO001833 | MO001833-006 | FM001 | 覆膜模板 | 4015 | 2024-07-20 | 2024-07-20 | 3 | 2024-07-20 12:47:48 | 2024-07-20 12:50:10 | 江苏九天光电科技有限公司 | 249587 | 5742 |  |  | 0.15 | 4740 | 710 | 1 | JG12240701392 |  | 1 | J接头(2350米有膜接头) | 1
覆膜 | 07001 | JG12240701231 | JG12240701231 | JF5 | 九天覆膜-9 | 合格 | 合格品 | 甲 | 倪志宏,张文兵,顾志明 | 4041 | 4330 | 1.0715 | 4760 | 0.25 | 710 | / |  | 30110011 | 铬钝化卷 | 0.15-SPCC | 30312017 | 双面钢塑复合卷 | 0.25-SPCC | 明绿CJB膜-1 | 10 | MO001833 | MO001833-001 | FM001 | 覆膜模板 | 4041 | 2024-07-20 | 2024-07-20 | 3 | 2024-07-20 12:42:52 | 2024-07-20 12:44:23 | 江苏九天光电科技有限公司 | 249582 | 5742 |  |  | 0.15 | 4780 | 710 | 1 | JG12240701231 |  | 1 |  | 1
覆膜 | 07001 | JG122407022512 | JG12240702251 | JF3 | 九天覆膜-5 | 合格 | 合格品 | 乙 | 黄宏涛,李忠,桑永辉 | 1724 | 1724 |  | 2300 | 0.25 | 610 | / |  | 30110011 | 铬钝化卷 | 0.15-SPCC | 30312017 | 双面钢塑复合卷 | 0.25-SPCC | 明绿改性膜-2 | 10 | MO001810 | MO001810-001-02 | FM001 | 覆膜模板 | 3213 | 2024-07-19 | 2024-07-19 | 3 | 2024-07-19 15:18:39 | 2024-07-20 11:44:55 | 江苏九天光电科技有限公司 | 0 | 5651 |  | 1 | 0.25 | 2300 | 610 | 1 | JG122407022512 |  | 1 |  | 1
覆膜 | 07001 | JG122407022511 | JG12240702251 | JF3 | 九天覆膜-5 | 合格 | 合格品 | 乙 | 黄宏涛,李忠,桑永辉 | 1730 | 1730 |  | 2310 | 0.25 | 610 | / | S色差(板面轻微振纹) | 30110011 | 铬钝化卷 | 0.15-SPCC | 30312017 | 双面钢塑复合卷 | 0.25-SPCC | 明绿改性膜-2 | 10 | MO001810 | MO001810-001-01 | FM001 | 覆膜模板 | 3213 | 2024-07-19 | 2024-07-19 | 3 | 2024-07-19 15:18:39 | 2024-07-20 11:44:55 | 江苏九天光电科技有限公司 | 0 | 5651 |  | 1 | 0.25 | 2310 | 610 | 1 | JG122407022511 |  | 1 | S色差(板面轻微振纹) | 1
覆膜 | 07001 | JG1224050037-2 | JG1224050037-2 | JF5 | 九天覆膜-9 | 合格 | 让步接收 | 乙 | 黄宏涛,李其华,李忠 | 1635 | 1796 | 1.0985 | 3000 | 0.19 | 710 | / | 整卷来料操作侧起筋，尾部缩芯折印 | 30110014 | 铬钝化卷 | 0.1-SPCC | 30312002 | 双面钢塑复合卷 | 0.19-SPCC | 明绿改性膜-1 | 10 | MO001335 | MO001335-011 | FM001 | 覆膜模板 | 1635 | 2024-07-07 | 2024-07-07 | 2 | 2024-07-20 11:14:11 | 2024-07-20 11:41:33 | 江苏九天光电科技有限公司 | 226203 | 5740 |  |  | 0.1 | 0 | 710 | 1 | JG1224050037-2 |  | 1 | Q起筋(来料操作侧整卷起筋),缩芯折印(尾部缩芯折印) | 1
覆膜 | 07001 | JG12240602253 | JG1224060225 | JF5 | 九天覆膜-9 | 合格 | 让步接收 | 乙 | 黄宏涛,李其华,李忠 | 2102 | 2102 |  | 3450 | 0.19 | 710 | / | 尾部有缩芯折印 | 30110014 | 铬钝化卷 | 0.1-SPCC | 30312002 | 双面钢塑复合卷 | 0.19-SPCC | 明绿改性膜-1 | 10 | MO001512 | MO001512-001-03 | FM001 | 覆膜模板 | 5533 | 2024-07-11 | 2024-07-11 | 3 | 2024-07-20 09:33:22 | 2024-07-20 11:13:00 | 江苏九天光电科技有限公司 | 0 | 5740 |  | 1 | 0.19 | 3450 | 710 | 1 | JG12240602253 |  | 1 | 缩芯折印(尾部有缩芯折印) | 1
覆膜 | 07001 | JG12240602252 | JG1224060225 | JF5 | 九天覆膜-9 | 合格 | 合格品 | 乙 | 黄宏涛,李其华,李忠 | 2006 | 2006 |  | 3290 | 0.19 | 710 | / |  | 30110014 | 铬钝化卷 | 0.1-SPCC | 30312002 | 双面钢塑复合卷 | 0.19-SPCC | 明绿改性膜-1 | 10 | MO001512 | MO001512-001-02 | FM001 | 覆膜模板 | 5533 | 2024-07-11 | 2024-07-11 | 3 | 2024-07-20 09:33:22 | 2024-07-20 11:13:00 | 江苏九天光电科技有限公司 | 0 | 5740 |  | 1 | 0.19 | 3290 | 710 | 1 | JG12240602252 |  | 1 |  | 1
覆膜 | 07001 | JG12240602251 | JG1224060225 | JF5 | 九天覆膜-9 | 合格 | 让步接收 | 乙 | 黄宏涛,李其华,李忠 | 2014 | 2014 |  | 3300 | 0.19 | 710 | / | 1510米传边8公分处1个1.24平方毫米孔洞 | 30110014 | 铬钝化卷 | 0.1-SPCC | 30312002 | 双面钢塑复合卷 | 0.19-SPCC | 明绿改性膜-1 | 10 | MO001512 | MO001512-001-01 | FM001 | 覆膜模板 | 5533 | 2024-07-11 | 2024-07-11 | 3 | 2024-07-20 09:33:22 | 2024-07-20 11:13:00 | 江苏九天光电科技有限公司 | 0 | 5740 |  | 1 | 0.19 | 3300 | 710 | 1 | JG12240602251 |  | 1 | K孔洞(1510米传边8公分处1个1.24平方毫米孔洞) | 1