## sheet1
工序名称 | 工序编码 | 新卷号 | 批号 | 机组编码 | 机组名称 | 工序状态 | 检验结果 | 班组 | 参与人 | 来料重量 | 出料重量 | 成品率 | 出料长度 | 出料厚度 | 出料宽度 | 工序要求 | 备注 | 来料编码 | 来料名称 | 来料规格 | 产品编码 | 产品名称 | 产品规格 | 膜名称 | 排序 | 主计划号 | 子计划号 | 工序流程编码 | 工序流程名称 | 工单需求 | 计划开始时间 | 计划结束时间 | 工单状态 | 实际开始时间 | 产出时间 | 组织名称 | 卷号ID | 操作工人 | 报工人 | 检验 | 来料厚度 | 来料长度 | 来料宽度 | 是否分卷 | 原卷号 | 工单要求 | 是否成品 | 不良现象 | 入库审核
最终平整 | 04003 | DL002405510822 | DL0024055108 | DP1 | 东方850平整 | 待判定 |  | 甲 | 陈俊华,钱琨 | 2890 | 2890 |  | 1340 | 0.44 | 630 | 泰兴双永：850平整建议用Ra1.2-1.5μm毛化辊厚度公差：0.43-0.45mm，硬度95-110HV，粗糙度0.8-1.0μm | X线条印(上下·板面，平后淡),B白斑(1065-1070米),C挫伤(900-915米，重【水印】),H厚薄公差(0.450-0.453),X锈斑(内365米处，中间；尾90米处板面划伤重) | 20100086 | 轧硬 | 0.6*630-SPCC | 31010045 | 小品种钢卷 | 0.44-SPCC |  | 50 | MO001547 | MO001547-002-02-02 | XPZG001 | 小品种钢前处理模板 | 12665 | 2024-07-12 | 2024-07-22 | 3 | 2024-07-21 17:54:42 | 2024-07-21 18:06:11 | 江苏东方九天新能源材料有限公司 |  | 5704 |  | 1 | 0.44 | 1340 | 630 | 1 | DL002405510822 | 泰兴双永：（0.44*630）厚度±0.01mm，HV90-110,粗糙度0.8-1.0μM，卷重2-3吨 | 1 | X线条印(上下·板面，平后淡),B白斑(1065-1070米),C挫伤(900-915米，重【水印】),H厚薄公差(0.450-0.453),X锈斑(内365米处，中间；尾90米处板面划伤重)
最终平整 | 04003 | DL002405510821 | DL0024055108 | DP1 | 东方850平整 | 待判定 |  | 甲 | 陈俊华,钱琨 | 2960 | 2960 |  | 1350 | 0.44 | 630 | 泰兴双永：850平整建议用Ra1.2-1.5μm毛化辊厚度公差：0.43-0.45mm，硬度95-110HV，粗糙度0.8-1.0μm | 平前操0.454传0.448平后操0.448传0.442，（）跳动0.450-0.453mm,实测0.450-0.452mm），粗糙度偏低（要求0.8*1.0μm） | 20100086 | 轧硬 | 0.6*630-SPCC | 31010045 | 小品种钢卷 | 0.44-SPCC |  | 50 | MO001547 | MO001547-002-02-01 | XPZG001 | 小品种钢前处理模板 | 12665 | 2024-07-12 | 2024-07-22 | 3 | 2024-07-21 17:54:42 | 2024-07-21 18:06:11 | 江苏东方九天新能源材料有限公司 |  | 5704 |  | 1 | 0.44 | 1350 | 630 | 1 | DL002405510821 | 泰兴双永：（0.44*630）厚度±0.01mm，HV90-110,粗糙度0.8-1.0μM，卷重2-3吨 | 1 | H厚薄公差(平前操0.454传0.448平后操0.448传0.442，跳动0.450-0.453),X线条印(上下板面，平后淡)
平整改平 | 04004 | JG122405509311 | JG1224055093 | DP1 | 东方850平整 | 合格 | 让步接收 | 甲 | 陈俊华,钱琨 | 3990 | 3980 |  | 8770 | 0.1 | 610 | / | 823.5-843.2米传206.8-208MM4个孔洞0.22-0.65平方毫米 | 20100142 | 轧硬 | 0.4*760-SPCC | 30210015 | 光亮卷 | 0.1-SPCC |  | 80 | MO000769 | MO000769-001-01-01 | KSFW001 | 东方小品种钢前处理 0.67（昆山富维 厚度公差：0.660-0.670mm,光泽度大于150GU（横向、纵向），粗糙度：Ra0.2-0.45um.硬度：HV80-110） | 12985 | 2024-06-17 | 2024-06-27 | 2 | 2024-07-21 14:34:43 | 2024-07-21 14:35:55 | 江苏东方九天新能源材料有限公司 |  | 5704 |  | 1 | 0.1 | 8650 | 610 | 1 | JG122405509311 | 轧0.1，米数控制在22200-22300米，脱脂分一包9200米。 | 1 | K孔洞(823.5-843.2米传206.8-208MM4个0.22-0.65MM2) | 1
最终平整 | 04003 | JG122406025212 | JG1224060252 | DP1 | 东方850平整 | 待判定 | 协议品 | 甲 | 陈俊华,钱琨 | 980 | 980 |  | 1660 | 0.1 | 760 | 平整 |  | 20100142 | 轧硬 | 0.4*760-SPCC | 30210015 | 光亮卷 | 0.1-SPCC |  | 60 | MO000947 | MO000947-012-01-02 | KSFW001 | 东方小品种钢前处理 0.67（昆山富维 厚度公差：0.660-0.670mm,光泽度大于150GU（横向、纵向），粗糙度：Ra0.2-0.45um.硬度：HV80-110） | 13035 | 2024-06-25 | 2024-07-05 | 2 | 2024-07-21 13:29:52 | 2024-07-21 13:30:31 | 江苏东方九天新能源材料有限公司 |  | 5704 |  | 1 | 0.1 | 1660 | 760 | 1 | JG122406025212 | 轧0.1，米数控制在22200-22300米，脱脂分一包9200米。 | 1 |  | 1
最终平整 | 04003 | JG122406025211 | JG1224060252 | DP1 | 东方850平整 | 合格 | 合格品 | 甲 | 陈俊华,钱琨 | 6170 | 6170 |  | 10630 | 0.1 | 760 | 平整 |  | 20100142 | 轧硬 | 0.4*760-SPCC | 30210015 | 光亮卷 | 0.1-SPCC |  | 60 | MO000947 | MO000947-012-01-01 | KSFW001 | 东方小品种钢前处理 0.67（昆山富维 厚度公差：0.660-0.670mm,光泽度大于150GU（横向、纵向），粗糙度：Ra0.2-0.45um.硬度：HV80-110） | 13035 | 2024-06-25 | 2024-07-05 | 2 | 2024-07-21 13:29:52 | 2024-07-21 13:30:31 | 江苏东方九天新能源材料有限公司 |  | 5704 |  | 1 | 0.1 | 10630 | 760 | 1 | JG122406025211 | 轧0.1，米数控制在22200-22300米，脱脂分一包9200米。 | 1 |  | 1
最终平整 | 04003 | JG12240602522 | JG1224060252 | DP1 | 东方850平整 | 合格 | 让步接收 | 甲 | 陈俊华,钱琨 | 5755 | 5750 | 0.9991 | 9900 | 0.1 | 760 | 平整 | 827.8米传359.7MM孔洞0.72平方毫米，1412.2/1416米传358MM各1个孔洞0.09平方毫米 | 20100142 | 轧硬 | 0.4*760-SPCC | 30210015 | 光亮卷 | 0.1-SPCC |  | 60 | MO000947 | MO000947-012-02 | KSFW001 | 东方小品种钢前处理 0.67（昆山富维 厚度公差：0.660-0.670mm,光泽度大于150GU（横向、纵向），粗糙度：Ra0.2-0.45um.硬度：HV80-110） | 13035 | 2024-06-25 | 2024-07-05 | 2 | 2024-07-21 12:29:46 | 2024-07-21 12:31:24 | 江苏东方九天新能源材料有限公司 | 193148 | 5704 |  |  | 0.1 | 9900 | 760 | 1 | JG12240602522 | 轧0.1，米数控制在22200-22300米，脱脂分一包9200米。 | 1 | K孔洞(827.8,米传359.7MM0.72；1412.2米，1416米传358MM各1个0.09MM2) | 1
最终平整 | 04003 | JG12240602631 | JG1224060263 | DP1 | 东方850平整 | 待判定 | 返工 | 甲 | 陈俊华,钱琨 | 7430 | 7430 | 1 | 13070 | 0.1 | 760 | 平整 | 8550米传348.3MM孔洞0.29平方毫米，8693.6米传310.7MM孔洞0.43平方毫米，7300米处操边1个大碎边 | 20100142 | 轧硬 | 0.4*760-SPCC | 30210015 | 光亮卷 | 0.1-SPCC |  | 60 | MO000947 | MO000947-011-01 | KSFW001 | 东方小品种钢前处理 0.67（昆山富维 厚度公差：0.660-0.670mm,光泽度大于150GU（横向、纵向），粗糙度：Ra0.2-0.45um.硬度：HV80-110） | 13030 | 2024-06-25 | 2024-07-05 | 2 | 2024-07-21 12:07:04 | 2024-07-21 12:08:08 | 江苏东方九天新能源材料有限公司 | 193147 | 5704 |  |  | 0.1 | 13000 | 760 | 1 | JG12240602631 | 轧0.1，米数控制在22200-22300米，脱脂分一包9200米。 | 1 | K孔洞(8550米传348.3MM0.29；8693.6米传310.7MM0.43MM2) | 1
最终平整 | 04003 | JG12240602552 | JG1224060255 | DP1 | 东方850平整 | 合格 | 让步接收 | 甲 | 陈俊华,钱琨 | 6275 | 6270 | 0.9992 | 10770 | 0.1 | 760 | 平整 | 613.9米传369.1MM孔洞0.14平方毫米 | 20100142 | 轧硬 | 0.4*760-SPCC | 30210015 | 光亮卷 | 0.1-SPCC |  | 60 | MO000945 | MO000945-020-02 | KSFW001 | 东方小品种钢前处理 0.67（昆山富维 厚度公差：0.660-0.670mm,光泽度大于150GU（横向、纵向），粗糙度：Ra0.2-0.45um.硬度：HV80-110） | 13510 | 2024-06-25 | 2024-07-05 | 2 | 2024-07-21 11:03:45 | 2024-07-21 11:04:41 | 江苏东方九天新能源材料有限公司 | 193101 | 5704 |  |  | 0.1 | 10680 | 760 | 1 | JG12240602552 | 轧0.1，米数控制在23100-23200米，脱脂分一包10400米。 | 1 | K孔洞(613.9米传369.1MM0.14MM2) | 1
最终平整 | 04003 | JG12240601451 | JG1224060145 | DP1 | 东方850平整 | 合格 | 让步接收 | 甲 | 陈俊华,钱琨 | 5865 | 5860 | 0.9991 | 10050 | 0.1 | 760 | 平整 | 8990.8/8996.3米传265MM各1个0.22/0.29平方毫米 | 20100142 | 轧硬 | 0.4*760-SPCC | 30210015 | 光亮卷 | 0.1-SPCC |  | 60 | MO000948 | MO000948-001-01 | KSFW001 | 东方小品种钢前处理 0.67（昆山富维 厚度公差：0.660-0.670mm,光泽度大于150GU（横向、纵向），粗糙度：Ra0.2-0.45um.硬度：HV80-110） | 11685 | 2024-06-25 | 2024-07-05 | 2 | 2024-07-21 10:35:22 | 2024-07-21 10:37:32 | 江苏东方九天新能源材料有限公司 | 193159 | 5704 |  |  | 0.1 | 10000 | 760 | 1 | JG12240601451 | 轧0.1，米数控制在11900-20000米，脱脂分一包9300米。 | 1 | K孔洞(8990.8,8996.3米传265MM各1个0.22,0.29MM2),H厚薄公差(尾1000米公差跳动0.105-0.108，正常跳0.102-0.105) | 1
最终平整 | 04003 | JG12240601302 | JG1224060130 | DP1 | 东方850平整 | 待判定 | 返工 | 甲 | 陈俊华,钱琨 | 5530 | 5510 | 0.9964 | 9630 | 0.1 | 760 | 平整 | K孔洞(2171.95-2225.2米传303.1-303.6MM14个0.81-1.16；1745.88米传618.9MM0.2MM2),H花辊印(操25CM，轻微) | 20100142 | 轧硬 | 0.4*760-SPCC | 30210015 | 光亮卷 | 0.1-SPCC |  | 60 | MO000938 | MO000938-009-02 | KSFW001 | 东方小品种钢前处理 0.67（昆山富维 厚度公差：0.660-0.670mm,光泽度大于150GU（横向、纵向），粗糙度：Ra0.2-0.45um.硬度：HV80-110） | 13470 | 2024-06-24 | 2024-07-04 | 2 | 2024-07-21 10:06:43 | 2024-07-21 10:08:29 | 江苏东方九天新能源材料有限公司 | 192993 | 5704 |  |  | 0.1 | 9650 | 760 | 1 | JG12240601302 | 轧0.1，米数控制在23100-23200米，脱脂分一包10400米。 | 1 | K孔洞(2171.95-2225.2米传303.1-303.6MM14个0.81-1.16；1745.88米传618.9MM0.2MM2),H花辊印(操25CM，轻微)
最终平整 | 04003 | JG12240601382 | JG1224060138 | DP1 | 东方850平整 | 合格 | 合格品 | 甲 | 陈俊华,钱琨 | 5445 | 5400 | 0.9917 | 9290 | 0.1 | 760 | 平整 |  | 20100142 | 轧硬 | 0.4*760-SPCC | 30210015 | 光亮卷 | 0.1-SPCC |  | 60 | MO000947 | MO000947-005-02 | KSFW001 | 东方小品种钢前处理 0.67（昆山富维 厚度公差：0.660-0.670mm,光泽度大于150GU（横向、纵向），粗糙度：Ra0.2-0.45um.硬度：HV80-110） | 12980 | 2024-06-25 | 2024-07-05 | 2 | 2024-07-21 09:42:35 | 2024-07-21 09:42:56 | 江苏东方九天新能源材料有限公司 | 193137 | 5704 |  |  | 0.1 | 9310 | 760 | 1 | JG12240601382 | 轧0.1，米数控制在22200-22300米，脱脂分一包9200米。 | 1 |  | 1
最终平整 | 04003 | JG12240602621 | JG1224060262 | DP1 | 东方850平整 | 合格 | 合格品 | 甲 | 陈俊华,钱琨 | 7540 | 7530 | 0.9987 | 12830 | 0.1 | 760 | 平整 |  | 20100142 | 轧硬 | 0.4*760-SPCC | 30210015 | 光亮卷 | 0.1-SPCC |  | 60 | MO000946 | MO000946-002-01 | KSFW001 | 东方小品种钢前处理 0.67（昆山富维 厚度公差：0.660-0.670mm,光泽度大于150GU（横向、纵向），粗糙度：Ra0.2-0.45um.硬度：HV80-110） | 13120 | 2024-06-25 | 2024-07-05 | 2 | 2024-07-21 09:14:46 | 2024-07-21 09:15:09 | 江苏东方九天新能源材料有限公司 | 193120 | 5704 |  |  | 0.1 | 12730 | 760 | 1 | JG12240602621 | 轧0.1，米数控制在22500-22600米，脱脂分一包9200米。 | 1 |  | 1
最终平整 | 04003 | JG122406026812 | JG1224060268 | DP1 | 东方850平整 | 待判定 | 协议品 | 甲 | 陈俊华,钱琨 | 520 | 520 |  | 870 | 0.1 | 760 | 平整 |  | 20100142 | 轧硬 | 0.4*760-SPCC | 30210015 | 光亮卷 | 0.1-SPCC |  | 60 | MO000947 | MO000947-017-01-02 | KSFW001 | 东方小品种钢前处理 0.67（昆山富维 厚度公差：0.660-0.670mm,光泽度大于150GU（横向、纵向），粗糙度：Ra0.2-0.45um.硬度：HV80-110） | 13080 | 2024-06-25 | 2024-07-05 | 2 | 2024-07-20 23:47:57 | 2024-07-20 23:49:08 | 江苏东方九天新能源材料有限公司 |  | 5704 |  | 1 | 0.1 | 870 | 760 | 1 | JG122406026812 | 轧0.1，米数控制在22200-22300米，脱脂分一包9200米。 | 1 |  | 1
最终平整 | 04003 | JG122406026811 | JG1224060268 | DP1 | 东方850平整 | 合格 | 合格品 | 甲 | 陈俊华,钱琨 | 6910 | 6910 |  | 11750 | 0.1 | 760 | 平整 |  | 20100142 | 轧硬 | 0.4*760-SPCC | 30210015 | 光亮卷 | 0.1-SPCC |  | 60 | MO000947 | MO000947-017-01-01 | KSFW001 | 东方小品种钢前处理 0.67（昆山富维 厚度公差：0.660-0.670mm,光泽度大于150GU（横向、纵向），粗糙度：Ra0.2-0.45um.硬度：HV80-110） | 13080 | 2024-06-25 | 2024-07-05 | 2 | 2024-07-20 23:47:57 | 2024-07-20 23:49:08 | 江苏东方九天新能源材料有限公司 |  | 5704 |  | 1 | 0.1 | 11750 | 760 | 1 | JG122406026811 | 轧0.1，米数控制在22200-22300米，脱脂分一包9200米。 | 1 |  | 1
最终平整 | 04003 | JG12240601381 | JG1224060138 | DP1 | 东方850平整 | 合格 | 合格品 | 甲 | 陈俊华,钱琨 | 7130 | 7110 | 0.9972 | 12260 | 0.1 | 760 | 平整 | 5587.7米传389.9MM0.36；10188米传565.5MM0.79MM2孔洞 | 20100142 | 轧硬 | 0.4*760-SPCC | 30210015 | 光亮卷 | 0.1-SPCC |  | 60 | MO000947 | MO000947-005-01 | KSFW001 | 东方小品种钢前处理 0.67（昆山富维 厚度公差：0.660-0.670mm,光泽度大于150GU（横向、纵向），粗糙度：Ra0.2-0.45um.硬度：HV80-110） | 12980 | 2024-06-25 | 2024-07-05 | 2 | 2024-07-20 22:15:31 | 2024-07-20 22:16:43 | 江苏东方九天新能源材料有限公司 | 193137 | 5704 |  |  | 0.1 | 12200 | 760 | 1 | JG12240601381 | 轧0.1，米数控制在22200-22300米，脱脂分一包9200米。 | 1 | K孔洞(5587.7米传389.9MM0.36；10188米传565.5MM0.79MM2) | 1
最终平整 | 04003 | JG122406025622 | JG1224060256 | DP1 | 东方850平整 | 待判定 | 协议品 | 甲 | 陈俊华,钱琨 | 240 | 240 |  | 400 | 0.1 | 760 | 平整 |  | 20100142 | 轧硬 | 0.4*760-SPCC | 30210015 | 光亮卷 | 0.1-SPCC |  | 60 | MO000945 | MO000945-025-02-02 | KSFW001 | 东方小品种钢前处理 0.67（昆山富维 厚度公差：0.660-0.670mm,光泽度大于150GU（横向、纵向），粗糙度：Ra0.2-0.45um.硬度：HV80-110） | 13530 | 2024-06-25 | 2024-07-05 | 2 | 2024-07-20 19:25:26 | 2024-07-20 19:26:49 | 江苏东方九天新能源材料有限公司 |  | 5704 |  | 1 | 0.1 | 400 | 760 | 1 | JG122406025622 | 轧0.1，米数控制在23100-23200米，脱脂分一包10400米。 | 1 |  | 1
最终平整 | 04003 | JG122406025621 | JG1224060256 | DP1 | 东方850平整 | 合格 | 让步接收 | 甲 | 陈俊华,钱琨 | 5410 | 5410 |  | 9440 | 0.1 | 760 | 平整 | 传20CM花辊印(轻微) | 20100142 | 轧硬 | 0.4*760-SPCC | 30210015 | 光亮卷 | 0.1-SPCC |  | 60 | MO000945 | MO000945-025-02-01 | KSFW001 | 东方小品种钢前处理 0.67（昆山富维 厚度公差：0.660-0.670mm,光泽度大于150GU（横向、纵向），粗糙度：Ra0.2-0.45um.硬度：HV80-110） | 13530 | 2024-06-25 | 2024-07-05 | 2 | 2024-07-20 19:25:26 | 2024-07-20 19:26:49 | 江苏东方九天新能源材料有限公司 |  | 5704 |  | 1 | 0.1 | 9440 | 760 | 1 | JG122406025621 | 轧0.1，米数控制在23100-23200米，脱脂分一包10400米。 | 1 | H花辊印(传20CM轻微) | 1
最终平整 | 04003 | JG12240602622 | JG1224060262 | DP1 | 东方850平整 | 合格 | 让步接收 | 甲 | 陈俊华,钱琨 | 5435 | 5430 | 0.9991 | 9230 | 0.1 | 760 | 平整 | 尾800米传20CM缩芯折印，835.1米传119.7MM孔洞0.22平方毫米，838.9米传120.6MM孔洞0.51平方毫米，传20CM花辊印(轻微) | 20100142 | 轧硬 | 0.4*760-SPCC | 30210015 | 光亮卷 | 0.1-SPCC |  | 60 | MO000946 | MO000946-002-02 | KSFW001 | 东方小品种钢前处理 0.67（昆山富维 厚度公差：0.660-0.670mm,光泽度大于150GU（横向、纵向），粗糙度：Ra0.2-0.45um.硬度：HV80-110） | 13120 | 2024-06-25 | 2024-07-05 | 2 | 2024-07-20 18:55:03 | 2024-07-20 18:57:24 | 江苏东方九天新能源材料有限公司 | 193120 | 5704 |  |  | 0.1 | 9200 | 760 | 1 | JG12240602622 | 轧0.1，米数控制在22500-22600米，脱脂分一包9200米。 | 1 | 缩芯折印(尾800米传20CM),K孔洞(835.1米传119.7MM0.22；838.9米传120.6MM0.51MM2),H花辊印(传20CM，轻微) | 1
最终平整 | 04003 | JG12240602432 | JG1224060243 | DP1 | 东方850平整 | 待判定 | 返工 | 乙 | 鞠承,姚学禹 | 6015 | 5990 | 0.9958 | 10270 | 0.1 | 760 | 平整 | T停机斑(50米处),K孔洞(116-160米传35CM10个0.936-1.949/931-947米传51CM4个0.72/5963米传39CM0.43/10075米传5CM0.72) | 20100142 | 轧硬 | 0.4*760-SPCC | 30210015 | 光亮卷 | 0.1-SPCC |  | 60 | MO000945 | MO000945-008-02 | KSFW001 | 东方小品种钢前处理 0.67（昆山富维 厚度公差：0.660-0.670mm,光泽度大于150GU（横向、纵向），粗糙度：Ra0.2-0.45um.硬度：HV80-110） | 13465 | 2024-06-25 | 2024-07-05 | 2 | 2024-07-20 15:33:41 | 2024-07-20 15:37:20 | 江苏东方九天新能源材料有限公司 | 193088 | 5707 |  |  | 0.1 | 10400 | 760 | 1 | JG12240602432 | 轧0.1，米数控制在23100-23200米，脱脂分一包10400米。 | 1 | T停机斑(50米处),K孔洞(116-160米传35CM10个0.936-1.949/931-947米传51CM4个0.72/5963米传39CM0.43/10075米传5CM0.72)
最终平整 | 04003 | JG12240602682 | JG1224060268 | DP1 | 东方850平整 | 合格 | 合格品 | 乙 | 鞠承,姚学禹 | 5500 | 5500 | 1 | 9360 | 0.1 | 760 | 平整 |  | 20100142 | 轧硬 | 0.4*760-SPCC | 30210015 | 光亮卷 | 0.1-SPCC |  | 60 | MO000947 | MO000947-017-02 | KSFW001 | 东方小品种钢前处理 0.67（昆山富维 厚度公差：0.660-0.670mm,光泽度大于150GU（横向、纵向），粗糙度：Ra0.2-0.45um.硬度：HV80-110） | 13080 | 2024-06-25 | 2024-07-05 | 2 | 2024-07-20 15:20:30 | 2024-07-20 15:20:50 | 江苏东方九天新能源材料有限公司 | 193156 | 5707 |  |  | 0.1 | 9310 | 760 | 1 | JG12240602682 | 轧0.1，米数控制在22200-22300米，脱脂分一包9200米。 | 1 |  | 1
最终平整 | 04003 | JG12240602582 | JG1224060258 | DP1 | 东方850平整 | 合格 | 让步接收 | 乙 | 鞠承,姚学禹 | 5750 | 5730 | 0.9965 | 9800 | 0.1 | 760 | 平整 | 129米传25CM孔洞0.79平方毫米，63米传14CM孔洞1.66平方毫米，夹纸内400米操20CM内松花印【铬钝化剪下退平整】 | 20100142 | 轧硬 | 0.4*760-SPCC | 30210015 | 光亮卷 | 0.1-SPCC |  | 60 | MO000945 | MO000945-005-02 | KSFW001 | 东方小品种钢前处理 0.67（昆山富维 厚度公差：0.660-0.670mm,光泽度大于150GU（横向、纵向），粗糙度：Ra0.2-0.45um.硬度：HV80-110） | 13435 | 2024-06-25 | 2024-07-05 | 2 | 2024-07-20 13:45:12 | 2024-07-20 13:47:00 | 江苏东方九天新能源材料有限公司 | 193085 | 5707 |  |  | 0.1 | 9800 | 760 | 1 | JG12240602582 | 轧0.1，米数控制在23100-23200米，脱脂分一包10400米。 | 1 | K孔洞(129米传25CM0.79/863米传14CM1.66),S松花印(夹纸内400米操20CM内【退平整】) | 1
最终平整 | 04003 | JG12240602632 | JG1224060263 | DP1 | 东方850平整 | 待判定 | 返工 | 乙 | 鞠承,姚学禹 | 5385 | 5380 | 0.9991 | 9450 | 0.1 | 760 | 平整 | K孔洞(688米传9CM0.94/1312米传31CM2.82/7242米传17CM0.72/9146米传35CM0.14/9281米传19CM4.33) | 20100142 | 轧硬 | 0.4*760-SPCC | 30210015 | 光亮卷 | 0.1-SPCC |  | 60 | MO000947 | MO000947-011-02 | KSFW001 | 东方小品种钢前处理 0.67（昆山富维 厚度公差：0.660-0.670mm,光泽度大于150GU（横向、纵向），粗糙度：Ra0.2-0.45um.硬度：HV80-110） | 13030 | 2024-06-25 | 2024-07-05 | 2 | 2024-07-20 13:18:38 | 2024-07-20 13:20:09 | 江苏东方九天新能源材料有限公司 | 193147 | 5707 |  |  | 0.1 | 9330 | 760 | 1 | JG12240602632 | 轧0.1，米数控制在22200-22300米，脱脂分一包9200米。 | 1 | K孔洞(688米传9CM0.94/1312米传31CM2.82/7242米传17CM0.72/9146米传35CM0.14/9281米传19CM4.33)
最终平整 | 04003 | JG12240601342 | JG1224060134 | DP1 | 东方850平整 | 待判定 | 返工 | 乙 | 鞠承,姚学禹 | 5380 | 5350 | 0.9944 | 9380 | 0.1 | 760 | 平整 | R乳化斑(表面),K孔洞(121米传1.3CM处2.82/1738米传46CM3.10/3871米传41CM.051) | 20100142 | 轧硬 | 0.4*760-SPCC | 30210015 | 光亮卷 | 0.1-SPCC |  | 60 | MO000938 | MO000938-007-02 | KSFW001 | 东方小品种钢前处理 0.67（昆山富维 厚度公差：0.660-0.670mm,光泽度大于150GU（横向、纵向），粗糙度：Ra0.2-0.45um.硬度：HV80-110） | 13500 | 2024-06-24 | 2024-07-04 | 2 | 2024-07-20 12:43:58 | 2024-07-20 12:45:19 | 江苏东方九天新能源材料有限公司 | 192991 | 5707 |  |  | 0.1 | 9430 | 760 | 1 | JG12240601342 | 轧0.1，米数控制在23100-23200米，脱脂分一包10400米。 | 1 | R乳化斑(表面),K孔洞(121米传1.3CM处2.82/1738米传46CM3.10/3871米传41CM.051)
最终平整 | 04003 | JG12240602581 | JG1224060258 | DP1 | 东方850平整 | 合格 | 合格品 | 乙 | 鞠承,姚学禹 | 7390 | 7410 | 1.0027 | 12670 | 0.1 | 760 | 平整 | Z振纹(来料表面),R乳化斑(来料表面) | 20100142 | 轧硬 | 0.4*760-SPCC | 30210015 | 光亮卷 | 0.1-SPCC |  | 60 | MO000945 | MO000945-005-01 | KSFW001 | 东方小品种钢前处理 0.67（昆山富维 厚度公差：0.660-0.670mm,光泽度大于150GU（横向、纵向），粗糙度：Ra0.2-0.45um.硬度：HV80-110） | 13435 | 2024-06-25 | 2024-07-05 | 2 | 2024-07-20 12:15:16 | 2024-07-20 12:16:15 | 江苏东方九天新能源材料有限公司 | 193085 | 5707 |  |  | 0.1 | 12600 | 760 | 1 | JG12240602581 | 轧0.1，米数控制在23100-23200米，脱脂分一包10400米。 | 1 | Z振纹(来料表面),R乳化斑(来料表面) | 1
最终平整 | 04003 | JG12240602611 | JG1224060261 | DP1 | 东方850平整 | 待判定 | 返工 | 乙 | 鞠承,姚学禹 | 6425 | 6425 | 1 | 11000 | 0.1 | 760 | 平整 | Z振纹(板面),R乳化斑(板面),Q缺口(4120米操2个粘钢缺口1CM左右),B爆辊印(来料下表面传30CM处) | 20100142 | 轧硬 | 0.4*760-SPCC | 30210015 | 光亮卷 | 0.1-SPCC |  | 60 | MO000946 | MO000946-001-01 | KSFW001 | 东方小品种钢前处理 0.67（昆山富维 厚度公差：0.660-0.670mm,光泽度大于150GU（横向、纵向），粗糙度：Ra0.2-0.45um.硬度：HV80-110） | 13110 | 2024-06-25 | 2024-07-05 | 2 | 2024-07-20 11:04:38 | 2024-07-20 11:06:57 | 江苏东方九天新能源材料有限公司 | 193118 | 5707 |  |  | 0.1 | 11000 | 760 | 1 | JG12240602611 | 轧0.1，米数控制在22500-22600米，脱脂分一包9200米。 | 1 | Z振纹(板面),R乳化斑(板面),Q缺口(4120米操2个粘钢缺口1CM左右),B爆辊印(来料下表面传30CM处)
最终平整 | 04003 | DL00240600062 | DL0024060006 | DP1 | 东方850平整 | 合格 | 合格品 | 乙 | 鞠承,姚学禹 | 2560 | 2560 |  | 1900 | 0.31 | 565 | 昆山富维：850平整建议用Ra1.0-1.2μm毛化辊，厚度公差：0.300-0.310mm，HV80-110，粗糙度0.5-0.7μm， | Z振纹(板面轻微),A暗线印(板面轻微) | 20100072 | 轧硬 | 0.6*565-SPCC | 31010032 | 小品种钢卷 | 0.31-SPCC |  | 50 | MO001464 | MO001464-001-02 | XPZG001 | 小品种钢前处理模板 | 5675 | 2024-07-10 | 2024-07-20 | 3 | 2024-07-20 10:15:15 | 2024-07-20 10:16:38 | 江苏东方九天新能源材料有限公司 |  | 5707 |  | 1 | 0.31 | 1900 | 565 | 1 | DL00240600062 | 昆山富维：（0.31*565）厚度公差：+0/-0.01mm，HV80-110,粗糙度0.5-0.7um,卷重2-3吨,取A4纸贴打包后贴外面 | 1 | Z振纹(板面轻微),A暗线印(板面轻微) | 1
最终平整 | 04003 | DL00240600061 | DL0024060006 | DP1 | 东方850平整 | 合格 | 合格品 | 乙 | 鞠承,姚学禹 | 2740 | 2740 |  | 2000 | 0.31 | 565 | 昆山富维：850平整建议用Ra1.0-1.2μm毛化辊，厚度公差：0.300-0.310mm，HV80-110，粗糙度0.5-0.7μm， | A暗线印(板面轻微),Z振纹(板面轻微) | 20100072 | 轧硬 | 0.6*565-SPCC | 31010032 | 小品种钢卷 | 0.31-SPCC |  | 50 | MO001464 | MO001464-001-01 | XPZG001 | 小品种钢前处理模板 | 5675 | 2024-07-10 | 2024-07-20 | 3 | 2024-07-20 10:15:15 | 2024-07-20 10:16:38 | 江苏东方九天新能源材料有限公司 |  | 5707 |  | 1 | 0.31 | 2000 | 565 | 1 | DL00240600061 | 昆山富维：（0.31*565）厚度公差：+0/-0.01mm，HV80-110,粗糙度0.5-0.7um,卷重2-3吨,取A4纸贴打包后贴外面 | 1 | A暗线印(板面轻微),Z振纹(板面轻微) | 1
最终平整 | 04003 | DL00240600161 | DL0024060016 | DP1 | 东方850平整 | 合格 | 合格品 | 甲 | 陈俊华,钱琨 | 5935 | 5900 | 0.9941 | 3130 | 0.4 | 610 | 浙江银帆：850平整用Ra1.0-1.2um毛化辊平整、厚度公差：0.39-0.4mm、硬度90-110HV、粗糙度0.5-0.7um、转分切 | Y氧化边(两边),X线条印(下表面，平后淡) | 20100082 | 轧硬 | 0.6*610-SPCC | 31010051 | 小品种钢卷 | 0.4-SPCC |  | 50 | MO001378 | MO001378-003-01 | XPZG001 | 小品种钢前处理模板 | 12285 | 2024-07-08 | 2024-07-20 | 2 | 2024-07-20 07:11:03 | 2024-07-20 07:11:59 | 江苏东方九天新能源材料有限公司 | 227880 | 5704 |  |  | 0.4 | 3150 | 610 | 1 | DL00240600161 | 浙江银帆（0.4*610）：厚度-0.01MM,HV90-110,粗糙度0.5-0.7 | 1 | Y氧化边(两边),X线条印(下表面，平后淡) | 1
最终平整 | 04003 | DL00240600162 | DL0024060016 | DP1 | 东方850平整 | 合格 | 合格品 | 甲 | 陈俊华,钱琨 | 6000 | 5960 | 0.9933 | 3170 | 0.4 | 610 | 浙江银帆：850平整用Ra1.0-1.2um毛化辊平整、厚度公差：0.39-0.4mm、硬度90-110HV、粗糙度0.5-0.7um、转分切 | Y氧化边(两边),X线条印(上下板面，平后淡) | 20100082 | 轧硬 | 0.6*610-SPCC | 31010051 | 小品种钢卷 | 0.4-SPCC |  | 50 | MO001378 | MO001378-003-02 | XPZG001 | 小品种钢前处理模板 | 12285 | 2024-07-08 | 2024-07-20 | 2 | 2024-07-20 06:49:56 | 2024-07-20 06:51:33 | 江苏东方九天新能源材料有限公司 | 227880 | 5704 |  |  | 0.4 | 3200 | 610 | 1 | DL00240600162 | 浙江银帆（0.4*610）：厚度-0.01MM,HV90-110,粗糙度0.5-0.7 | 1 | Y氧化边(两边),X线条印(上下板面，平后淡) | 1
最终平整 | 04003 | DL00240600151 | DL0024060015 | DP1 | 东方850平整 | 合格 | 合格品 | 甲 | 陈俊华,钱琨 | 6010 | 5970 | 0.9933 | 3160 | 0.4 | 610 | 浙江银帆：850平整用Ra1.0-1.2um毛化辊平整、厚度公差：0.39-0.4mm、硬度90-110HV、粗糙度0.5-0.7um、转分切 | Y氧化边(两边),Z振纹(轻微) | 20100082 | 轧硬 | 0.6*610-SPCC | 31010051 | 小品种钢卷 | 0.4-SPCC |  | 50 | MO001378 | MO001378-001-01 | XPZG001 | 小品种钢前处理模板 | 12285 | 2024-07-08 | 2024-07-20 | 2 | 2024-07-20 05:36:59 | 2024-07-20 05:38:22 | 江苏东方九天新能源材料有限公司 | 227879 | 5704 |  |  | 0.4 | 3180 | 610 | 1 | DL00240600151 | 浙江银帆（0.4*610）：厚度-0.01MM,HV90-110,粗糙度0.5-0.7 | 1 | Y氧化边(两边),Z振纹(轻微) | 1
最终平整 | 04003 | JG12240502382 | JG12240502382 | DP1 | 东方850平整 | 合格 | 合格品 | 甲 | 陈俊华,钱琨 | 1545 | 1510 | 0.9773 | 3730 | 0.1 | 533 | 平整 |  | 20500018 | 光亮卷半成品 | 0.1-SPCC | 30210015 | 光亮卷 | 0.1-SPCC |  | 50 | MO001298 | MO001298-001 | GLJ003 | 光亮卷前处理 模板 | 2200 | 2024-07-06 | 2024-07-06 | 2 | 2024-07-20 04:09:00 | 2024-07-20 04:09:26 | 江苏东方九天新能源材料有限公司 | 213356 | 5704 |  |  | 0.1 | 3750 | 533 | 1 | JG12240502382 |  | 1 |  | 1
最终平整 | 04003 | JG12240502383 | JG12240502383 | DP1 | 东方850平整 | 待判定 | 协议品 | 甲 | 陈俊华,钱琨 | 1455 | 1450 | 0.9966 | 2770 | 0.1 | 710 | 平整 | K孔洞(2592.3-2665.7米传549.7-550MM7个1.08-4.19MM2) | 20500021 | 光亮卷半成品 | 0.4-SPCC | 30210015 | 光亮卷 | 0.1-SPCC |  | 60 | MO001299 | MO001299-001 | GLJ003 | 光亮卷前处理 模板 | 1600 | 2024-07-06 | 2024-07-06 | 2 | 2024-07-20 03:10:17 | 2024-07-20 03:12:09 | 江苏东方九天新能源材料有限公司 | 213357 | 5704 |  |  | 0.1 | 2400 | 710 | 1 | JG12240502383 |  | 1 | K孔洞(2592.3-2665.7米传549.7-550MM7个1.08-4.19MM2) | 1
最终平整 | 04003 | JG12240601341 | JG1224060134 | DP1 | 东方850平整 | 待判定 | 返工 | 甲 | 陈俊华,钱琨 | 7710 | 7740 | 1.0039 | 13610 | 0.1 | 760 | 平整 | K孔洞(510.3米传747MM1.66；1314.8米传104.1MM2.6；4582.7米传478.6MM4.12；4587.米传284.2MM0.36MM2) | 20100142 | 轧硬 | 0.4*760-SPCC | 30210015 | 光亮卷 | 0.1-SPCC |  | 60 | MO000938 | MO000938-007-01 | KSFW001 | 东方小品种钢前处理 0.67（昆山富维 厚度公差：0.660-0.670mm,光泽度大于150GU（横向、纵向），粗糙度：Ra0.2-0.45um.硬度：HV80-110） | 13500 | 2024-06-24 | 2024-07-04 | 2 | 2024-07-20 02:48:15 | 2024-07-20 02:49:54 | 江苏东方九天新能源材料有限公司 | 192991 | 5704 |  |  | 0.1 | 13510 | 760 | 1 | JG12240601341 | 轧0.1，米数控制在23100-23200米，脱脂分一包10400米。 | 1 | K孔洞(510.3米传747MM1.66；1314.8米传104.1MM2.6；4582.7米传478.6MM4.12；4587.米传284.2MM0.36MM2)
最终平整 | 04003 | JG122405515122 | JG1224055151 | DP1 | 东方850平整 | 合格 | 让步接收 | 甲 | 陈俊华,钱琨 | 1820 | 1820 |  | 3120 | 0.1 | 760 | 平整 | K孔洞(319.5米传749.9MM5.78；2216.9米传669.9MM0.22MM2) | 20100142 | 轧硬 | 0.4*760-SPCC | 30210015 | 光亮卷 | 0.1-SPCC |  | 60 | MO000767 | MO000767-009-02-02 | KSFW001 | 东方小品种钢前处理 0.67（昆山富维 厚度公差：0.660-0.670mm,光泽度大于150GU（横向、纵向），粗糙度：Ra0.2-0.45um.硬度：HV80-110） | 13825 | 2024-06-17 | 2024-06-27 | 2 | 2024-07-20 01:56:37 | 2024-07-20 02:02:43 | 江苏东方九天新能源材料有限公司 |  | 5704 |  | 1 | 0.1 | 3120 | 760 | 1 | JG122405515122 | 轧0.1，米数控制在23700-23800米，脱脂分一包10500米。 | 1 | K孔洞(319.5米传749.9MM5.78；2216.9米传669.9MM0.22MM2) | 1
最终平整 | 04003 | JG122405515121 | JG1224055151 | DP1 | 东方850平整 | 待判定 | 返工 | 甲 | 陈俊华,钱琨 | 4920 | 4920 |  | 8580 | 0.1 | 760 | 平整 | K孔洞(201.7米传99.3MM0.29；380.4-386.9米传48.3-118.7MM3个0.14-0.36；551.1-563.6米传83.2-122.1MM5个0.14-1.08；697-米传122.3MM0.14；1118.1米传219.4MM0.07；1138.1米传60.7MM0.07MM2) | 20100142 | 轧硬 | 0.4*760-SPCC | 30210015 | 光亮卷 | 0.1-SPCC |  | 60 | MO000767 | MO000767-009-02-01 | KSFW001 | 东方小品种钢前处理 0.67（昆山富维 厚度公差：0.660-0.670mm,光泽度大于150GU（横向、纵向），粗糙度：Ra0.2-0.45um.硬度：HV80-110） | 13825 | 2024-06-17 | 2024-06-27 | 2 | 2024-07-20 01:56:37 | 2024-07-20 02:02:43 | 江苏东方九天新能源材料有限公司 |  | 5704 |  | 1 | 0.1 | 8580 | 760 | 1 | JG122405515121 | 轧0.1，米数控制在23700-23800米，脱脂分一包10500米。 | 1 | K孔洞(201.7米传99.3MM0.29；380.4-386.9米传48.3-118.7MM3个0.14-0.36；551.1-563.6米传83.2-122.1MM5个0.14-1.08；697-米传122.3MM0.14；1118.1米传219.4MM0.07；1138.1米传60.7MM0.07MM2)
最终平整 | 04003 | JG12240602561 | JG1224060256 | DP1 | 东方850平整 | 合格 | 合格品 | 甲 | 陈俊华,钱琨 | 7680 | 7380 | 0.9609 | 12900 | 0.1 | 760 | 平整 |  | 20100142 | 轧硬 | 0.4*760-SPCC | 30210015 | 光亮卷 | 0.1-SPCC |  | 60 | MO000945 | MO000945-025-01 | KSFW001 | 东方小品种钢前处理 0.67（昆山富维 厚度公差：0.660-0.670mm,光泽度大于150GU（横向、纵向），粗糙度：Ra0.2-0.45um.硬度：HV80-110） | 13530 | 2024-06-25 | 2024-07-05 | 2 | 2024-07-20 01:42:46 | 2024-07-20 01:43:15 | 江苏东方九天新能源材料有限公司 | 193106 | 5704 |  |  | 0.1 | 13300 | 760 | 1 | JG12240602561 | 轧0.1，米数控制在23100-23200米，脱脂分一包10400米。 | 1 |  | 1
最终平整 | 04003 | JG12240602431 | JG1224060243 | DP1 | 东方850平整 | 待判定 | 返工 | 甲 | 陈俊华,钱琨 | 7265 | 7250 | 0.9979 | 12460 | 0.1 | 760 | 平整 | K孔洞(1574.5-1620.2米传348-347.5MM10个1.59-2.53MM2) | 20100142 | 轧硬 | 0.4*760-SPCC | 30210015 | 光亮卷 | 0.1-SPCC |  | 60 | MO000945 | MO000945-008-01 | KSFW001 | 东方小品种钢前处理 0.67（昆山富维 厚度公差：0.660-0.670mm,光泽度大于150GU（横向、纵向），粗糙度：Ra0.2-0.45um.硬度：HV80-110） | 13465 | 2024-06-25 | 2024-07-05 | 2 | 2024-07-20 00:36:33 | 2024-07-20 00:38:00 | 江苏东方九天新能源材料有限公司 | 193088 | 5704 |  |  | 0.1 | 12400 | 760 | 1 | JG12240602431 | 轧0.1，米数控制在23100-23200米，脱脂分一包10400米。 | 1 | K孔洞(1574.5-1620.2米传348-347.5MM10个1.59-2.53MM2)
最终平整 | 04003 | JG12240601262 | JG1224060126 | DP1 | 东方850平整 | 合格 | 让步接收 | 甲 | 陈俊华,钱琨 | 6555 | 6540 | 0.9977 | 11300 | 0.1 | 760 | 平整 | 7332.2米传414.8MM孔洞0.07平方毫米；8071.9米处传297.3MM孔洞0.79平方毫米；8102.4米传221.3MM孔洞0.36平方毫米，内300米传25CM松花印(平后明显) | 20100142 | 轧硬 | 0.4*760-SPCC | 30210015 | 光亮卷 | 0.1-SPCC |  | 60 | MO000938 | MO000938-011-02 | KSFW001 | 东方小品种钢前处理 0.67（昆山富维 厚度公差：0.660-0.670mm,光泽度大于150GU（横向、纵向），粗糙度：Ra0.2-0.45um.硬度：HV80-110） | 13530 | 2024-06-24 | 2024-07-04 | 2 | 2024-07-19 23:39:25 | 2024-07-19 23:41:39 | 江苏东方九天新能源材料有限公司 | 192995 | 5704 |  |  | 0.1 | 11250 | 760 | 1 | JG12240601262 | 轧0.1，米数控制在23100-23200米，脱脂分一包10400米。 | 1 | K孔洞(7332.2米传414.8MM0.07；8071.9米处传297.3MM0.79；8102.4米传221.3MM0.36MM2),S松花印(内300米传25CM，平后明显) | 1
最终平整 | 04003 | JG12240602642 | JG1224060264 | DP1 | 东方850平整 | 合格 | 让步接收 | 甲 | 陈俊华,钱琨 | 5850 | 5840 | 0.9983 | 10070 | 0.1 | 760 | 平整 | 乳化斑(轻微) | 20100142 | 轧硬 | 0.4*760-SPCC | 30210015 | 光亮卷 | 0.1-SPCC |  | 60 | MO000947 | MO000947-014-02 | KSFW001 | 东方小品种钢前处理 0.67（昆山富维 厚度公差：0.660-0.670mm,光泽度大于150GU（横向、纵向），粗糙度：Ra0.2-0.45um.硬度：HV80-110） | 13050 | 2024-06-25 | 2024-07-05 | 2 | 2024-07-19 23:09:45 | 2024-07-19 23:10:27 | 江苏东方九天新能源材料有限公司 | 193151 | 5704 |  |  | 0.1 | 10100 | 760 | 1 | JG12240602642 | 轧0.1，米数控制在22200-22300米，脱脂分一包9200米。 | 1 | R乳化斑(轻微) | 1
最终平整 | 04003 | JG12240601301 | JG1224060130 | DP1 | 东方850平整 | 合格 | 让步接收 | 乙 | 鞠承,刘飞 | 7540 | 7540 | 1 | 13100 | 0.1 | 760 | 平整 | Z振纹(板面),R乳化斑(板面来料),K孔洞(2641米传27CM1.16/11044米传21CM0.29/12980米传35CM2.53) | 20100142 | 轧硬 | 0.4*760-SPCC | 30210015 | 光亮卷 | 0.1-SPCC |  | 60 | MO000938 | MO000938-009-01 | KSFW001 | 东方小品种钢前处理 0.67（昆山富维 厚度公差：0.660-0.670mm,光泽度大于150GU（横向、纵向），粗糙度：Ra0.2-0.45um.硬度：HV80-110） | 13470 | 2024-06-24 | 2024-07-04 | 2 | 2024-07-19 17:07:16 | 2024-07-19 17:08:32 | 江苏东方九天新能源材料有限公司 | 192993 | 5707 |  |  | 0.1 | 13100 | 760 | 1 | JG12240601301 | 轧0.1，米数控制在23100-23200米，脱脂分一包10400米。 | 1 | Z振纹(板面),R乳化斑(板面来料),K孔洞(2641米传27CM1.16/11044米传21CM0.29/12980米传35CM2.53) | 1
最终平整 | 04003 | JG12240602641 | JG1224060264 | DP1 | 东方850平整 | 合格 | 让步接收 | 乙 | 鞠承,姚学禹 | 6990 | 6985 | 0.9993 | 12000 | 0.1 | 760 | 平整 | Z振纹(板面),T停机斑(50米处),K孔洞(9352米传 35CM1.66/11562米处15CM0.87) | 20100142 | 轧硬 | 0.4*760-SPCC | 30210015 | 光亮卷 | 0.1-SPCC |  | 60 | MO000947 | MO000947-014-01 | KSFW001 | 东方小品种钢前处理 0.67（昆山富维 厚度公差：0.660-0.670mm,光泽度大于150GU（横向、纵向），粗糙度：Ra0.2-0.45um.硬度：HV80-110） | 13050 | 2024-06-25 | 2024-07-05 | 2 | 2024-07-19 16:29:19 | 2024-07-19 16:30:42 | 江苏东方九天新能源材料有限公司 | 193151 | 5707 |  |  | 0.1 | 12000 | 760 | 1 | JG12240602641 | 轧0.1，米数控制在22200-22300米，脱脂分一包9200米。 | 1 | Z振纹(板面),T停机斑(50米处),K孔洞(9352米传 35CM1.66/11562米处15CM0.87) | 1
最终平整 | 04003 | JG12240601371 | JG1224060137 | DP1 | 东方850平整 | 合格 | 合格品 | 乙 | 鞠承,刘飞 | 7200 | 7220 | 1.0028 | 12680 | 0.1 | 760 | 平整 | Z振纹(板面) | 20100142 | 轧硬 | 0.4*760-SPCC | 30210015 | 光亮卷 | 0.1-SPCC |  | 60 | MO000947 | MO000947-006-01 | KSFW001 | 东方小品种钢前处理 0.67（昆山富维 厚度公差：0.660-0.670mm,光泽度大于150GU（横向、纵向），粗糙度：Ra0.2-0.45um.硬度：HV80-110） | 12995 | 2024-06-25 | 2024-07-05 | 2 | 2024-07-19 15:55:35 | 2024-07-19 15:57:03 | 江苏东方九天新能源材料有限公司 | 193139 | 5707 |  |  | 0.1 | 12630 | 760 | 1 | JG12240601371 | 轧0.1，米数控制在22200-22300米，脱脂分一包9200米。 | 1 | Z振纹(板面),R乳化斑(板面) | 1
最终平整 | 04003 | JG1224060247112 | JG1224060247 | DP1 | 东方850平整 | 待判定 | 协议品 | 乙 | 鞠承,刘飞 | 460 | 460 |  | 840 | 0.1 | 760 | 平整 |  | 20100142 | 轧硬 | 0.4*760-SPCC | 30210015 | 光亮卷 | 0.1-SPCC |  | 60 | MO000945 | MO000945-024-01-01-02 | KSFW001 | 东方小品种钢前处理 0.67（昆山富维 厚度公差：0.660-0.670mm,光泽度大于150GU（横向、纵向），粗糙度：Ra0.2-0.45um.硬度：HV80-110） | 13530 | 2024-06-25 | 2024-07-05 | 2 | 2024-07-19 15:15:09 | 2024-07-19 15:16:23 | 江苏东方九天新能源材料有限公司 |  | 5707 |  | 1 | 0.1 | 840 | 760 | 1 | JG1224060247112 | 轧0.1，米数控制在23100-23200米，脱脂分一包10400米。 | 1 |  | 1
最终平整 | 04003 | JG1224060247111 | JG1224060247 | DP1 | 东方850平整 | 合格 | 合格品 | 乙 | 鞠承,刘飞 | 6550 | 6550 |  | 11360 | 0.1 | 760 | 平整 |  | 20100142 | 轧硬 | 0.4*760-SPCC | 30210015 | 光亮卷 | 0.1-SPCC |  | 60 | MO000945 | MO000945-024-01-01-01 | KSFW001 | 东方小品种钢前处理 0.67（昆山富维 厚度公差：0.660-0.670mm,光泽度大于150GU（横向、纵向），粗糙度：Ra0.2-0.45um.硬度：HV80-110） | 13530 | 2024-06-25 | 2024-07-05 | 2 | 2024-07-19 15:15:09 | 2024-07-19 15:16:23 | 江苏东方九天新能源材料有限公司 |  | 5707 |  | 1 | 0.1 | 11360 | 760 | 1 | JG1224060247111 | 轧0.1，米数控制在23100-23200米，脱脂分一包10400米。 | 1 |  | 1
最终平整 | 04003 | JG122406024712 | JG1224060247 | DP1 | 东方850平整 | 合格 | 让步接收 | 乙 | 鞠承,刘飞 | 3485 | 3510 | 1.0072 | 6100 | 0.1 | 760 | 平整 | K孔洞(194,米传13CM0.07/872米传17CM0.64/1949米传24CM1.98) | 20100142 | 轧硬 | 0.4*760-SPCC | 30210015 | 光亮卷 | 0.1-SPCC |  | 60 | MO000945 | MO000945-024-01-02 | KSFW001 | 东方小品种钢前处理 0.67（昆山富维 厚度公差：0.660-0.670mm,光泽度大于150GU（横向、纵向），粗糙度：Ra0.2-0.45um.硬度：HV80-110） | 13530 | 2024-06-25 | 2024-07-05 | 2 | 2024-07-19 13:34:12 | 2024-07-19 13:35:28 | 江苏东方九天新能源材料有限公司 | 193105 | 5707 |  |  | 0.1 | 6100 | 760 | 1 | JG122406024712 | 轧0.1，米数控制在23100-23200米，脱脂分一包10400米。 | 1 | K孔洞(194,米传13CM0.07/872米传17CM0.64/1949米传24CM1.98) | 1
最终平整 | 04003 | JG12240602472 | JG1224060247 | DP1 | 东方850平整 | 合格 | 合格品 | 乙 | 鞠承,刘飞 | 2780 | 2740 | 0.9856 | 4770 | 0.1 | 760 | 平整 |  | 20100142 | 轧硬 | 0.4*760-SPCC | 30210015 | 光亮卷 | 0.1-SPCC |  | 60 | MO000945 | MO000945-024-02 | KSFW001 | 东方小品种钢前处理 0.67（昆山富维 厚度公差：0.660-0.670mm,光泽度大于150GU（横向、纵向），粗糙度：Ra0.2-0.45um.硬度：HV80-110） | 13530 | 2024-06-25 | 2024-07-05 | 2 | 2024-07-19 13:09:44 | 2024-07-19 13:10:22 | 江苏东方九天新能源材料有限公司 | 193105 | 5707 |  |  | 0.1 | 4800 | 760 | 1 | JG12240602472 | 轧0.1，米数控制在23100-23200米，脱脂分一包10400米。 | 1 |  | 1
最终平整 | 04003 | JG12240550651 | JG1224055065 | DP1 | 东方850平整 | 合格 | 让步接收 | 乙 | 鞠承,刘飞 | 5100 | 5090 | 0.998 | 9000 | 0.1 | 760 | 平整 | K孔洞(242米操30CM3个0.14-0.28/1792米传61CM1.49/3854米传59CM0.21),S碎边(内131米操7个0.2CM) | 20100142 | 轧硬 | 0.4*760-SPCC | 30210015 | 光亮卷 | 0.1-SPCC |  | 60 | MO000770 | MO000770-001-01 | KSFW001 | 东方小品种钢前处理 0.67（昆山富维 厚度公差：0.660-0.670mm,光泽度大于150GU（横向、纵向），粗糙度：Ra0.2-0.45um.硬度：HV80-110） | 13425 | 2024-06-17 | 2024-06-27 | 2 | 2024-07-19 12:44:50 | 2024-07-19 12:47:01 | 江苏东方九天新能源材料有限公司 | 187645 | 5707 |  |  | 0.1 | 8980 | 760 | 1 | JG12240550651 | 轧0.1，米数控制在23200-23300米，脱脂分一包10400米。 | 1 | K孔洞(242米操30CM3个0.14-0.28/1792米传61CM1.49/3854米传59CM0.21),S碎边(内131米操7个0.2CM) | 1
最终平整 | 04003 | JG12240601251 | JG1224060125 | DP1 | 东方850平整 | 合格 | 让步接收 | 乙 | 鞠承,刘飞 | 6600 | 6590 | 0.9985 | 10680 | 0.1 | 760 | 平整 | S松花印(夹纸内510米传15CM内松花印【退平整】),H花辊印(来料操15CM内轻微) | 20100142 | 轧硬 | 0.4*760-SPCC | 30210015 | 光亮卷 | 0.1-SPCC |  | 60 | MO000938 | MO000938-010-01 | KSFW001 | 东方小品种钢前处理 0.67（昆山富维 厚度公差：0.660-0.670mm,光泽度大于150GU（横向、纵向），粗糙度：Ra0.2-0.45um.硬度：HV80-110） | 13510 | 2024-06-24 | 2024-07-04 | 2 | 2024-07-19 12:16:13 | 2024-07-19 12:18:05 | 江苏东方九天新能源材料有限公司 | 192994 | 5707 |  |  | 0.1 | 11600 | 760 | 1 | JG12240601251 | 轧0.1，米数控制在23100-23200米，脱脂分一包10400米。 | 1 | S松花印(夹纸内510米传15CM内松花印【退平整】),H花辊印(来料操15CM内轻微) | 1
最终平整 | 04003 | JG12240601372 | JG1224060137 | DP1 | 东方850平整 | 合格 | 让步接收 | 乙 | 鞠承,刘飞 | 5270 | 5270 | 1 | 9300 | 0.1 | 760 | 平整 | K孔洞(517-544米传15CM6个0.21-0.49/5738-5752米传58CM6个0.99-1.20) | 20100142 | 轧硬 | 0.4*760-SPCC | 30210015 | 光亮卷 | 0.1-SPCC |  | 60 | MO000947 | MO000947-006-02 | KSFW001 | 东方小品种钢前处理 0.67（昆山富维 厚度公差：0.660-0.670mm,光泽度大于150GU（横向、纵向），粗糙度：Ra0.2-0.45um.硬度：HV80-110） | 12995 | 2024-06-25 | 2024-07-05 | 2 | 2024-07-19 11:13:10 | 2024-07-19 11:14:16 | 江苏东方九天新能源材料有限公司 | 193139 | 5707 |  |  | 0.1 | 9220 | 760 | 1 | JG12240601372 | 轧0.1，米数控制在22200-22300米，脱脂分一包9200米。 | 1 | K孔洞(517-544米传15CM6个0.21-0.49/5738-5752米传58CM6个0.99-1.20) | 1
最终平整 | 04003 | JG12240602482 | JG1224060248 | DP1 | 东方850平整 | 合格 | 合格品 | 乙 | 鞠承,刘飞 | 6050 | 6095 | 1.0074 | 10560 | 0.1 | 760 | 平整 |  | 20100142 | 轧硬 | 0.4*760-SPCC | 30210015 | 光亮卷 | 0.1-SPCC |  | 60 | MO000945 | MO000945-026-02 | KSFW001 | 东方小品种钢前处理 0.67（昆山富维 厚度公差：0.660-0.670mm,光泽度大于150GU（横向、纵向），粗糙度：Ra0.2-0.45um.硬度：HV80-110） | 13550 | 2024-06-25 | 2024-07-05 | 2 | 2024-07-19 10:44:57 | 2024-07-19 10:45:18 | 江苏东方九天新能源材料有限公司 | 193107 | 5707 |  |  | 0.1 | 10490 | 760 | 1 | JG12240602482 | 轧0.1，米数控制在23100-23200米，脱脂分一包10400米。 | 1 |  | 1
最终平整 | 04003 | JG12240602692 | JG1224060269 | DP1 | 东方850平整 | 合格 | 让步接收 | 乙 | 鞠承,刘飞 | 5525 | 5520 | 0.9991 | 9680 | 0.1 | 760 | 平整 | K孔洞(341米传54CM0.49/1738-1792米传43CM5个0.14-1.13/9047米传55CM1.203),R乳化斑(板面) | 20100142 | 轧硬 | 0.4*760-SPCC | 30210015 | 光亮卷 | 0.1-SPCC |  | 60 | MO000947 | MO000947-003-02 | KSFW001 | 东方小品种钢前处理 0.67（昆山富维 厚度公差：0.660-0.670mm,光泽度大于150GU（横向、纵向），粗糙度：Ra0.2-0.45um.硬度：HV80-110） | 12955 | 2024-06-25 | 2024-07-05 | 2 | 2024-07-19 10:01:54 | 2024-07-19 10:03:32 | 江苏东方九天新能源材料有限公司 | 193134 | 5707 |  |  | 0.1 | 9700 | 760 | 1 | JG12240602692 | 轧0.1，米数控制在22200-22300米，脱脂分一包9200米。 | 1 | K孔洞(341米传54CM0.49/1738-1792米传43CM5个0.14-1.13/9047米传55CM1.203),R乳化斑(板面) | 1
最终平整 | 04003 | JG12240601392 | JG1224060139 | DP1 | 东方850平整 | 合格 | 让步接收 | 乙 | 鞠承,刘飞 | 5870 | 5750 | 0.9796 | 9980 | 0.1 | 760 | 平整 | R乳化斑(板面),K孔洞(2547米传46CM0.35),S松花印(夹纸内150米传15CM内松花印【退平整】) | 20100142 | 轧硬 | 0.4*760-SPCC | 30210015 | 光亮卷 | 0.1-SPCC |  | 60 | MO000946 | MO000946-003-02 | KSFW001 | 东方小品种钢前处理 0.67（昆山富维 厚度公差：0.660-0.670mm,光泽度大于150GU（横向、纵向），粗糙度：Ra0.2-0.45um.硬度：HV80-110） | 13315 | 2024-06-25 | 2024-07-05 | 2 | 2024-07-19 09:29:59 | 2024-07-19 09:31:29 | 江苏东方九天新能源材料有限公司 | 193121 | 5707 |  |  | 0.1 | 10110 | 760 | 1 | JG12240601392 | 轧0.1，米数控制在22500-22600米，脱脂分一包9200米。 | 1 | R乳化斑(板面),K孔洞(2547米传46CM0.35),S松花印(夹纸内150米传15CM内松花印【退平整】) | 1
最终平整 | 04003 | JG122406026912 | JG1224060269 | DP1 | 东方850平整 | 待判定 | 协议品 | 甲 | 陈俊华,钱琨 | 480 | 480 |  | 870 | 0.1 | 760 | 平整 |  | 20100142 | 轧硬 | 0.4*760-SPCC | 30210015 | 光亮卷 | 0.1-SPCC |  | 60 | MO000947 | MO000947-003-01-02 | KSFW001 | 东方小品种钢前处理 0.67（昆山富维 厚度公差：0.660-0.670mm,光泽度大于150GU（横向、纵向），粗糙度：Ra0.2-0.45um.硬度：HV80-110） | 12955 | 2024-06-25 | 2024-07-05 | 2 | 2024-07-19 07:08:16 | 2024-07-19 07:09:03 | 江苏东方九天新能源材料有限公司 |  | 5704 |  | 1 | 0.1 | 870 | 760 | 1 | JG122406026912 | 轧0.1，米数控制在22200-22300米，脱脂分一包9200米。 | 1 |  | 1
最终平整 | 04003 | JG122406026911 | JG1224060269 | DP1 | 东方850平整 | 合格 | 合格品 | 甲 | 陈俊华,钱琨 | 6590 | 6590 |  | 11610 | 0.1 | 760 | 平整 |  | 20100142 | 轧硬 | 0.4*760-SPCC | 30210015 | 光亮卷 | 0.1-SPCC |  | 60 | MO000947 | MO000947-003-01-01 | KSFW001 | 东方小品种钢前处理 0.67（昆山富维 厚度公差：0.660-0.670mm,光泽度大于150GU（横向、纵向），粗糙度：Ra0.2-0.45um.硬度：HV80-110） | 12955 | 2024-06-25 | 2024-07-05 | 2 | 2024-07-19 07:08:16 | 2024-07-19 07:09:03 | 江苏东方九天新能源材料有限公司 |  | 5704 |  | 1 | 0.1 | 11610 | 760 | 1 | JG122406026911 | 轧0.1，米数控制在22200-22300米，脱脂分一包9200米。 | 1 |  | 1
最终平整 | 04003 | JG122406014022 | JG1224060140 | DP1 | 东方850平整 | 待判定 | 协议品 | 甲 | 陈俊华,钱琨 | 400 | 400 |  | 680 | 0.1 | 760 | 平整 |  | 20100142 | 轧硬 | 0.4*760-SPCC | 30210015 | 光亮卷 | 0.1-SPCC |  | 60 | MO000946 | MO000946-004-02-02 | KSFW001 | 东方小品种钢前处理 0.67（昆山富维 厚度公差：0.660-0.670mm,光泽度大于150GU（横向、纵向），粗糙度：Ra0.2-0.45um.硬度：HV80-110） | 13325 | 2024-06-25 | 2024-07-05 | 2 | 2024-07-19 06:17:12 | 2024-07-19 06:18:45 | 江苏东方九天新能源材料有限公司 |  | 5704 |  | 1 | 0.1 | 680 | 760 | 1 | JG122406014022 | 轧0.1，米数控制在22500-22600米，脱脂分一包9200米。 | 1 |  | 1
最终平整 | 04003 | JG122406014021 | JG1224060140 | DP1 | 东方850平整 | 合格 | 合格品 | 甲 | 陈俊华,钱琨 | 5360 | 5360 |  | 9300 | 0.1 | 760 | 平整 |  | 20100142 | 轧硬 | 0.4*760-SPCC | 30210015 | 光亮卷 | 0.1-SPCC |  | 60 | MO000946 | MO000946-004-02-01 | KSFW001 | 东方小品种钢前处理 0.67（昆山富维 厚度公差：0.660-0.670mm,光泽度大于150GU（横向、纵向），粗糙度：Ra0.2-0.45um.硬度：HV80-110） | 13325 | 2024-06-25 | 2024-07-05 | 2 | 2024-07-19 06:17:12 | 2024-07-19 06:18:45 | 江苏东方九天新能源材料有限公司 |  | 5704 |  | 1 | 0.1 | 9300 | 760 | 1 | JG122406014021 | 轧0.1，米数控制在22500-22600米，脱脂分一包9200米。 | 1 |  | 1
最终平整 | 04003 | JG12240602602 | JG1224060260 | DP1 | 东方850平整 | 合格 | 让步接收 | 甲 | 陈俊华,钱琨 | 5400 | 5390 | 0.9981 | 9420 | 0.1 | 760 | 平整 | K孔洞(512.7-543.3米传89-89.5MM8个0.14-0.49平方毫米；2605.8米传335.9MM1.91MM2平方毫米 | 20100142 | 轧硬 | 0.4*760-SPCC | 30210015 | 光亮卷 | 0.1-SPCC |  | 60 | MO000947 | MO000947-018-02 | KSFW001 | 东方小品种钢前处理 0.67（昆山富维 厚度公差：0.660-0.670mm,光泽度大于150GU（横向、纵向），粗糙度：Ra0.2-0.45um.硬度：HV80-110） | 13095 | 2024-06-25 | 2024-07-05 | 2 | 2024-07-19 05:53:29 | 2024-07-19 05:55:01 | 江苏东方九天新能源材料有限公司 | 193157 | 5704 |  |  | 0.1 | 9370 | 760 | 1 | JG12240602602 | 轧0.1，米数控制在22200-22300米，脱脂分一包9200米。 | 1 | K孔洞(512.7-543.3米传89-89.5MM8个0.14-0.49；2605.8米传335.9MM1.91MM2) | 1
最终平整 | 04003 | JG12240602352 | JG1224060235 | DP1 | 东方850平整 | 合格 | 合格品 | 甲 | 陈俊华,钱琨 | 5730 | 5730 | 1 | 10060 | 0.1 | 760 | 平整 | R乳化斑(重) | 20100142 | 轧硬 | 0.4*760-SPCC | 30210015 | 光亮卷 | 0.1-SPCC |  | 60 | MO000945 | MO000945-009-02 | KSFW001 | 东方小品种钢前处理 0.67（昆山富维 厚度公差：0.660-0.670mm,光泽度大于150GU（横向、纵向），粗糙度：Ra0.2-0.45um.硬度：HV80-110） | 13470 | 2024-06-25 | 2024-07-05 | 2 | 2024-07-19 04:55:30 | 2024-07-19 04:56:12 | 江苏东方九天新能源材料有限公司 | 193089 | 5704 |  |  | 0.1 | 9980 | 760 | 1 | JG12240602352 | 轧0.1，米数控制在23100-23200米，脱脂分一包10400米。 | 1 | R乳化斑(重) | 1
最终平整 | 04003 | JG12240602501 | JG1224060250 | DP1 | 东方850平整 | 待判定 | 返工 | 甲 | 陈俊华,钱琨 | 6170 | 6170 | 1 | 10750 | 0.1 | 760 | 平整 | K孔洞(894.8-930.6米传284.1-284.8MM9个0.35-0.71；2455.5米传256MM0.21；7035.8米传399MM0.07；10179.1米传605.2MM5.17MM2) | 20100142 | 轧硬 | 0.4*760-SPCC | 30210015 | 光亮卷 | 0.1-SPCC |  | 60 | MO000945 | MO000945-010-01 | KSFW001 | 东方小品种钢前处理 0.67（昆山富维 厚度公差：0.660-0.670mm,光泽度大于150GU（横向、纵向），粗糙度：Ra0.2-0.45um.硬度：HV80-110） | 13470 | 2024-06-25 | 2024-07-05 | 2 | 2024-07-19 03:18:48 | 2024-07-19 03:29:06 | 江苏东方九天新能源材料有限公司 | 193090 | 5704 |  |  | 0.1 | 10650 | 760 | 1 | JG12240602501 | 轧0.1，米数控制在23100-23200米，脱脂分一包10400米。 | 1 | K孔洞(894.8-930.6米传284.1-284.8MM9个0.35-0.71；2455.5米传256MM0.21；7035.8米传399MM0.07；10179.1米传605.2MM5.17MM2)
最终平整 | 04003 | JG12240602502 | JG1224060250 | DP1 | 东方850平整 | 合格 | 让步接收 | 甲 | 陈俊华,钱琨 | 7140 | 7140 | 1 | 12430 | 0.1 | 760 | 平整 | 内50米处停机斑(重)，878.6米传416.3MM孔洞0.14平方毫米，4678.3米传295MM孔洞0.28平方毫米 | 20100142 | 轧硬 | 0.4*760-SPCC | 30210015 | 光亮卷 | 0.1-SPCC |  | 60 | MO000945 | MO000945-010-02 | KSFW001 | 东方小品种钢前处理 0.67（昆山富维 厚度公差：0.660-0.670mm,光泽度大于150GU（横向、纵向），粗糙度：Ra0.2-0.45um.硬度：HV80-110） | 13470 | 2024-06-25 | 2024-07-05 | 2 | 2024-07-19 02:49:03 | 2024-07-19 02:50:30 | 江苏东方九天新能源材料有限公司 | 193090 | 5704 |  |  | 0.1 | 12400 | 760 | 1 | JG12240602502 | 轧0.1，米数控制在23100-23200米，脱脂分一包10400米。 | 1 | T停机斑(内50米处，重),K孔洞(878.6米传416.3MM0.14；4678.3米传295MM0.28MM2) | 1
最终平整 | 04003 | JG122405024012 | JG1224050240 | DP1 | 东方850平整 | 待判定 | 协议品 | 甲 | 陈俊华,钱琨 | 250 | 250 |  | 450 | 0.1 | 760 | 平整 |  | 20100142 | 轧硬 | 0.4*760-SPCC | 30210015 | 光亮卷 | 0.1-SPCC |  | 60 | MO000943 | MO000943-001-01-02 | KSFW001 | 东方小品种钢前处理 0.67（昆山富维 厚度公差：0.660-0.670mm,光泽度大于150GU（横向、纵向），粗糙度：Ra0.2-0.45um.硬度：HV80-110） | 13765 | 2024-06-25 | 2024-07-05 | 2 | 2024-07-19 02:19:40 | 2024-07-19 02:24:08 | 江苏东方九天新能源材料有限公司 |  | 5704 |  | 1 | 0.1 | 450 | 760 | 1 | JG122405024012 | 轧0.1，米数控制在23700-23800米，脱脂分一包10500米。 | 1 |  | 1
最终平整 | 04003 | JG122405024011 | JG1224050240 | DP1 | 东方850平整 | 合格 | 让步接收 | 甲 | 陈俊华,钱琨 | 7240 | 7240 |  | 12280 | 0.1 | 760 | 平整 | 乳化斑(重)，传边部松花印(已夹纸) | 20100142 | 轧硬 | 0.4*760-SPCC | 30210015 | 光亮卷 | 0.1-SPCC |  | 60 | MO000943 | MO000943-001-01-01 | KSFW001 | 东方小品种钢前处理 0.67（昆山富维 厚度公差：0.660-0.670mm,光泽度大于150GU（横向、纵向），粗糙度：Ra0.2-0.45um.硬度：HV80-110） | 13765 | 2024-06-25 | 2024-07-05 | 2 | 2024-07-19 02:19:40 | 2024-07-19 02:24:08 | 江苏东方九天新能源材料有限公司 |  | 5704 |  | 1 | 0.1 | 12280 | 760 | 1 | JG122405024011 | 轧0.1，米数控制在23700-23800米，脱脂分一包10500米。 | 1 | R乳化斑(重),S松花印(传边部，以夹纸) | 1
最终平整 | 04003 | JG12240602481 | JG1224060248 | DP1 | 东方850平整 | 合格 | 让步接收 | 甲 | 陈俊华,钱琨 | 7320 | 7340 | 1.0027 | 12770 | 0.1 | 760 | 平整 | 3933.8米传492.5MM孔洞0.21平方毫米 | 20100142 | 轧硬 | 0.4*760-SPCC | 30210015 | 光亮卷 | 0.1-SPCC |  | 60 | MO000945 | MO000945-026-01 | KSFW001 | 东方小品种钢前处理 0.67（昆山富维 厚度公差：0.660-0.670mm,光泽度大于150GU（横向、纵向），粗糙度：Ra0.2-0.45um.硬度：HV80-110） | 13550 | 2024-06-25 | 2024-07-05 | 2 | 2024-07-19 01:38:51 | 2024-07-19 01:39:53 | 江苏东方九天新能源材料有限公司 | 193107 | 5704 |  |  | 0.1 | 12600 | 760 | 1 | JG12240602481 | 轧0.1，米数控制在23100-23200米，脱脂分一包10400米。 | 1 | K孔洞(3933.8米传492.5MM0.21MM2) | 1
最终平整 | 04003 | JG12240602721 | JG1224060272 | DP1 | 东方850平整 | 合格 | 让步接收 | 甲 | 陈俊华,钱琨 | 6000 | 6000 | 1 | 10460 | 0.1 | 760 | 平整 | 锈点(偶有)，10283-10292.3米传576.7-576.9MM4个孔洞0.14-0.28平方毫米 | 20100142 | 轧硬 | 0.4*760-SPCC | 30210015 | 光亮卷 | 0.1-SPCC |  | 60 | MO000947 | MO000947-002-01 | KSFW001 | 东方小品种钢前处理 0.67（昆山富维 厚度公差：0.660-0.670mm,光泽度大于150GU（横向、纵向），粗糙度：Ra0.2-0.45um.硬度：HV80-110） | 12955 | 2024-06-25 | 2024-07-05 | 2 | 2024-07-19 01:04:20 | 2024-07-19 01:05:49 | 江苏东方九天新能源材料有限公司 | 193132 | 5704 |  |  | 0.1 | 10400 | 760 | 1 | JG12240602721 | 轧0.1，米数控制在22200-22300米，脱脂分一包9200米。 | 1 | X锈点(偶有),K孔洞(10283-10292.3米传576.7-576.9MM4个0.14-0.28MM2),S色差(轻微) | 1
最终平整 | 04003 | JG12240602722 | JG1224060272 | DP1 | 东方850平整 | 合格 | 让步接收 | 甲 | 陈俊华,钱琨 | 6460 | 6450 | 0.9985 | 11260 | 0.1 | 760 | 平整 | 内200米传有小缺口(已夹纸) | 20100142 | 轧硬 | 0.4*760-SPCC | 30210015 | 光亮卷 | 0.1-SPCC |  | 60 | MO000947 | MO000947-002-02 | KSFW001 | 东方小品种钢前处理 0.67（昆山富维 厚度公差：0.660-0.670mm,光泽度大于150GU（横向、纵向），粗糙度：Ra0.2-0.45um.硬度：HV80-110） | 12955 | 2024-06-25 | 2024-07-05 | 2 | 2024-07-19 00:35:42 | 2024-07-19 00:36:56 | 江苏东方九天新能源材料有限公司 | 193132 | 5704 |  |  | 0.1 | 11200 | 760 | 1 | JG12240602722 | 轧0.1，米数控制在22200-22300米，脱脂分一包9200米。 | 1 | Q缺口(内200米传有小缺口，以夹纸) | 1
最终平整 | 04003 | JG12240601401 | JG1224060140 | DP1 | 东方850平整 | 合格 | 让步接收 | 甲 | 陈俊华,钱琨 | 7385 | 7380 | 0.9993 | 12800 | 0.1 | 760 | 平整 | 偶有小锈点，乳化斑(重)，10138.7米传610.7MM孔洞0.21平方毫米，10458.6米传224.3MM孔洞0.07平方毫米 | 20100142 | 轧硬 | 0.4*760-SPCC | 30210015 | 光亮卷 | 0.1-SPCC |  | 60 | MO000946 | MO000946-004-01 | KSFW001 | 东方小品种钢前处理 0.67（昆山富维 厚度公差：0.660-0.670mm,光泽度大于150GU（横向、纵向），粗糙度：Ra0.2-0.45um.硬度：HV80-110） | 13325 | 2024-06-25 | 2024-07-05 | 2 | 2024-07-18 23:32:53 | 2024-07-18 23:34:38 | 江苏东方九天新能源材料有限公司 | 193123 | 5704 |  |  | 0.1 | 12700 | 760 | 1 | JG12240601401 | 轧0.1，米数控制在22500-22600米，脱脂分一包9200米。 | 1 | X锈点(偶有小锈点),R乳化斑(重),K孔洞(10138.7米传610.7MM0.21；10458.6米传224.3MM0.07MM2) | 1
最终平整 | 04003 | JG122406025912 | JG1224060259 | DP1 | 东方850平整 | 待判定 | 协议品 | 甲 | 陈俊华,钱琨 | 300 | 300 |  | 550 | 0.1 | 760 | 平整 |  | 20100142 | 轧硬 | 0.4*760-SPCC | 30210015 | 光亮卷 | 0.1-SPCC |  | 60 | MO000947 | MO000947-016-01-02 | KSFW001 | 东方小品种钢前处理 0.67（昆山富维 厚度公差：0.660-0.670mm,光泽度大于150GU（横向、纵向），粗糙度：Ra0.2-0.45um.硬度：HV80-110） | 13075 | 2024-06-25 | 2024-07-05 | 2 | 2024-07-18 23:01:18 | 2024-07-18 23:05:12 | 江苏东方九天新能源材料有限公司 |  | 5704 |  | 1 | 0.1 | 550 | 760 | 1 | JG122406025912 | 轧0.1，米数控制在22200-22300米，脱脂分一包9200米。 | 1 |  | 1
最终平整 | 04003 | JG122406025911 | JG1224060259 | DP1 | 东方850平整 | 合格 | 让步接收 | 甲 | 陈俊华,钱琨 | 6740 | 6740 |  | 11930 | 0.1 | 760 | 平整 | 2157.9米传218.6MM孔洞0.07平方毫米；11614.9米传432.7MM孔洞0.35平方毫米,传10CM花辊印(轻微) | 20100142 | 轧硬 | 0.4*760-SPCC | 30210015 | 光亮卷 | 0.1-SPCC |  | 60 | MO000947 | MO000947-016-01-01 | KSFW001 | 东方小品种钢前处理 0.67（昆山富维 厚度公差：0.660-0.670mm,光泽度大于150GU（横向、纵向），粗糙度：Ra0.2-0.45um.硬度：HV80-110） | 13075 | 2024-06-25 | 2024-07-05 | 2 | 2024-07-18 23:01:18 | 2024-07-18 23:05:12 | 江苏东方九天新能源材料有限公司 |  | 5704 |  | 1 | 0.1 | 11930 | 760 | 1 | JG122406025911 | 轧0.1，米数控制在22200-22300米，脱脂分一包9200米。 | 1 | K孔洞(2157.9米传218.6MM0.07；11614.9米传432.7MM0.35MM2),H花辊印(传10CM，轻微) | 1
平整翻包 | 04005 | JG1224055127113 | JG1224055127 | DP1 | 东方850平整 | 合格 | 合格品 | 乙 | 李志祥 | 1999 | 1999 |  | 3420 | 0.1 | 760 | 孔洞处分包 |  | 20100142 | 轧硬 | 0.4*760-SPCC | 30210015 | 光亮卷 | 0.1-SPCC |  | 80 | MO000774 | MO000774-001-01-01-03 | KSFW001 | 东方小品种钢前处理 0.67（昆山富维 厚度公差：0.660-0.670mm,光泽度大于150GU（横向、纵向），粗糙度：Ra0.2-0.45um.硬度：HV80-110） | 9630 | 2024-06-17 | 2024-06-27 | 2 | 2024-07-18 21:09:21 | 2024-07-18 22:26:47 | 江苏东方九天新能源材料有限公司 |  | 5657 |  | 1 | 0.1 | 3420 | 760 | 1 | JG1224055127113 | 轧0.1，米数控制在16500-16600米，脱脂分一包6200米 | 1
平整翻包 | 04005 | JG1224055127112 | JG1224055127 | DP1 | 东方850平整 | 合格 | 合格品 | 乙 | 李志祥 | 2521 | 2521 |  | 4300 | 0.1 | 760 | 孔洞处分包 |  | 20100142 | 轧硬 | 0.4*760-SPCC | 30210015 | 光亮卷 | 0.1-SPCC |  | 80 | MO000774 | MO000774-001-01-01-02 | KSFW001 | 东方小品种钢前处理 0.67（昆山富维 厚度公差：0.660-0.670mm,光泽度大于150GU（横向、纵向），粗糙度：Ra0.2-0.45um.硬度：HV80-110） | 9630 | 2024-06-17 | 2024-06-27 | 2 | 2024-07-18 21:09:21 | 2024-07-18 22:26:47 | 江苏东方九天新能源材料有限公司 |  | 5657 |  | 1 | 0.1 | 4300 | 760 | 1 | JG1224055127112 | 轧0.1，米数控制在16500-16600米，脱脂分一包6200米 | 1 | 4197米孔洞大小2.30操259
平整翻包 | 04005 | JG1224055127111 | JG1224055127 | DP1 | 东方850平整 | 合格 | 合格品 | 乙 | 李志祥 | 2519 | 2519 |  | 4300 | 0.1 | 760 | 孔洞处分包 |  | 20100142 | 轧硬 | 0.4*760-SPCC | 30210015 | 光亮卷 | 0.1-SPCC |  | 80 | MO000774 | MO000774-001-01-01-01 | KSFW001 | 东方小品种钢前处理 0.67（昆山富维 厚度公差：0.660-0.670mm,光泽度大于150GU（横向、纵向），粗糙度：Ra0.2-0.45um.硬度：HV80-110） | 9630 | 2024-06-17 | 2024-06-27 | 2 | 2024-07-18 21:09:21 | 2024-07-18 22:26:47 | 江苏东方九天新能源材料有限公司 |  | 5657 |  | 1 | 0.1 | 4300 | 760 | 1 | JG1224055127111 | 轧0.1，米数控制在16500-16600米，脱脂分一包6200米 | 1 | 808米2个孔洞大小1.24-0.53操184-183 | 1
平整翻包 | 04005 | JG122406026122 | JG1224060261 | DP1 | 东方850平整 | 合格 | 合格品 | 甲 | 夏亚军 | 3761 | 3761 |  | 6490 | 0.1 | 760 | 内100米倒包剪去 | S色差(色差 条印 白斑 碱液斑 黄斑) | 20100142 | 轧硬 | 0.4*760-SPCC | 30210015 | 光亮卷 | 0.1-SPCC |  | 70 | MO000946 | MO000946-001-02-02 | KSFW001 | 东方小品种钢前处理 0.67（昆山富维 厚度公差：0.660-0.670mm,光泽度大于150GU（横向、纵向），粗糙度：Ra0.2-0.45um.硬度：HV80-110） | 13110 | 2024-06-25 | 2024-07-05 | 2 | 2024-07-18 19:59:19 | 2024-07-18 21:07:30 | 江苏东方九天新能源材料有限公司 |  | 5660 |  | 1 | 0.1 | 6490 | 760 | 1 | JG122406026122 | 轧0.1，米数控制在22500-22600米，脱脂分一包9200米。 | 1 | S色差(色差 条印 白斑振纹 碱液斑 黄斑)
平整翻包 | 04005 | JG122406026121 | JG1224060261 | DP1 | 东方850平整 | 合格 | 合格品 | 甲 | 夏亚军 | 2549 | 2549 |  | 4380 | 0.1 | 760 | 内100米倒包剪去 | S色差(色差 条印 白斑 碱液斑 黄斑) | 20100142 | 轧硬 | 0.4*760-SPCC | 30210015 | 光亮卷 | 0.1-SPCC |  | 70 | MO000946 | MO000946-001-02-01 | KSFW001 | 东方小品种钢前处理 0.67（昆山富维 厚度公差：0.660-0.670mm,光泽度大于150GU（横向、纵向），粗糙度：Ra0.2-0.45um.硬度：HV80-110） | 13110 | 2024-06-25 | 2024-07-05 | 2 | 2024-07-18 19:59:19 | 2024-07-18 21:07:30 | 江苏东方九天新能源材料有限公司 |  | 5660 |  | 1 | 0.1 | 4380 | 760 | 1 | JG122406026121 | 轧0.1，米数控制在22500-22600米，脱脂分一包9200米。 | 1 | S色差(色差 条印 白斑 振纹 碱液斑 黄斑) | 1
最终平整 | 04003 | JG122406013912 | JG1224060139 | DP1 | 东方850平整 | 待判定 | 协议品 | 乙 | 鞠承,姚学禹 | 650 | 650 |  | 1150 | 0.1 | 760 | 平整 |  | 20100142 | 轧硬 | 0.4*760-SPCC | 30210015 | 光亮卷 | 0.1-SPCC |  | 60 | MO000946 | MO000946-003-01-02 | KSFW001 | 东方小品种钢前处理 0.67（昆山富维 厚度公差：0.660-0.670mm,光泽度大于150GU（横向、纵向），粗糙度：Ra0.2-0.45um.硬度：HV80-110） | 13315 | 2024-06-25 | 2024-07-05 | 2 | 2024-07-18 17:30:50 | 2024-07-18 17:32:08 | 江苏东方九天新能源材料有限公司 |  | 5707 |  | 1 | 0.1 | 1150 | 760 | 1 | JG122406013912 | 轧0.1，米数控制在22500-22600米，脱脂分一包9200米。 | 1 |  | 1
最终平整 | 04003 | JG122406013911 | JG1224060139 | DP1 | 东方850平整 | 合格 | 合格品 | 乙 | 鞠承,姚学禹 | 6540 | 6540 |  | 11300 | 0.1 | 760 | 平整 |  | 20100142 | 轧硬 | 0.4*760-SPCC | 30210015 | 光亮卷 | 0.1-SPCC |  | 60 | MO000946 | MO000946-003-01-01 | KSFW001 | 东方小品种钢前处理 0.67（昆山富维 厚度公差：0.660-0.670mm,光泽度大于150GU（横向、纵向），粗糙度：Ra0.2-0.45um.硬度：HV80-110） | 13315 | 2024-06-25 | 2024-07-05 | 2 | 2024-07-18 17:30:50 | 2024-07-18 17:32:08 | 江苏东方九天新能源材料有限公司 |  | 5707 |  | 1 | 0.1 | 11300 | 760 | 1 | JG122406013911 | 轧0.1，米数控制在22500-22600米，脱脂分一包9200米。 | 1 |  | 1
最终平整 | 04003 | JG12240602401 | JG1224060240 | DP1 | 东方850平整 | 合格 | 让步接收 | 乙 | 鞠承,姚学禹 | 7515 | 7410 | 0.986 | 12870 | 0.1 | 760 | 平整 | Z振纹(板面),X锈点(板面锈斑点多)C挫伤(11450米来料松包挫伤重) | 20100142 | 轧硬 | 0.4*760-SPCC | 30210015 | 光亮卷 | 0.1-SPCC |  | 60 | MO000945 | MO000945-028-01 | KSFW001 | 东方小品种钢前处理 0.67（昆山富维 厚度公差：0.660-0.670mm,光泽度大于150GU（横向、纵向），粗糙度：Ra0.2-0.45um.硬度：HV80-110） | 13580 | 2024-06-25 | 2024-07-05 | 2 | 2024-07-18 16:51:36 | 2024-07-18 16:53:20 | 江苏东方九天新能源材料有限公司 | 193109 | 5707 |  |  | 0.1 | 13000 | 760 | 1 | JG12240602401 | 轧0.1，米数控制在23100-23200米，脱脂分一包10400米。 | 1 | Z振纹(板面),X锈点(板面锈斑点多)C挫伤(11450米来料松包挫伤重) | 1
最终平整 | 04003 | DL002405511222 | DL0024055112 | DP1 | 东方850平整 | 合格 | 让步接收 | 乙 | 鞠承,姚学禹 | 3100 | 3100 |  | 1760 | 0.35 | 630 | 昆山宝必达：850平整建议用Ra1.2-1.5μm毛化辊厚度公差：0.34-0.36mm，硬度90-110HV，粗糙度0.7-1.0μm | Z振纹(板面),A暗线印(板面来料轻微) | 20100086 | 轧硬 | 0.6*630-SPCC | 31010036 | 小品种钢卷 | 0.35-SPCC |  | 50 | MO001546 | MO001546-001-02-02 | XPZG001 | 小品种钢前处理模板 | 12955 | 2024-07-12 | 2024-07-22 | 3 | 2024-07-18 16:00:49 | 2024-07-18 16:03:16 | 江苏东方九天新能源材料有限公司 |  | 5707 |  | 1 | 0.35 | 1760 | 630 | 1 | DL002405511222 | 昆山宝必达：（0.35*630）厚度±0.01mm，HV90-110,粗糙度0.7-1.0μM，卷重2-3吨 | 1 | Z振纹(板面),A暗线印(板面来料轻微) | 1
最终平整 | 04003 | DL002405511221 | DL0024055112 | DP1 | 东方850平整 | 合格 | 让步接收 | 乙 | 鞠承,姚学禹 | 3160 | 3160 |  | 1800 | 0.35 | 630 | 昆山宝必达：850平整建议用Ra1.2-1.5μm毛化辊厚度公差：0.34-0.36mm，硬度90-110HV，粗糙度0.7-1.0μm | T停机斑(50米处轻微),Z振纹(板面)A暗线印(来料表面轻微) | 20100086 | 轧硬 | 0.6*630-SPCC | 31010036 | 小品种钢卷 | 0.35-SPCC |  | 50 | MO001546 | MO001546-001-02-01 | XPZG001 | 小品种钢前处理模板 | 12955 | 2024-07-12 | 2024-07-22 | 3 | 2024-07-18 16:00:49 | 2024-07-18 16:03:16 | 江苏东方九天新能源材料有限公司 |  | 5707 |  | 1 | 0.35 | 1800 | 630 | 1 | DL002405511221 | 昆山宝必达：（0.35*630）厚度±0.01mm，HV90-110,粗糙度0.7-1.0μM，卷重2-3吨 | 1 | T停机斑(50米处轻微),Z振纹(板面)A暗线印(来料表面轻微) | 1
平整翻包 | 04005 | JG122405024022 | JG1224050240 | DP1 | 东方850平整 | 待判定 | 返工 | 乙 | 姚学禹 | 1840 | 1840 |  | 3100 | 0.1 | 760 | 内圈倒包确认有无叠带，6500米后倒包二级品 | S松花印(传20CM内重) | 20100142 | 轧硬 | 0.4*760-SPCC | 30210015 | 光亮卷 | 0.1-SPCC |  | 70 | MO000943 | MO000943-001-02-02 | KSFW001 | 东方小品种钢前处理 0.67（昆山富维 厚度公差：0.660-0.670mm,光泽度大于150GU（横向、纵向），粗糙度：Ra0.2-0.45um.硬度：HV80-110） | 13765 | 2024-06-25 | 2024-07-05 | 2 | 2024-07-18 15:11:13 | 2024-07-18 15:13:05 | 江苏东方九天新能源材料有限公司 |  | 5707 |  | 1 | 0.1 | 3100 | 760 | 1 | JG122405024022 | 轧0.1，米数控制在23700-23800米，脱脂分一包10500米。 | 1 | S松花印(传20CM内重)
平整翻包 | 04005 | JG122405024021 | JG1224050240 | DP1 | 东方850平整 | 合格 | 合格品 | 乙 | 姚学禹 | 3700 | 3700 |  | 6320 | 0.1 | 760 | 内圈倒包确认有无叠带，6500米后倒包二级品 |  | 20100142 | 轧硬 | 0.4*760-SPCC | 30210015 | 光亮卷 | 0.1-SPCC |  | 70 | MO000943 | MO000943-001-02-01 | KSFW001 | 东方小品种钢前处理 0.67（昆山富维 厚度公差：0.660-0.670mm,光泽度大于150GU（横向、纵向），粗糙度：Ra0.2-0.45um.硬度：HV80-110） | 13765 | 2024-06-25 | 2024-07-05 | 2 | 2024-07-18 15:11:13 | 2024-07-18 15:13:05 | 江苏东方九天新能源材料有限公司 |  | 5707 |  | 1 | 0.1 | 6320 | 760 | 1 | JG122405024021 | 轧0.1，米数控制在23700-23800米，脱脂分一包10500米。 | 1 |  | 1
最终平整 | 04003 | DL00240551121 | DL0024055112 | DP1 | 东方850平整 | 待判定 | 半成品退库 | 乙 | 鞠承,姚学禹 | 6300 | 6230 | 0.9889 | 3530 | 0.35 | 630 | 昆山宝必达：850平整建议用Ra1.2-1.5μm毛化辊厚度公差：0.34-0.36mm，硬度90-110HV，粗糙度0.7-1.0μm | H厚薄公差(来料传0.361操0.368平后传0.35操0.362量0.362跳0.356-0.363偶有0.364) | 20100086 | 轧硬 | 0.6*630-SPCC | 20200034 | 小品种钢半成品 | 0.35-SPCC |  | 50 | MO001546 | MO001546-001-01 | XPZG001 | 小品种钢前处理模板 | 12955 | 2024-07-12 | 2024-07-22 | 3 | 2024-07-18 15:05:10 | 2024-07-18 15:06:57 | 江苏东方九天新能源材料有限公司 | 239377 | 5707 |  |  | 0.35 | 3600 | 630 | 1 | DL00240551121 | 昆山宝必达：（0.35*630）厚度±0.01mm，HV90-110,粗糙度0.7-1.0μM，卷重2-3吨 | 1 | H厚薄公差(来料传0.361操0.368平后传0.35操0.362量0.362跳0.356-0.363偶有0.364) | 1
平整翻包 | 04005 | JG122405023812 | JG1224050238 | DP1 | 东方850平整 | 待判定 | 返工 | 乙 | 鞠承,姚学禹 | 1950 | 1950 |  | 3380 | 0.1 | 760 | 翻包确认花辊印，内3500米转分剪切边 | S松花印(传23CM内) | 20100142 | 轧硬 | 0.4*760-SPCC | 30210015 | 光亮卷 | 0.1-SPCC |  | 70 | MO000943 | MO000943-003-01-02 | KSFW001 | 东方小品种钢前处理 0.67（昆山富维 厚度公差：0.660-0.670mm,光泽度大于150GU（横向、纵向），粗糙度：Ra0.2-0.45um.硬度：HV80-110） | 13880 | 2024-06-25 | 2024-07-05 | 2 | 2024-07-18 13:30:22 | 2024-07-18 13:34:11 | 江苏东方九天新能源材料有限公司 |  | 5707 |  | 1 | 0.1 | 3380 | 760 | 1 | JG122405023812 | 轧0.1，米数控制在23700-23800米，脱脂分一包10500米。 | 1 | S松花印(传23CM内)
平整翻包 | 04005 | JG122405023811 | JG1224050238 | DP1 | 东方850平整 | 合格 | 让步接收 | 乙 | 鞠承,姚学禹 | 7220 | 7220 |  | 12450 | 0.1 | 760 | 翻包确认花辊印，内3500米转分剪切边 | K孔洞(11891米传28CM0.42)H花辊印(来料传20CM内) | 20100142 | 轧硬 | 0.4*760-SPCC | 30210015 | 光亮卷 | 0.1-SPCC |  | 70 | MO000943 | MO000943-003-01-01 | KSFW001 | 东方小品种钢前处理 0.67（昆山富维 厚度公差：0.660-0.670mm,光泽度大于150GU（横向、纵向），粗糙度：Ra0.2-0.45um.硬度：HV80-110） | 13880 | 2024-06-25 | 2024-07-05 | 2 | 2024-07-18 13:30:22 | 2024-07-18 13:34:11 | 江苏东方九天新能源材料有限公司 |  | 5707 |  | 1 | 0.1 | 12450 | 760 | 1 | JG122405023811 | 轧0.1，米数控制在23700-23800米，脱脂分一包10500米。 | 1 | K孔洞(11891米传28CM0.42)H花辊印(来料传20CM内) | 1
最终平整 | 04003 | DL002405510612 | DL0024055106 | DP1 | 东方850平整 | 合格 | 让步接收 | 乙 | 鞠承,姚学禹 | 2960 | 2960 |  | 1100 | 0.54 | 630 | 昆山宝必达：850平整用Ra1.3-1.5um毛化辊，厚度公差：0.53-0.55mm、硬度90-110HV、粗糙度Ra0.7-1.0μm | 尾部100米表面粘钢印平后不明显 | 20100086 | 轧硬 | 0.6*630-SPCC | 31010056 | 小品种钢卷 | 0.54-SPCC |  | 50 | MO001384 | MO001384-002-01-02 | XPZG001 | 小品种钢前处理模板 | 12675 | 2024-07-08 | 2024-07-23 | 2 | 2024-07-18 13:26:57 | 2024-07-18 13:29:32 | 江苏东方九天新能源材料有限公司 |  | 5707 |  | 1 | 0.54 | 1100 | 630 | 1 | DL002405510612 | 昆山宝必达（0.54*630）：厚度±0.01mm，HV90-110,粗糙度0.7-1.0μM，卷重2-3吨 | 1 | N粘钢折印(尾100米表面粘钢印平后不太明显) | 1
最终平整 | 04003 | DL002405510611 | DL0024055106 | DP1 | 东方850平整 | 待判定 | 返工 | 乙 | 鞠承,姚学禹 | 2960 | 2960 |  | 1100 | 0.54 | 630 | 昆山宝必达：850平整用Ra1.3-1.5um毛化辊，厚度公差：0.53-0.55mm、硬度90-110HV、粗糙度Ra0.7-1.0μm | T停机斑(80米传轻微来料),C虫斑(90米处来料1个) | 20100086 | 轧硬 | 0.6*630-SPCC | 31010056 | 小品种钢卷 | 0.54-SPCC |  | 50 | MO001384 | MO001384-002-01-01 | XPZG001 | 小品种钢前处理模板 | 12675 | 2024-07-08 | 2024-07-23 | 2 | 2024-07-18 13:26:57 | 2024-07-18 13:29:32 | 江苏东方九天新能源材料有限公司 |  | 5707 |  | 1 | 0.54 | 1100 | 630 | 1 | DL002405510611 | 昆山宝必达（0.54*630）：厚度±0.01mm，HV90-110,粗糙度0.7-1.0μM，卷重2-3吨 | 1 | T停机斑(80米传轻微来料),C虫斑(90米处来料1个)
最终平整 | 04003 | DL002405510422 | DL0024055104 | DP1 | 东方850平整 | 待判定 | 返工 | 乙 | 鞠承,姚学禹 | 2940 | 2940 |  | 1100 | 0.54 | 630 | 昆山宝必达：850平整用Ra1.3-1.5um毛化辊，厚度公差：0.53-0.55mm、硬度90-110HV、粗糙度Ra0.7-1.0μm | 公差偏高(0.552mm) | 20100086 | 轧硬 | 0.6*630-SPCC | 31010056 | 小品种钢卷 | 0.54-SPCC |  | 50 | MO001384 | MO001384-001-02-02 | XPZG001 | 小品种钢前处理模板 | 12616 | 2024-07-08 | 2024-07-23 | 2 | 2024-07-18 12:14:31 | 2024-07-18 12:16:04 | 江苏东方九天新能源材料有限公司 |  | 5707 |  | 1 | 0.54 | 1100 | 630 | 1 | DL002405510422 | 昆山宝必达（0.54*630）：厚度±0.01mm，HV90-110,粗糙度0.7-1.0μM，卷重2-3吨 | 1
最终平整 | 04003 | DL002405510421 | DL0024055104 | DP1 | 东方850平整 | 待判定 | 返工 | 乙 | 鞠承,姚学禹 | 3100 | 3100 |  | 1150 | 0.54 | 630 | 昆山宝必达：850平整用Ra1.3-1.5um毛化辊，厚度公差：0.53-0.55mm、硬度90-110HV、粗糙度Ra0.7-1.0μm | C虫斑(60米处80米处各1个虫斑) | 20100086 | 轧硬 | 0.6*630-SPCC | 31010056 | 小品种钢卷 | 0.54-SPCC |  | 50 | MO001384 | MO001384-001-02-01 | XPZG001 | 小品种钢前处理模板 | 12616 | 2024-07-08 | 2024-07-23 | 2 | 2024-07-18 12:14:31 | 2024-07-18 12:16:04 | 江苏东方九天新能源材料有限公司 |  | 5707 |  | 1 | 0.54 | 1150 | 630 | 1 | DL002405510421 | 昆山宝必达（0.54*630）：厚度±0.01mm，HV90-110,粗糙度0.7-1.0μM，卷重2-3吨 | 1 | C虫斑(60米处80米处各1个虫斑)
最终平整 | 04003 | DL00240551062 | DL0024055106 | DP1 | 东方850平整 | 待判定 | 半成品退库 | 乙 | 鞠承,姚学禹 | 6215 | 6140 | 0.9879 | 2290 | 0.54 | 630 | 昆山宝必达：850平整用Ra1.3-1.5um毛化辊，厚度公差：0.53-0.55mm、硬度90-110HV、粗糙度Ra0.7-1.0μm | B爆辊印(来料下表面中间爆辊印平后明显),Y氧化边(两边),A暗线印(来料表面),Z振纹(表面),N粘钢折印(尾80米表面多处粘钢印重) | 20100086 | 轧硬 | 0.6*630-SPCC | 20200092 | 小品种钢半成品 | 0.54-SPCC |  | 50 | MO001384 | MO001384-002-02 | XPZG001 | 小品种钢前处理模板 | 12675 | 2024-07-08 | 2024-07-23 | 2 | 2024-07-18 10:43:57 | 2024-07-18 10:47:24 | 江苏东方九天新能源材料有限公司 | 228086 | 5707 |  |  | 0.54 | 2300 | 630 | 1 | DL00240551062 | 昆山宝必达（0.54*630）：厚度±0.01mm，HV90-110,粗糙度0.7-1.0μM，卷重2-3吨 | 1 | B爆辊印(来料下表面中间爆辊印平后明显),Y氧化边(两边),A暗线印(来料表面),Z振纹(表面),N粘钢折印(尾80米表面多处粘钢印重) | 1
平整翻包 | 04005 | JG12240602601 | JG1224060260 | DP1 | 东方850平整 | 合格 | 让步接收 | 乙 | 鞠承 | 7550 | 7490 | 0.9921 | 13085 | 0.1 | 760 | 13090米后倒包剪去 | K孔洞(11077米传73CM1.98/12205米传4CM0.78) | 20100142 | 轧硬 | 0.4*760-SPCC | 30210015 | 光亮卷 | 0.1-SPCC |  | 70 | MO000947 | MO000947-018-01 | KSFW001 | 东方小品种钢前处理 0.67（昆山富维 厚度公差：0.660-0.670mm,光泽度大于150GU（横向、纵向），粗糙度：Ra0.2-0.45um.硬度：HV80-110） | 13095 | 2024-06-25 | 2024-07-05 | 2 | 2024-07-18 10:14:23 | 2024-07-18 10:15:51 | 江苏东方九天新能源材料有限公司 | 193157 | 5707 |  |  | 0.1 | 13180 | 760 | 1 | JG12240602601 | 轧0.1，米数控制在22200-22300米，脱脂分一包9200米。 | 1 | K孔洞(11077米传73CM1.98/12205米传4CM0.78)
最终平整 | 04003 | DL002405510412 | DL0024055104 | DP1 | 东方850平整 | 合格 | 合格品 | 乙 | 鞠承,姚学禹 | 2710 | 2710 |  | 1000 | 0.54 | 630 | 昆山宝必达：850平整用Ra1.3-1.5um毛化辊，厚度公差：0.53-0.55mm、硬度90-110HV、粗糙度Ra0.7-1.0μm |  | 20100086 | 轧硬 | 0.6*630-SPCC | 31010056 | 小品种钢卷 | 0.54-SPCC |  | 50 | MO001384 | MO001384-001-01-02 | XPZG001 | 小品种钢前处理模板 | 12616 | 2024-07-08 | 2024-07-23 | 2 | 2024-07-18 09:34:27 | 2024-07-18 10:07:02 | 江苏东方九天新能源材料有限公司 |  | 5707 |  | 1 | 0.54 | 1000 | 630 | 1 | DL002405510412 | 昆山宝必达（0.54*630）：厚度±0.01mm，HV90-110,粗糙度0.7-1.0μM，卷重2-3吨 | 1 |  | 1
最终平整 | 04003 | DL002405510411 | DL0024055104 | DP1 | 东方850平整 | 合格 | 合格品 | 乙 | 鞠承,姚学禹 | 3090 | 3090 |  | 1150 | 0.54 | 630 | 昆山宝必达：850平整用Ra1.3-1.5um毛化辊，厚度公差：0.53-0.55mm、硬度90-110HV、粗糙度Ra0.7-1.0μm |  | 20100086 | 轧硬 | 0.6*630-SPCC | 31010056 | 小品种钢卷 | 0.54-SPCC |  | 50 | MO001384 | MO001384-001-01-01 | XPZG001 | 小品种钢前处理模板 | 12616 | 2024-07-08 | 2024-07-23 | 2 | 2024-07-18 09:34:27 | 2024-07-18 10:07:02 | 江苏东方九天新能源材料有限公司 |  | 5707 |  | 1 | 0.54 | 1150 | 630 | 1 | DL002405510411 | 昆山宝必达（0.54*630）：厚度±0.01mm，HV90-110,粗糙度0.7-1.0μM，卷重2-3吨 | 1 |  | 1
平整改平 | 04004 | JG1224060275112 | JG1224060275 | DP1 | 东方850平整 | 合格 | 让步接收 | 甲 | 陈俊华,钱琨 | 1950 | 1940 |  | 5380 | 0.1 | 475 | / |  | 20100142 | 轧硬 | 0.4*760-SPCC | 30210015 | 光亮卷 | 0.1-SPCC |  | 80 | MO000945 | MO000945-001-01-01-02 | KSFW001 | 东方小品种钢前处理 0.67（昆山富维 厚度公差：0.660-0.670mm,光泽度大于150GU（横向、纵向），粗糙度：Ra0.2-0.45um.硬度：HV80-110） | 13410 | 2024-06-25 | 2024-07-05 | 2 | 2024-07-18 07:35:32 | 2024-07-18 07:36:02 | 江苏东方九天新能源材料有限公司 |  | 5704 |  | 1 | 0.1 | 5300 | 475 | 1 | JG1224060275112 | 轧0.1，米数控制在23100-23200米，脱脂分一包10400米。 | 1 |  | 1
最终平整 | 04003 | DL00240600152 | DL0024060015 | DP1 | 东方850平整 | 合格 | 让步接收 | 甲 | 陈俊华,钱琨 | 5905 | 5860 | 0.9924 | 3090 | 0.4 | 610 | 浙江银帆：850平整用Ra1.0-1.2um毛化辊平整、厚度公差：0.39-0.4mm、硬度90-110HV、粗糙度0.5-0.7um、转分切 | 上下板面线印平后淡,轻微横辊印 | 20100082 | 轧硬 | 0.6*610-SPCC | 31010051 | 小品种钢卷 | 0.4-SPCC |  | 50 | MO001378 | MO001378-001-02 | XPZG001 | 小品种钢前处理模板 | 12285 | 2024-07-08 | 2024-07-20 | 2 | 2024-07-18 05:44:40 | 2024-07-18 05:49:14 | 江苏东方九天新能源材料有限公司 | 227879 | 5704 |  |  | 0.4 | 3120 | 610 | 1 | DL00240600152 | 浙江银帆（0.4*610）：厚度-0.01MM,HV90-110,粗糙度0.5-0.7 | 1 | X线条印(上下板面，平后淡),H横辊印(轻微) | 1
最终平整 | 04003 | DL00240600131 | DL0024060013 | DP1 | 东方850平整 | 待判定 | 半成品退库 | 甲 | 陈俊华,钱琨 | 6110 | 5780 | 0.946 | 2510 | 0.49 | 610 | 昆山宝必达:850平整用Ra1.0-1.2μm毛化辊，厚度公差：0.48-0.50mm，硬度85-105HV，粗糙度0.5-0.8μm. | Z重划伤(内1900米传8CM内，下板面3条划伤重，平后明显),Z折印(尾150米板面中间),Y氧化边(两边),B白斑(1740-1780米板面中间，尾300米小白点多) | 20100082 | 轧硬 | 0.6*610-SPCC | 20200051 | 小品种钢半成品 | 0.49-SPCC |  | 50 | MO001280 | MO001280-001-01 | XPZG001 | 小品种钢前处理模板 | 12290 | 2024-07-06 | 2024-07-18 | 2 | 2024-07-18 03:45:34 | 2024-07-18 03:51:52 | 江苏东方九天新能源材料有限公司 | 208932 | 5704 |  |  | 0.49 | 2550 | 610 | 1 | DL00240600131 | 昆山宝必达（0.49*610）厚度±0.01mm，HV85-105,粗糙度0.5-0.8μM，卷重2-3吨 | 1 | Z重划伤(内1900米传8CM内，下板面3条划伤重，平后明显),Z折印(尾150米板面中间),Y氧化边(两边),B白斑(1740-1780米板面中间，尾300米小白点多) | 1
最终平整 | 04003 | DL00240600102 | DL0024060010 | DP1 | 东方850平整 | 待判定 | 半成品退库 | 甲 | 陈俊华,钱琨 | 5900 | 5900 | 1 | 2400 | 0.51 | 610 | 昆山宝必达：850平整用Ra1.0-1.2um毛化辊，厚度公差：0.50-0.52mm，硬度85-105HV，粗糙度0.5-0.8μm. | Z折印(来料拱板尾330米整板面折印),Y氧化边(两边),X锈斑(内590米处下板面中间，平后淡),T停机斑(尾60米脱脂停机斑重),H横辊印(轻微),H黑斑(2250米处操10CM处),X细划伤(下板面操6.5CM处，正常光下能见，平后明显，2120米处划伤重) | 20100082 | 轧硬 | 0.6*610-SPCC | 20200053 | 小品种钢半成品 | 0.51-SPCC |  | 50 | MO001277 | MO001277-002-02 | XPZG001 | 小品种钢前处理模板 | 12225 | 2024-07-06 | 2024-07-18 | 2 | 2024-07-18 00:27:44 | 2024-07-18 00:36:50 | 江苏东方九天新能源材料有限公司 | 208910 | 5704 |  |  | 0.51 | 2380 | 610 | 1 | DL00240600102 | 昆山宝必达（0.51*610）厚度±0.01mm，HV85-105,粗糙度0.5-0.8μM，卷重2-3吨 | 1 | Z折印(来料拱板尾330米整板面折印),Y氧化边(两边),X锈斑(内590米处下板面中间，平后淡),T停机斑(尾60米脱脂停机斑重),H横辊印(轻微),H黑斑(2250米处操10CM处),X细划伤(下板面操6.5CM处，正常光下能见，平后明显，2120米处划伤重) | 1
平整改平 | 04004 | JG1224060275111 | JG1224060275 | DP1 | 东方850平整 | 合格 | 合格品 | 甲 | 陈俊华,钱琨 | 1950 | 1940 |  | 5400 | 0.1 | 475 | / |  | 20100142 | 轧硬 | 0.4*760-SPCC | 30210015 | 光亮卷 | 0.1-SPCC |  | 80 | MO000945 | MO000945-001-01-01-01 | KSFW001 | 东方小品种钢前处理 0.67（昆山富维 厚度公差：0.660-0.670mm,光泽度大于150GU（横向、纵向），粗糙度：Ra0.2-0.45um.硬度：HV80-110） | 13410 | 2024-06-25 | 2024-07-05 | 2 | 2024-07-17 23:19:56 | 2024-07-17 23:20:33 | 江苏东方九天新能源材料有限公司 |  | 5704 |  | 1 | 0.1 | 5300 | 475 | 1 | JG1224060275111 | 轧0.1，米数控制在23100-23200米，脱脂分一包10400米。 | 1 |  | 1
平整翻包 | 04005 | JG12240550432 | JG1224055043 | DP1 | 东方850平整 | 合格 | 让步接收 | 乙 | 鞠承,姚学禹 | 6710 | 6390 | 0.9523 | 11200 | 0.1 | 760 | 11200米后倒包剪去 | 4663-4666米处24cm2个孔洞（0.14mm2) | 20100142 | 轧硬 | 0.4*760-SPCC | 30210015 | 光亮卷 | 0.1-SPCC |  | 70 | MO000578 | MO000578-003-02 | YG001 | 优钢前处理 | 13815 | 2024-05-31 | 2024-06-10 | 2 | 2024-07-17 16:28:43 | 2024-07-17 16:30:13 | 江苏东方九天新能源材料有限公司 | 155682 | 5707 |  |  | 0.1 | 11750 | 760 | 1 | JG12240550432 | 轧0.1，米数控制在23700-23800米，脱脂分一包10500米。 | 1 | K孔洞(4663-4666米处24CM2个0.14) | 1
平整翻包 | 04005 | DL002405511512 | DL0024055115 | DP1 | 东方850平整 | 合格 | 合格品 | 乙 | 鞠承,姚学禹 | 3680 | 3680 |  | 4000 | 0.203 | 590 | 4000米后翻包涂油切宁波路润 |  | 20100077 | 轧硬 | 0.6*590-SPCC | 20600001 | 镍钝化卷半成品 | 0.203-SPCC |  | 70 | MO000993 | MO000993-002-01-02 | ZDY | 自定义 | 11865 | 2024-06-25 | 2024-07-03 | 2 | 2024-07-17 16:22:26 | 2024-07-17 16:28:26 | 江苏东方九天新能源材料有限公司 |  | 5707 |  | 1 | 0.203 | 4000 | 590 | 1 | DL002405511512 | 海金杜门:（0.203）厚度公差: 0.198-0.203mm、硬度: 90-100HV,粗粕度: Ra0.5-0.7um | 1 |  | 1
平整翻包 | 04005 | DL002405511511 | DL0024055115 | DP1 | 东方850平整 | 合格 | 让步接收 | 乙 | 鞠承,姚学禹 | 2100 | 2100 |  | 2230 | 0.203 | 590 | 4000米后翻包涂油切宁波路润 | C挫伤(563-567米1230-1235米来料松包挫伤重) | 20100077 | 轧硬 | 0.6*590-SPCC | 20600001 | 镍钝化卷半成品 | 0.203-SPCC |  | 70 | MO000993 | MO000993-002-01-01 | ZDY | 自定义 | 11865 | 2024-06-25 | 2024-07-03 | 2 | 2024-07-17 16:22:26 | 2024-07-17 16:28:26 | 江苏东方九天新能源材料有限公司 |  | 5707 |  | 1 | 0.203 | 2230 | 590 | 1 | DL002405511511 | 海金杜门:（0.203）厚度公差: 0.198-0.203mm、硬度: 90-100HV,粗粕度: Ra0.5-0.7um | 1 | C挫伤(563-567米1230-1235米来料松包挫伤重) | 1
最终平整 | 04003 | DL00240600132 | DL0024060013 | DP1 | 东方850平整 | 待判定 | 半成品退库 | 乙 | 鞠承,姚学禹 | 6030 | 5960 | 0.9884 | 2510 | 0.49 | 610 | 昆山宝必达:850平整用Ra1.0-1.2μm毛化辊，厚度公差：0.48-0.50mm，硬度85-105HV，粗糙度0.5-0.8μm. | Z重划伤(内800米表面中间划伤重平后明显/整卷操3CM间断性划伤重),Z振纹(板面),N粘钢折印(尾50米表面10-30CM粘钢印重) | 20100082 | 轧硬 | 0.6*610-SPCC | 20200051 | 小品种钢半成品 | 0.49-SPCC |  | 50 | MO001280 | MO001280-001-02 | XPZG001 | 小品种钢前处理模板 | 12290 | 2024-07-06 | 2024-07-18 | 2 | 2024-07-17 15:32:30 | 2024-07-17 15:35:40 | 江苏东方九天新能源材料有限公司 | 208932 | 5707 |  |  | 0.49 | 2550 | 610 | 1 | DL00240600132 | 昆山宝必达（0.49*610）厚度±0.01mm，HV85-105,粗糙度0.5-0.8μM，卷重2-3吨 | 1 | Z重划伤(内800米表面中间划伤重平后明显/整卷操3CM间断性划伤重),Z振纹(板面),N粘钢折印(尾50米表面10-30CM粘钢印重) | 1
最终平整 | 04003 | DL002406001012 | DL0024060010 | DP1 | 东方850平整 | 合格 | 让步接收 | 乙 | 鞠承,姚学禹 | 2650 | 2650 |  | 1080 | 0.51 | 610 | 昆山宝必达：850平整用Ra1.0-1.2um毛化辊，厚度公差：0.50-0.52mm，硬度85-105HV，粗糙度0.5-0.8μm. | Y氧化边(板面两边),N粘钢折印(尾100米表面轻微平后不明显),Z振纹(板面) | 20100082 | 轧硬 | 0.6*610-SPCC | 31010052 | 小品种钢卷 | 0.51-SPCC |  | 50 | MO001277 | MO001277-002-01-02 | XPZG001 | 小品种钢前处理模板 | 12225 | 2024-07-06 | 2024-07-18 | 2 | 2024-07-17 11:05:56 | 2024-07-17 13:30:31 | 江苏东方九天新能源材料有限公司 |  | 5707 |  | 1 | 0.51 | 1080 | 610 | 1 | DL002406001012 | 昆山宝必达（0.51*610）厚度±0.01mm，HV85-105,粗糙度0.5-0.8μM，卷重2-3吨 | 1 | Y氧化边(板面两边),N粘钢折印(尾100米表面轻微平后不明显),Z振纹(板面) | 1
最终平整 | 04003 | DL002406001011 | DL0024060010 | DP1 | 东方850平整 | 合格 | 合格品 | 乙 | 鞠承,姚学禹 | 2980 | 2980 |  | 1200 | 0.51 | 610 | 昆山宝必达：850平整用Ra1.0-1.2um毛化辊，厚度公差：0.50-0.52mm，硬度85-105HV，粗糙度0.5-0.8μm. | Z振纹(板面),Y氧化边(两边) | 20100082 | 轧硬 | 0.6*610-SPCC | 31010052 | 小品种钢卷 | 0.51-SPCC |  | 50 | MO001277 | MO001277-002-01-01 | XPZG001 | 小品种钢前处理模板 | 12225 | 2024-07-06 | 2024-07-18 | 2 | 2024-07-17 11:05:56 | 2024-07-17 13:30:31 | 江苏东方九天新能源材料有限公司 |  | 5707 |  | 1 | 0.51 | 1200 | 610 | 1 | DL002406001011 | 昆山宝必达（0.51*610）厚度±0.01mm，HV85-105,粗糙度0.5-0.8μM，卷重2-3吨 | 1 | Z振纹(板面),Y氧化边(两边) | 1
最终平整 | 04003 | DL002406001422 | DL0024060014 | DP1 | 东方850平整 | 合格 | 合格品 | 乙 | 鞠承,姚学禹 | 2830 | 2830 |  | 1150 | 0.51 | 610 | 昆山宝必达：850平整用Ra1.0-1.2um毛化辊，厚度公差：0.50-0.52mm，硬度85-105HV，粗糙度0.5-0.8μm. | Y氧化边(板面),Z振纹(板面) | 20100082 | 轧硬 | 0.6*610-SPCC | 31010052 | 小品种钢卷 | 0.51-SPCC |  | 50 | MO001277 | MO001277-001-02-02 | XPZG001 | 小品种钢前处理模板 | 12295 | 2024-07-06 | 2024-07-18 | 2 | 2024-07-17 11:07:43 | 2024-07-17 12:17:45 | 江苏东方九天新能源材料有限公司 |  | 5707 |  | 1 | 0.51 | 1150 | 610 | 1 | DL002406001422 | 昆山宝必达（0.51*610）厚度±0.01mm，HV85-105,粗糙度0.5-0.8μM，卷重2-3吨 | 1 | Y氧化边(板面),Z振纹(板面) | 1
最终平整 | 04003 | DL002406001421 | DL0024060014 | DP1 | 东方850平整 | 合格 | 合格品 | 乙 | 鞠承,姚学禹 | 2970 | 2970 |  | 1200 | 0.51 | 610 | 昆山宝必达：850平整用Ra1.0-1.2um毛化辊，厚度公差：0.50-0.52mm，硬度85-105HV，粗糙度0.5-0.8μm. | Z振纹(板面),T停机斑(50米轻微，),S砂轮印(板面轻微),Y氧化边(两边) | 20100082 | 轧硬 | 0.6*610-SPCC | 31010052 | 小品种钢卷 | 0.51-SPCC |  | 50 | MO001277 | MO001277-001-02-01 | XPZG001 | 小品种钢前处理模板 | 12295 | 2024-07-06 | 2024-07-18 | 2 | 2024-07-17 11:07:43 | 2024-07-17 12:17:45 | 江苏东方九天新能源材料有限公司 |  | 5707 |  | 1 | 0.51 | 1200 | 610 | 1 | DL002406001421 | 昆山宝必达（0.51*610）厚度±0.01mm，HV85-105,粗糙度0.5-0.8μM，卷重2-3吨 | 1 | Z振纹(板面),T停机斑(50米轻微，),S砂轮印(板面轻微),Y氧化边(两边) | 1
最终平整 | 04003 | DL002406001412 | DL0024060014 | DP1 | 东方850平整 | 合格 | 合格品 | 乙 | 鞠承,姚学禹 | 2700 | 2700 |  | 1110 | 0.51 | 610 | 昆山宝必达：850平整用Ra1.0-1.2um毛化辊，厚度公差：0.50-0.52mm，硬度85-105HV，粗糙度0.5-0.8μm. | Y氧化边(两边),Z振纹(板面) | 20100082 | 轧硬 | 0.6*610-SPCC | 31010052 | 小品种钢卷 | 0.51-SPCC |  | 50 | MO001277 | MO001277-001-01-02 | XPZG001 | 小品种钢前处理模板 | 12295 | 2024-07-06 | 2024-07-18 | 2 | 2024-07-17 10:14:59 | 2024-07-17 10:49:19 | 江苏东方九天新能源材料有限公司 |  | 5707 |  | 1 | 0.51 | 1110 | 610 | 1 | DL002406001412 | 昆山宝必达（0.51*610）厚度±0.01mm，HV85-105,粗糙度0.5-0.8μM，卷重2-3吨 | 1 | Y氧化边(两边),Z振纹(板面) | 1
最终平整 | 04003 | DL002406001411 | DL0024060014 | DP1 | 东方850平整 | 待判定 | 返工 | 乙 | 鞠承,姚学禹 | 2970 | 2970 |  | 1200 | 0.51 | 610 | 昆山宝必达：850平整用Ra1.0-1.2um毛化辊，厚度公差：0.50-0.52mm，硬度85-105HV，粗糙度0.5-0.8μm. | A暗线印(板面轻微),Z振纹(板面),H厚薄公差(内100米公差跳动0.511-0.525) | 20100082 | 轧硬 | 0.6*610-SPCC | 31010052 | 小品种钢卷 | 0.51-SPCC |  | 50 | MO001277 | MO001277-001-01-01 | XPZG001 | 小品种钢前处理模板 | 12295 | 2024-07-06 | 2024-07-18 | 2 | 2024-07-17 10:14:59 | 2024-07-17 10:49:19 | 江苏东方九天新能源材料有限公司 |  | 5707 |  | 1 | 0.51 | 1200 | 610 | 1 | DL002406001411 | 昆山宝必达（0.51*610）厚度±0.01mm，HV85-105,粗糙度0.5-0.8μM，卷重2-3吨 | 1 | A暗线印(板面轻微),Z振纹(板面),H厚薄公差(内100米公差跳动0.511-0.525)
最终平整 | 04003 | DL00240600122 | DL0024060012 | DP1 | 东方850平整 | 待判定 | 返工 | 乙 | 姚学禹 | 6010 | 5940 | 0.9884 | 2270 | 0.54 | 610 | 昆山宝必达：850平整用Ra1.0-1.2um毛化辊，厚度公差：0.53-0.55mm、硬度85-105HV、粗糙度Ra0.5-0.8μm | H厚薄公差(来料传0.542操0.544平后传0.538操0.550量0.549跳0.545-0.552),N粘钢折印(尾50米表面多处粘钢印重) | 20100082 | 轧硬 | 0.6*610-SPCC | 31010056 | 小品种钢卷 | 0.54-SPCC |  | 50 | MO001279 | MO001279-002-02 | XPZG001 | 小品种钢前处理模板 | 12275 | 2024-07-06 | 2024-07-18 | 2 | 2024-07-17 10:00:58 | 2024-07-17 10:02:45 | 江苏东方九天新能源材料有限公司 | 208931 | 5707 |  |  | 0.54 | 2310 | 610 | 1 | DL00240600122 | 昆山宝必达（0.54*610）厚度±0.01mm，HV85-105,粗糙度0.5-0.8μM，卷重2-3吨 | 1 | H厚薄公差(来料传0.542操0.544平后传0.538操0.550量0.549跳0.545-0.552),N粘钢折印(尾50米表面多处粘钢印重)
最终平整 | 04003 | DL1224060010 | DL1224060010 | DP1 | 东方850平整 | 待判定 | 半成品退库 | 乙 | 鞠承,姚学禹 | 5570 | 5050 | 0.9066 | 1730 | 0.66 | 565 | / | X锈点(整卷锈点多) | 20200097 | 小品种钢半成品 | 0.66-SPCC | 31010066 | 小品种钢卷 | 0.66-SPCC |  | 60 | MO001624 | MO001624-001 | XPZG001 | 小品种钢前处理模板 | 5570 | 2024-07-15 | 2024-07-17 | 3 | 2024-07-17 09:07:29 | 2024-07-17 09:08:40 | 江苏东方九天新能源材料有限公司 | 243254 | 5707 |  |  | 0.66 | 0 | 565 | 1 | DL1224060010 | 昆山富维：（0.66*565）厚度公差：+0/-0.01mm，HV80-100,粗糙度0.5-0.7,卷重2-3吨，，取A4纸贴打包后贴外面 | 1 | X锈点(整卷锈点多) | 0
最终平整 | 04003 | DL002406001212 | DL0024060012 | DP1 | 东方850平整 | 待判定 | 半成品退库 | 甲 | 陈俊华,钱琨 | 2950 | 2950 |  | 1130 | 0.54 | 610 | 昆山宝必达：850平整用Ra1.0-1.2um毛化辊，厚度公差：0.53-0.55mm、硬度85-105HV、粗糙度Ra0.5-0.8μm | H厚薄公差(0.547-0.551偶0.552),H横辊印(轻微),Z折印(来料拱板，尾280米整板面折印),X细划伤(790米处板面中间划伤脱皮，约60CM长) | 20100082 | 轧硬 | 0.6*610-SPCC | 20200092 | 小品种钢半成品 | 0.54-SPCC |  | 50 | MO001279 | MO001279-002-01-02 | XPZG001 | 小品种钢前处理模板 | 12275 | 2024-07-06 | 2024-07-18 | 2 | 2024-07-17 07:49:16 | 2024-07-17 07:56:58 | 江苏东方九天新能源材料有限公司 |  | 5704 |  | 1 | 0.54 | 1130 | 610 | 1 | DL002406001212 | 昆山宝必达（0.54*610）厚度±0.01mm，HV85-105,粗糙度0.5-0.8μM，卷重2-3吨 | 1 | H厚薄公差(0.547-0.551偶0.552),H横辊印(轻微),Z折印(来料拱板，尾280米整板面折印),X细划伤(790米处板面中间划伤脱皮，约60CM长) | 1
最终平整 | 04003 | DL002406001211 | DL0024060012 | DP1 | 东方850平整 | 合格 | 让步接收 | 甲 | 陈俊华,钱琨 | 3020 | 3020 |  | 1150 | 0.54 | 610 | 昆山宝必达：850平整用Ra1.0-1.2um毛化辊，厚度公差：0.53-0.55mm、硬度85-105HV、粗糙度Ra0.5-0.8μm | H厚薄公差(平前操0.550传0.554，平后操0.545传0.549；跳动0.547-0.551，偶跳0.552),X线条印(上板面操17CM处，平后淡),H横辊印(轻微) | 20100082 | 轧硬 | 0.6*610-SPCC | 31010056 | 小品种钢卷 | 0.54-SPCC |  | 50 | MO001279 | MO001279-002-01-01 | XPZG001 | 小品种钢前处理模板 | 12275 | 2024-07-06 | 2024-07-18 | 2 | 2024-07-17 07:49:16 | 2024-07-17 07:56:58 | 江苏东方九天新能源材料有限公司 |  | 5704 |  | 1 | 0.54 | 1150 | 610 | 1 | DL002406001211 | 昆山宝必达（0.54*610）厚度±0.01mm，HV85-105,粗糙度0.5-0.8μM，卷重2-3吨 | 1 | H厚薄公差(平前操0.550传0.554，平后操0.545传0.549；跳动0.547-0.551，偶跳0.552),X线条印(上板面操17CM处，平后淡),H横辊印(轻微) | 1
最终平整 | 04003 | DL002406001112 | DL0024060011 | DP1 | 东方850平整 | 待判定 | 半成品退库 | 甲 | 陈俊华,钱琨 | 2650 | 2650 |  | 1020 | 0.54 | 610 | 昆山宝必达：850平整用Ra1.0-1.2um毛化辊，厚度公差：0.53-0.55mm、硬度85-105HV、粗糙度Ra0.5-0.8μm | H横辊印(轻微),C挫伤(650米处，重，平后明显),N粘钢折印(尾200米整板面) | 20100082 | 轧硬 | 0.6*610-SPCC | 20200092 | 小品种钢半成品 | 0.54-SPCC |  | 50 | MO001279 | MO001279-001-01-02 | XPZG001 | 小品种钢前处理模板 | 12270 | 2024-07-06 | 2024-07-18 | 2 | 2024-07-17 06:57:26 | 2024-07-17 07:01:37 | 江苏东方九天新能源材料有限公司 |  | 5704 |  | 1 | 0.54 | 1020 | 610 | 1 | DL002406001112 | 昆山宝必达（0.54*610）厚度±0.01mm，HV85-105,粗糙度0.5-0.8μM，卷重2-3吨 | 1 | H横辊印(轻微),C挫伤(650米处，重，平后明显),N粘钢折印(尾200米整板面) | 1
最终平整 | 04003 | DL002406001111 | DL0024060011 | DP1 | 东方850平整 | 待判定 | 返工 | 甲 | 陈俊华,钱琨 | 3250 | 3250 |  | 1250 | 0.54 | 610 | 昆山宝必达：850平整用Ra1.0-1.2um毛化辊，厚度公差：0.53-0.55mm、硬度85-105HV、粗糙度Ra0.5-0.8μm | 内250米传侧5CM左右黑斑 | 20100082 | 轧硬 | 0.6*610-SPCC | 31010056 | 小品种钢卷 | 0.54-SPCC |  | 50 | MO001279 | MO001279-001-01-01 | XPZG001 | 小品种钢前处理模板 | 12270 | 2024-07-06 | 2024-07-18 | 2 | 2024-07-17 06:57:26 | 2024-07-17 07:01:37 | 江苏东方九天新能源材料有限公司 |  | 5704 |  | 1 | 0.54 | 1250 | 610 | 1 | DL002406001111 | 昆山宝必达（0.54*610）厚度±0.01mm，HV85-105,粗糙度0.5-0.8μM，卷重2-3吨 | 1 | H横辊印(轻微),H黑斑(内250米传5CM) | 1
最终平整 | 04003 | DL00240600112 | DL0024060011 | DP1 | 东方850平整 | 待判定 | 5 | 甲 | 陈俊华,钱琨 | 6020 | 5940 | 0.9867 | 2270 | 0.54 | 610 | 昆山宝必达：850平整用Ra1.0-1.2um毛化辊，厚度公差：0.53-0.55mm、硬度85-105HV、粗糙度Ra0.5-0.8μm | H厚薄公差(平前操0.554传0.558，平后操0.547传0.551，公差跳动0.548-0.555),N粘钢折印(尾150米整板面),X线条印(上板面操17CM处，平后淡),H横辊印(轻微) | 20100082 | 轧硬 | 0.6*610-SPCC | 31010056 | 小品种钢卷 | 0.54-SPCC |  | 50 | MO001279 | MO001279-001-02 | XPZG001 | 小品种钢前处理模板 | 12270 | 2024-07-06 | 2024-07-18 | 2 | 2024-07-17 06:01:12 | 2024-07-17 06:04:29 | 江苏东方九天新能源材料有限公司 | 208930 | 5704 |  |  | 0.54 | 2300 | 610 | 1 | DL00240600112 | 昆山宝必达（0.54*610）厚度±0.01mm，HV85-105,粗糙度0.5-0.8μM，卷重2-3吨 | 1 | H厚薄公差(平前操0.554传0.558，平后操0.547传0.551，公差跳动0.548-0.555),N粘钢折印(尾150米整板面),X线条印(上板面操17CM处，平后淡),H横辊印(轻微)
平整翻包 | 04005 | DL12240700102 | DL1224070010 | DP1 | 东方850平整 | 合格 | 合格品 | 乙 | 鞠承,姚学禹 | 2430 | 2430 |  | 1000 | 0.54 | 565 | 尾30米剪掉，内250米剪掉，剩余平均一分二发货 |  | 20100125 | 轧硬 | 1.2*565-SPCC | 31010056 | 小品种钢卷 | 0.54-SPCC |  | 60 | MO001156 | MO001156-001-02 | XPZG001 | 小品种钢前处理模板 | 5905 | 2024-07-04 | 2024-07-13 | 2 | 2024-07-16 17:37:14 | 2024-07-16 17:38:06 | 江苏东方九天新能源材料有限公司 |  | 5707 |  | 1 | 0.54 | 1000 | 565 | 1 | DL12240700102 | 昆山富维（0.54）：厚度公差：+/-0.005mm，HV80-110,粗糙度0.5-0.7um,卷重2-3吨，取A4纸贴打包后贴外面 | 1 |  | 1
平整翻包 | 04005 | DL12240700101 | DL1224070010 | DP1 | 东方850平整 | 合格 | 合格品 | 乙 | 鞠承,姚学禹 | 2410 | 2410 |  | 1000 | 0.54 | 565 | 尾30米剪掉，内250米剪掉，剩余平均一分二发货 |  | 20100125 | 轧硬 | 1.2*565-SPCC | 31010056 | 小品种钢卷 | 0.54-SPCC |  | 60 | MO001156 | MO001156-001-01 | XPZG001 | 小品种钢前处理模板 | 5905 | 2024-07-04 | 2024-07-13 | 2 | 2024-07-16 17:37:14 | 2024-07-16 17:38:06 | 江苏东方九天新能源材料有限公司 |  | 5707 |  | 1 | 0.54 | 1000 | 565 | 1 | DL12240700101 | 昆山富维（0.54）：厚度公差：+/-0.005mm，HV80-110,粗糙度0.5-0.7um,卷重2-3吨，取A4纸贴打包后贴外面 | 1 |  | 1
最终平整 | 04003 | DL12240600122 | DL1224060012 | DP1 | 东方850平整 | 待判定 | 半成品退库 | 乙 | 鞠承,姚学禹 | 2320 | 2320 |  | 800 | 0.65 | 565 | 昆山富维：850平整用Ra1.2-1.4μm毛化辊，厚度公差：0.645-0.655mm，HV80-110,Ra0.65-1.0μm。 | H厚薄公差(0.642-0.65),N粘钢折印(尾120米表面10-50CM粘钢印重) | 20100125 | 轧硬 | 1.2*565-SPCC | 31010065 | 小品种钢卷 | 0.65-SPCC |  | 50 | MO001252 | MO001252-001-02 | XPZG001 | 小品种钢前处理模板 | 5720 | 2024-07-05 | 2024-07-15 | 2 | 2024-07-16 17:15:14 | 2024-07-16 17:23:50 | 江苏东方九天新能源材料有限公司 |  | 5707 |  | 1 | 0.65 | 800 | 565 | 1 | DL12240600122 | 昆山富维（0.65*565）厚度公差：+/-0.005mm，HV80-110,粗糙度0.65-1.0um,卷重2-3吨,取A4纸贴打包后贴外面 | 1 | H厚薄公差(0.642-0.65),N粘钢折印(尾120米表面10-50CM粘钢印重)
最终平整 | 04003 | DL12240600121 | DL1224060012 | DP1 | 东方850平整 | 合格 | 让步接收 | 乙 | 鞠承,姚学禹 | 2750 | 2750 |  | 950 | 0.65 | 565 | 昆山富维：850平整用Ra1.2-1.4μm毛化辊，厚度公差：0.645-0.655mm，HV80-110,Ra0.65-1.0μm。 | H厚薄公差(0.642-0.65) | 20100125 | 轧硬 | 1.2*565-SPCC | 31010065 | 小品种钢卷 | 0.65-SPCC |  | 50 | MO001252 | MO001252-001-01 | XPZG001 | 小品种钢前处理模板 | 5720 | 2024-07-05 | 2024-07-15 | 2 | 2024-07-16 17:15:14 | 2024-07-16 17:23:50 | 江苏东方九天新能源材料有限公司 |  | 5707 |  | 1 | 0.65 | 950 | 565 | 1 | DL12240600121 | 昆山富维（0.65*565）厚度公差：+/-0.005mm，HV80-110,粗糙度0.65-1.0um,卷重2-3吨,取A4纸贴打包后贴外面 | 1 | H厚薄公差(0.642-0.65) | 1
最终平整 | 04003 | DL1224060010 | DL1224060010 | DP1 | 东方850平整 | 待判定 | 半成品退库 | 乙 | 鞠承,姚学禹 | 5570 | 5050 | 0.9066 | 1730 | 0.66 | 565 | 昆山富维：850平整用Ra0.4-0.5μm毛化辊，厚度公差：0.650-0.660mm，硬度80-110HV，粗糙度Ra≤0.6μm.,光泽度：横向纵向光泽度大于120GU. | X锈点(轧机板面锈斑点淡平后明显),N粘钢折印(尾120米表面10-50CM粘钢印重) | 20100125 | 轧硬 | 1.2*565-SPCC | 31010066 | 小品种钢卷 | 0.66-SPCC |  | 50 | MO001255 | MO001255-002 | XPZG001 | 小品种钢前处理模板 | 5785 | 2024-07-05 | 2024-07-15 | 2 | 2024-07-16 17:12:17 | 2024-07-16 17:14:39 | 江苏东方九天新能源材料有限公司 | 207442 | 5707 |  |  | 0.66 | 1930 | 565 | 1 | DL1224060010 | 昆山富维:(0.66)厚度公差：+0/-0.01mm，HV80-100,粗糙度Ra小于等于0.6um（细麻面）,卷重2-3吨，，取A4纸贴打包后贴外面 | 1 | X锈点(轧机板面锈斑点淡平后明显),N粘钢折印(尾120米表面10-50CM粘钢印重) | 0
平整翻包 | 04005 | DL002405509812 | DL0024055098 | DP1 | 东方850平整 | 合格 | 合格品 | 乙 | 鞠承,姚学禹 | 3730 | 3730 |  | 4000 | 0.203 | 590 | 4000米后翻包涂油切宁波路润 |  | 20100077 | 轧硬 | 0.6*590-SPCC | 20600001 | 镍钝化卷半成品 | 0.203-SPCC |  | 70 | MO000993 | MO000993-003-01-02 | ZDY | 自定义 | 11865 | 2024-06-25 | 2024-07-03 | 2 | 2024-07-16 17:09:20 | 2024-07-16 17:11:19 | 江苏东方九天新能源材料有限公司 |  | 5707 |  | 1 | 0.203 | 4000 | 590 | 1 | DL002405509812 | 海金杜门:（0.203）厚度公差: 0.198-0.203mm、硬度: 90-100HV,粗粕度: Ra0.5-0.7um | 1 |  | 1
平整翻包 | 04005 | DL002405509811 | DL0024055098 | DP1 | 东方850平整 | 合格 | 让步接收 | 乙 | 鞠承,姚学禹 | 1940 | 1940 |  | 2120 | 0.203 | 590 | 4000米后翻包涂油切宁波路润 | C挫伤(550-560米来料松包挫伤重) | 20100077 | 轧硬 | 0.6*590-SPCC | 20600001 | 镍钝化卷半成品 | 0.203-SPCC |  | 70 | MO000993 | MO000993-003-01-01 | ZDY | 自定义 | 11865 | 2024-06-25 | 2024-07-03 | 2 | 2024-07-16 17:09:20 | 2024-07-16 17:11:19 | 江苏东方九天新能源材料有限公司 |  | 5707 |  | 1 | 0.203 | 2120 | 590 | 1 | DL002405509811 | 海金杜门:（0.203）厚度公差: 0.198-0.203mm、硬度: 90-100HV,粗粕度: Ra0.5-0.7um | 1 | C挫伤(550-560米来料松包挫伤重) | 1
最终平整 | 04003 | DL12240600122 | DL1224060012 | DP1 | 东方850平整 | 待判定 | 半成品退库 | 乙 | 鞠承,姚学禹 | 2320 | 2320 |  | 800 | 0.65 | 565 | / | H厚薄公差(0.642-0.654),N粘钢折印(尾100米表面10-50CM粘钢印重) | 20200094 | 小品种钢半成品 | 0.65-SPCC | 20200094 | 小品种钢半成品 | 0.65-SPCC |  | 60 | MO001626 | MO001626-001-02 | XPZG001 | 小品种钢前处理模板 | 5565 | 2024-07-15 | 2024-07-17 | 3 | 2024-07-16 16:29:06 | 2024-07-16 16:43:04 | 江苏东方九天新能源材料有限公司 |  | 5707 |  | 1 | 0.65 | 800 | 565 | 1 | DL12240600122 | 昆山富维：（0.65*565）厚度公差：+/-0.005mm，HV80-110,粗糙度0.5-0.7um,卷重2-3吨,取A4纸贴打包后贴外面 | 1 | H厚薄公差(0.642-0.654),N粘钢折印(尾100米表面10-50CM粘钢印重)
最终平整 | 04003 | DL12240600121 | DL1224060012 | DP1 | 东方850平整 | 待判定 | 半成品退库 | 乙 | 鞠承,姚学禹 | 2750 | 2750 |  | 950 | 0.65 | 565 | / | H厚薄公差(来料传0.647传操0.656平后传0.642操0.649量0.649跳0.649-0.654) | 20200094 | 小品种钢半成品 | 0.65-SPCC | 20200094 | 小品种钢半成品 | 0.65-SPCC |  | 60 | MO001626 | MO001626-001-01 | XPZG001 | 小品种钢前处理模板 | 5565 | 2024-07-15 | 2024-07-17 | 3 | 2024-07-16 16:29:06 | 2024-07-16 16:43:04 | 江苏东方九天新能源材料有限公司 |  | 5707 |  | 1 | 0.65 | 950 | 565 | 1 | DL12240600121 | 昆山富维：（0.65*565）厚度公差：+/-0.005mm，HV80-110,粗糙度0.5-0.7um,卷重2-3吨,取A4纸贴打包后贴外面 | 1 | H厚薄公差(来料传0.647传操0.656平后传0.642操0.649量0.649跳0.649-0.654) | 1
平整翻包 | 04005 | DL002407000121 | DL0024070001 | DP1 | 东方850平整 | 合格 | 合格品 | 乙 | 鞠承,姚学禹 | 4240 | 4160 |  | 5870 | 0.13 | 710 | 内103米传侧2-62cm9个孔洞（0.142-8.07mm2）倒包剪去 | Z振纹(板面),K孔洞(内103米传2-62CM9个0.142-8.07),L拉伸折印(来料传偶有拉伸折印3-5CM) | 20100097 | 轧硬 | 0.6*710-SPCC | 30210007 | 光亮卷 | 0.13-SPCC |  | 70 | MO001219 | MO001219-001-02-01 | GLJ003 | 光亮卷前处理 模板 | 14290 | 2024-07-05 | 2024-07-05 | 2 | 2024-07-16 15:49:17 | 2024-07-16 15:49:38 | 江苏东方九天新能源材料有限公司 |  | 5707 |  | 1 | 0.13 | 6000 | 710 | 1 | DL002407000121 | 无锡丰元：轧0.13，公差+/-0.005，卷重6-7吨，轧到0.13后脱脂平均分包，平整时涂油。 | 1 |  | 1
平整翻包 | 04005 | DL00240700011 | DL0024070001 | DP1 | 东方850平整 | 合格 | 让步接收 | 乙 | 鞠承,姚学禹 | 7030 | 6970 | 0.9915 | 9760 | 0.13 | 710 | 9794米后翻包剪掉 | S色差条印(板面),Z振纹(来料表面),R乳化斑(表面),B白斑(表面多),K孔洞(9794-9900,米传21-54CM3个1.06-1.77) | 20100097 | 轧硬 | 0.6*710-SPCC | 30210007 | 光亮卷 | 0.13-SPCC |  | 70 | MO001219 | MO001219-001-01 | GLJ003 | 光亮卷前处理 模板 | 14290 | 2024-07-05 | 2024-07-05 | 2 | 2024-07-16 15:36:52 | 2024-07-16 15:37:20 | 江苏东方九天新能源材料有限公司 | 206485 | 5707 |  |  | 0.13 | 9910 | 710 | 1 | DL00240700011 | 无锡丰元：轧0.13，公差+/-0.005，卷重6-7吨，轧到0.13后脱脂平均分包，平整时涂油。 | 1 |  | 1
最终平整 | 04003 | DL12240700112 | DL1224070011 | DP1 | 东方850平整 | 待判定 |  | 乙 | 鞠承,姚学禹 | 2970 | 2970 |  | 1500 | 0.45 | 565 | 昆山富维：850平整用Ra1.3-1.5μm毛化辊厚度公差：0.438-0.450mm，硬度80-120HV，粗糙度Ra0.8-1.0μm，光泽度80-150GU(纵向） | D顶伤(1000米传板中间3个顶伤粘钢印) | 20100125 | 轧硬 | 1.2*565-SPCC | 31010046 | 小品种钢卷 | 0.45-SPCC |  | 60 | MO001168 | MO001168-001-02 | XPZG001 | 小品种钢前处理模板 | 5865 | 2024-07-04 | 2024-07-13 | 2 | 2024-07-16 12:35:55 | 2024-07-16 12:38:51 | 江苏东方九天新能源材料有限公司 |  | 5707 |  | 1 | 0.45 | 1500 | 565 | 1 | DL12240700112 | 昆山富维（0.45）：厚度公差：+0/-0.012mm，HV80-120,粗糙度0.8-1.0um,光泽度80-150GU(纵向）卷重2-3吨，取A4纸贴打包后贴外面 | 1 | D顶伤(1000米传板中间3个顶伤粘钢印)
最终平整 | 04003 | DL12240700111 | DL1224070011 | DP1 | 东方850平整 | 待判定 | 半成品退库 | 乙 | 鞠承,姚学禹 | 2390 | 2390 |  | 1250 | 0.45 | 565 | 昆山富维：850平整用Ra1.3-1.5μm毛化辊厚度公差：0.438-0.450mm，硬度80-120HV，粗糙度Ra0.8-1.0μm，光泽度80-150GU(纵向） | Z重划伤(内300米表面中间划伤重平后明显/),X锈斑(760米表面中间3个虫斑锈斑) | 20100125 | 轧硬 | 1.2*565-SPCC | 20200047 | 小品种钢半成品 | 0.45-SPCC |  | 60 | MO001168 | MO001168-001-01 | XPZG001 | 小品种钢前处理模板 | 5865 | 2024-07-04 | 2024-07-13 | 2 | 2024-07-16 12:35:55 | 2024-07-16 12:38:51 | 江苏东方九天新能源材料有限公司 |  | 5707 |  | 1 | 0.45 | 1250 | 565 | 1 | DL12240700111 | 昆山富维（0.45）：厚度公差：+0/-0.012mm，HV80-120,粗糙度0.8-1.0um,光泽度80-150GU(纵向）卷重2-3吨，取A4纸贴打包后贴外面 | 1 | Z重划伤(内300米表面中间划伤重平后明显/),X锈斑(760米表面中间3个虫斑锈斑) | 1
最终平整 | 04003 | JG12240602601 | JG1224060260 | DP1 | 东方850平整 | 合格 | 让步接收 | 甲 | 陈俊华,钱琨 | 7550 | 7550 | 1 | 13180 | 0.1 | 760 | 平整 | K孔洞(11077.6米传735.3MM1.98；12205米传38.1MM0.78；13090.2米传33.1MM1.77MM2),R乳化斑(重) | 20100142 | 轧硬 | 0.4*760-SPCC | 30210015 | 光亮卷 | 0.1-SPCC |  | 60 | MO000947 | MO000947-018-01 | KSFW001 | 东方小品种钢前处理 0.67（昆山富维 厚度公差：0.660-0.670mm,光泽度大于150GU（横向、纵向），粗糙度：Ra0.2-0.45um.硬度：HV80-110） | 13095 | 2024-06-25 | 2024-07-05 | 2 | 2024-07-16 04:26:53 | 2024-07-16 04:28:31 | 江苏东方九天新能源材料有限公司 | 193157 | 5704 |  |  | 0.1 | 13100 | 760 | 1 | JG12240602601 | 轧0.1，米数控制在22200-22300米，脱脂分一包9200米。 | 1 | K孔洞(11077.6米传735.3MM1.98；12205米传38.1MM0.78；13090.2米传33.1MM1.77MM2),R乳化斑(重) | 1
最终平整 | 04003 | JG122406023512 | JG1224060235 | DP1 | 东方850平整 | 待判定 | 协议品 | 甲 | 陈俊华,钱琨 | 340 | 340 |  | 600 | 0.1 | 760 | 平整 | R乳化斑(重),K孔洞(内100米传201.7-202.7MM9个1.06-1.7MM2),S色差(重) | 20100142 | 轧硬 | 0.4*760-SPCC | 30210015 | 光亮卷 | 0.1-SPCC |  | 60 | MO000945 | MO000945-009-01-02 | KSFW001 | 东方小品种钢前处理 0.67（昆山富维 厚度公差：0.660-0.670mm,光泽度大于150GU（横向、纵向），粗糙度：Ra0.2-0.45um.硬度：HV80-110） | 13470 | 2024-06-25 | 2024-07-05 | 2 | 2024-07-16 03:53:03 | 2024-07-16 03:56:15 | 江苏东方九天新能源材料有限公司 |  | 5704 |  | 1 | 0.1 | 600 | 760 | 1 | JG122406023512 | 轧0.1，米数控制在23100-23200米，脱脂分一包10400米。 | 1 |  | 1
最终平整 | 04003 | JG122406023511 | JG1224060235 | DP1 | 东方850平整 | 合格 | 让步接收 | 甲 | 陈俊华,钱琨 | 7060 | 7060 |  | 12400 | 0.1 | 760 | 平整 | 208.8米传752.5MM孔洞0.57平方毫米 | 20100142 | 轧硬 | 0.4*760-SPCC | 30210015 | 光亮卷 | 0.1-SPCC |  | 60 | MO000945 | MO000945-009-01-01 | KSFW001 | 东方小品种钢前处理 0.67（昆山富维 厚度公差：0.660-0.670mm,光泽度大于150GU（横向、纵向），粗糙度：Ra0.2-0.45um.硬度：HV80-110） | 13470 | 2024-06-25 | 2024-07-05 | 2 | 2024-07-16 03:53:03 | 2024-07-16 03:56:15 | 江苏东方九天新能源材料有限公司 |  | 5704 |  | 1 | 0.1 | 12400 | 760 | 1 | JG122406023511 | 轧0.1，米数控制在23100-23200米，脱脂分一包10400米。 | 1 | ,S色差(重)K孔洞(208.8米传752.5MM0.57MM2) | 1
最终平整 | 04003 | JG12240602612 | JG1224060261 | DP1 | 东方850平整 | 合格 | 让步接收 | 甲 | 陈俊华,钱琨 | 6420 | 6420 | 1 | 11080 | 0.1 | 760 | 平整 | 内100米传201.7-202.7mm9个1.06-1.7平方毫米 | 20100142 | 轧硬 | 0.4*760-SPCC | 30210015 | 光亮卷 | 0.1-SPCC |  | 60 | MO000946 | MO000946-001-02 | KSFW001 | 东方小品种钢前处理 0.67（昆山富维 厚度公差：0.660-0.670mm,光泽度大于150GU（横向、纵向），粗糙度：Ra0.2-0.45um.硬度：HV80-110） | 13110 | 2024-06-25 | 2024-07-05 | 2 | 2024-07-16 02:57:11 | 2024-07-16 02:58:31 | 江苏东方九天新能源材料有限公司 | 193118 | 5704 |  |  | 0.1 | 11000 | 760 | 1 | JG12240602612 | 轧0.1，米数控制在22500-22600米，脱脂分一包9200米。 | 1 | R乳化斑(重),K孔洞(内100米传201.7-202.7MM9个1.06-1.7MM2),S色差(重) | 1
最终平整 | 04003 | JG12240602592 | JG1224060259 | DP1 | 东方850平整 | 合格 | 合格品 | 甲 | 陈俊华,钱琨 | 5600 | 5590 | 0.9982 | 9900 | 0.1 | 760 | 平整 |  | 20100142 | 轧硬 | 0.4*760-SPCC | 30210015 | 光亮卷 | 0.1-SPCC |  | 60 | MO000947 | MO000947-016-02 | KSFW001 | 东方小品种钢前处理 0.67（昆山富维 厚度公差：0.660-0.670mm,光泽度大于150GU（横向、纵向），粗糙度：Ra0.2-0.45um.硬度：HV80-110） | 13075 | 2024-06-25 | 2024-07-05 | 2 | 2024-07-16 02:30:24 | 2024-07-16 02:31:29 | 江苏东方九天新能源材料有限公司 | 193154 | 5704 |  |  | 0.1 | 9850 | 760 | 1 | JG12240602592 | 轧0.1，米数控制在22200-22300米，脱脂分一包9200米。 | 1 | S色差(重) | 1
最终平整 | 04003 | JG12240602402 | JG1224060240 | DP1 | 东方850平整 | 合格 | 让步接收 | 甲 | 陈俊华,钱琨 | 5930 | 5900 | 0.9949 | 10250 | 0.1 | 760 | 平整 | 乳化斑(轻微),内101米传755.8mm孔洞1.34平方毫米 | 20100142 | 轧硬 | 0.4*760-SPCC | 30210015 | 光亮卷 | 0.1-SPCC |  | 60 | MO000945 | MO000945-028-02 | KSFW001 | 东方小品种钢前处理 0.67（昆山富维 厚度公差：0.660-0.670mm,光泽度大于150GU（横向、纵向），粗糙度：Ra0.2-0.45um.硬度：HV80-110） | 13580 | 2024-06-25 | 2024-07-05 | 2 | 2024-07-16 01:24:26 | 2024-07-16 01:25:44 | 江苏东方九天新能源材料有限公司 | 193109 | 5704 |  |  | 0.1 | 10250 | 760 | 1 | JG12240602402 | 轧0.1，米数控制在23100-23200米，脱脂分一包10400米。 | 1 | R乳化斑(轻微),K孔洞(内101米传755.8MM1.34MM2) | 1
最终平整 | 04003 | DL12240600042 | DL1224060004 | DP1 | 东方850平整 | 待判定 | 半成品退库 | 乙 | 鞠承,姚学禹 | 2160 | 2160 |  | 970 | 0.5 | 565 | 昆山富维：850平整用Ra0.4-0.5μm毛化辊，厚度公差：0.495-0.505mm，硬度80-110HV，粗糙度Ra0.2-0.5μmm，横向纵向光泽度大于140GU | Y氧化边(两边),B白斑(尾400米操半个板面发白/板面重平后明显),N粘钢折印(尾150米操1015CM重),Z重划伤(尾150米来料划伤/有记录) | 20100125 | 轧硬 | 1.2*565-SPCC | 31010062 | 小品种钢卷 | 0.5-SPCC |  | 50 | MO001295 | MO001295-001-02 | XPZG001 | 小品种钢前处理模板 | 5735 | 2024-07-06 | 2024-07-16 | 2 | 2024-07-15 15:13:07 | 2024-07-15 15:17:32 | 江苏东方九天新能源材料有限公司 |  | 5707 |  | 1 | 0.5 | 970 | 565 | 1 | DL12240600042 | 昆山富维(0.5*565)：厚度公差：+/-0.005mm，HV80-110,粗糙度0.2-0.5um，光泽度：横向光泽度大于140GU,卷重2-3吨，，取A4纸贴打包后贴外面 | 1 | Y氧化边(两边),B白斑(尾400米操半个板面发白/板面重平后明显),N粘钢折印(尾150米操1015CM重),Z重划伤(尾150米来料划伤/有记录)
最终平整 | 04003 | DL12240600041 | DL1224060004 | DP1 | 东方850平整 | 合格 | 让步接收 | 乙 | 鞠承,姚学禹 | 3120 | 3120 |  | 1400 | 0.5 | 565 | 昆山富维：850平整用Ra0.4-0.5μm毛化辊，厚度公差：0.495-0.505mm，硬度80-110HV，粗糙度Ra0.2-0.5μmm，横向纵向光泽度大于140GU | 板面轻微裂纹,白斑(板面),氧化边(板面两边) | 20100125 | 轧硬 | 1.2*565-SPCC | 31010062 | 小品种钢卷 | 0.5-SPCC |  | 50 | MO001295 | MO001295-001-01 | XPZG001 | 小品种钢前处理模板 | 5735 | 2024-07-06 | 2024-07-16 | 2 | 2024-07-15 15:13:07 | 2024-07-15 15:17:32 | 江苏东方九天新能源材料有限公司 |  | 5707 |  | 1 | 0.5 | 1400 | 565 | 1 | DL12240600041 | 昆山富维(0.5*565)：厚度公差：+/-0.005mm，HV80-110,粗糙度0.2-0.5um，光泽度：横向光泽度大于140GU,卷重2-3吨，，取A4纸贴打包后贴外面 | 1 | Z振纹(板面振纹/轻微裂纹),B白斑(板面),Y氧化边(板面两边) | 1
最终平整 | 04003 | DL00240551152 | DL0024055115 | DP1 | 东方850平整 | 合格 | 让步接收 | 乙 | 鞠承,姚学禹 | 5740 | 5470 | 0.953 | 6190 | 0.203 | 590 | 海金杜门：850平整用1.0-1.2μm细毛化辊平整、厚度公差：0.198-0.203mm、硬度90-100HV,粗糙度Ra0.5-0.7μm、抗拉＜355MPa（合格证上备注镍基带蓝色标签） | 振纹(板面),操13CM处连续性亮点 | 20100077 | 轧硬 | 0.6*590-SPCC | 20600001 | 镍钝化卷半成品 | 0.203-SPCC |  | 60 | MO000993 | MO000993-002-02 | ZDY | 自定义 | 11865 | 2024-06-25 | 2024-07-03 | 2 | 2024-07-15 13:53:30 | 2024-07-15 13:56:50 | 江苏东方九天新能源材料有限公司 | 194117 | 5707 |  |  | 0.2 | 6160 | 590 | 1 | DL00240551152 | 海金杜门:（0.203）厚度公差: 0.198-0.203mm、硬度: 90-100HV,粗粕度: Ra0.5-0.7um | 1 | Z振纹(板面),L亮点(操13CM处连续性亮点) | 1
最终平整 | 04003 | DL002407000622 | DL0024070006 | DP1 | 东方850平整 | 合格 | 让步接收 | 乙 | 鞠承,姚学禹 | 4875 | 4875 |  | 6900 | 0.13 | 710 | 无锡丰元：850平整用Ra1.0-1.2μm毛化辊平整.厚度公差：0.125-0.135mm、粗糙度：Ra0.5-0.8um,抗拉强度:310-380Mpa，延伸率:>35%, 表面涂油 | R乳化斑(来料表面),S水锈斑(来料传3CM，轻微水锈斑平后淡),Z振纹(板面) | 20100097 | 轧硬 | 0.6*710-SPCC | 30210007 | 光亮卷 | 0.13-SPCC |  | 60 | MO001219 | MO001219-003-02-02 | GLJ003 | 光亮卷前处理 模板 | 14275 | 2024-07-05 | 2024-07-05 | 2 | 2024-07-15 10:22:46 | 2024-07-15 10:34:50 | 江苏东方九天新能源材料有限公司 |  | 5707 |  | 1 | 0.13 | 6900 | 710 | 1 | DL002407000622 | 无锡丰元：轧0.13，公差+/-0.005，卷重6-7吨，轧到0.13后脱脂平均分包，平整时涂油。 | 1 | R乳化斑(来料表面),S水锈斑(来料传3CM，轻微水锈斑平后淡),Z振纹(板面) | 1
最终平整 | 04003 | DL002407000621 | DL0024070006 | DP1 | 东方850平整 | 合格 | 让步接收 | 乙 | 鞠承,姚学禹 | 2140 | 2140 |  | 3000 | 0.13 | 710 | 无锡丰元：850平整用Ra1.0-1.2μm毛化辊平整.厚度公差：0.125-0.135mm、粗糙度：Ra0.5-0.8um,抗拉强度:310-380Mpa，延伸率:>35%, 表面涂油 | Z振纹(板面),S水锈斑(传3CM轻微水锈斑平后淡),K孔洞(内100米3个60CM3个0.07-4.74) | 20100097 | 轧硬 | 0.6*710-SPCC | 30210007 | 光亮卷 | 0.13-SPCC |  | 60 | MO001219 | MO001219-003-02-01 | GLJ003 | 光亮卷前处理 模板 | 14275 | 2024-07-05 | 2024-07-05 | 2 | 2024-07-15 10:22:46 | 2024-07-15 10:34:50 | 江苏东方九天新能源材料有限公司 |  | 5707 |  | 1 | 0.13 | 3000 | 710 | 1 | DL002407000621 | 无锡丰元：轧0.13，公差+/-0.005，卷重6-7吨，轧到0.13后脱脂平均分包，平整时涂油。 | 1 | Z振纹(板面),S水锈斑(传3CM轻微水锈斑平后淡),K孔洞(内100米3个60CM3个0.07-4.74) | 1
最终平整 | 04003 | DL00240700081 | DL0024070008 | DP1 | 东方850平整 | 合格 | 让步接收 | 乙 | 鞠承,姚学禹 | 7055 | 7030 | 0.9965 | 9930 | 0.13 | 710 | 无锡丰元：850平整用Ra1.0-1.2μm毛化辊平整.厚度公差：0.125-0.135mm、粗糙度：Ra0.5-0.8um,抗拉强度:310-380Mpa，延伸率:>35%, 表面涂油 | 色差条印，振纹，乳化斑(重) | 20100097 | 轧硬 | 0.6*710-SPCC | 30210007 | 光亮卷 | 0.13-SPCC |  | 60 | MO001219 | MO001219-004-01 | GLJ003 | 光亮卷前处理 模板 | 14280 | 2024-07-05 | 2024-07-05 | 2 | 2024-07-14 17:11:39 | 2024-07-14 17:13:01 | 江苏东方九天新能源材料有限公司 | 206481 | 5707 |  |  | 0.13 | 9900 | 710 | 1 | DL00240700081 | 无锡丰元：轧0.13，公差+/-0.005，卷重6-7吨，轧到0.13后脱脂平均分包，平整时涂油。 | 1 | S色差条印(板面),Z振纹(来料表面),R乳化斑(来料表面重) | 1
最终平整 | 04003 | DL00240700082 | DL0024070008 | DP1 | 东方850平整 | 合格 | 让步接收 | 乙 | 鞠承,姚学禹 | 7080 | 7050 | 0.9958 | 10000 | 0.13 | 710 | 无锡丰元：850平整用Ra1.0-1.2μm毛化辊平整.厚度公差：0.125-0.135mm、粗糙度：Ra0.5-0.8um,抗拉强度:310-380Mpa，延伸率:>35%, 表面涂油 | Y氧化边(两边),B白条纹(板面),B白斑(板面白斑多),R乳化斑(来料表面重) | 20100097 | 轧硬 | 0.6*710-SPCC | 30210007 | 光亮卷 | 0.13-SPCC |  | 60 | MO001219 | MO001219-004-02 | GLJ003 | 光亮卷前处理 模板 | 14280 | 2024-07-05 | 2024-07-05 | 2 | 2024-07-14 13:50:49 | 2024-07-14 13:52:37 | 江苏东方九天新能源材料有限公司 | 206481 | 5707 |  |  | 0.13 | 9950 | 710 | 1 | DL00240700082 | 无锡丰元：轧0.13，公差+/-0.005，卷重6-7吨，轧到0.13后脱脂平均分包，平整时涂油。 | 1 | Y氧化边(两边),B白条纹(板面),B白斑(板面白斑多),R乳化斑(来料表面重) | 1
最终平整 | 04003 | DL002407000122 | DL0024070001 | DP1 | 东方850平整 | 合格 | 让步接收 | 乙 | 鞠承,姚学禹 | 2810 | 2810 |  | 3960 | 0.13 | 710 | 无锡丰元：850平整用Ra1.0-1.2μm毛化辊平整.厚度公差：0.125-0.135mm、粗糙度：Ra0.5-0.8um,抗拉强度:310-380Mpa，延伸率:>35%, 表面涂油 | L拉伸折印(来料传偶有拉伸折印),B白条纹(板面),S色差(板面) | 20100097 | 轧硬 | 0.6*710-SPCC | 30210007 | 光亮卷 | 0.13-SPCC |  | 60 | MO001219 | MO001219-001-02-02 | GLJ003 | 光亮卷前处理 模板 | 14290 | 2024-07-05 | 2024-07-05 | 2 | 2024-07-14 12:48:59 | 2024-07-14 12:52:00 | 江苏东方九天新能源材料有限公司 |  | 5707 |  | 1 | 0.13 | 3960 | 710 | 1 | DL002407000122 | 无锡丰元：轧0.13，公差+/-0.005，卷重6-7吨，轧到0.13后脱脂平均分包，平整时涂油。 | 1 | L拉伸折印(来料传偶有拉伸折印),B白条纹(板面),S色差(板面) | 1
最终平整 | 04003 | DL00240700031 | DL0024070003 | DP1 | 东方850平整 | 合格 | 让步接收 | 乙 | 鞠承,姚学禹 | 7190 | 7130 | 0.9917 | 10020 | 0.13 | 710 | 无锡丰元：850平整用Ra1.0-1.2μm毛化辊平整.厚度公差：0.125-0.135mm、粗糙度：Ra0.5-0.8um,抗拉强度:310-380Mpa，延伸率:>35%, 表面涂油 | 内800米传侧大边浪拉伸折印5cm | 20100097 | 轧硬 | 0.6*710-SPCC | 30210007 | 光亮卷 | 0.13-SPCC |  | 60 | MO001219 | MO001219-002-01 | GLJ003 | 光亮卷前处理 模板 | 14615 | 2024-07-05 | 2024-07-05 | 2 | 2024-07-14 11:08:43 | 2024-07-14 11:10:37 | 江苏东方九天新能源材料有限公司 | 206406 | 5707 |  |  | 0.13 | 10050 | 710 | 1 | DL00240700031 | 无锡丰元：轧0.13，公差+/-0.005，卷重6-7吨，轧到0.13后脱脂平均分包，平整时涂油。 | 1 | S色差条印(板面),Z振纹(板面轻微),R乳化斑(来料表面),L拉伸折印(内800米传带大边浪拉伸折印5CM/) | 1
最终平整 | 04003 | DL00240700032 | DL0024070003 | DP1 | 东方850平整 | 合格 | 让步接收 | 乙 | 鞠承,姚学禹 | 7270 | 7210 | 0.9917 | 10140 | 0.13 | 710 | 无锡丰元：850平整用Ra1.0-1.2μm毛化辊平整.厚度公差：0.125-0.135mm、粗糙度：Ra0.5-0.8um,抗拉强度:310-380Mpa，延伸率:>35%, 表面涂油 | 内1000米传侧大边浪拉伸折印2-5cm，白斑 | 20100097 | 轧硬 | 0.6*710-SPCC | 30210007 | 光亮卷 | 0.13-SPCC |  | 60 | MO001219 | MO001219-002-02 | GLJ003 | 光亮卷前处理 模板 | 14615 | 2024-07-05 | 2024-07-05 | 2 | 2024-07-14 10:07:22 | 2024-07-14 10:09:21 | 江苏东方九天新能源材料有限公司 | 206406 | 5707 |  |  | 0.13 | 10185 | 710 | 1 | DL00240700032 | 无锡丰元：轧0.13，公差+/-0.005，卷重6-7吨，轧到0.13后脱脂平均分包，平整时涂油。 | 1 | S色差条印(板面轻微),R乳化斑(来料表面),L拉伸折印(内1000米传大边浪拉伸折印2-5CM),B白斑(板面),B白条纹(板面轻微) | 1
平整翻包 | 04005 | JG12240602752 | JG1224060275 | DP1 | 东方850平整 | 待判定 | 返工 | 乙 | 鞠承,姚学禹 | 6110 | 6100 | 0.9984 | 10560 | 0.1 | 760 | 翻包确认松花印 | S松花印(来料传35CM内松花印重【质检已确认】) | 20100142 | 轧硬 | 0.4*760-SPCC | 30210015 | 光亮卷 | 0.1-SPCC |  | 70 | MO000945 | MO000945-001-02 | KSFW001 | 东方小品种钢前处理 0.67（昆山富维 厚度公差：0.660-0.670mm,光泽度大于150GU（横向、纵向），粗糙度：Ra0.2-0.45um.硬度：HV80-110） | 13410 | 2024-06-25 | 2024-07-05 | 2 | 2024-07-13 22:42:05 | 2024-07-13 22:44:13 | 江苏东方九天新能源材料有限公司 | 193074 | 5707 |  |  | 0.1 | 10580 | 760 | 1 | JG12240602752 | 轧0.1，米数控制在23100-23200米，脱脂分一包10400米。 | 1 | S松花印(来料传35CM内松花印重【质检已确认】)
最终平整 | 04003 | DL00240551131 | DL0024055113 | DP1 | 东方850平整 | 合格 | 让步接收 | 乙 | 鞠承,姚学禹 | 5910 | 5900 | 0.9983 | 6330 | 0.203 | 590 | 海金杜门：850平整用1.0-1.2μm细毛化辊平整、厚度公差：0.198-0.203mm、硬度90-100HV,粗糙度Ra0.5-0.7μm、抗拉＜355MPa（合格证上备注镍基带蓝色标签） | 来料表面轻微暗线印，双边氧化边 | 20100077 | 轧硬 | 0.6*590-SPCC | 20600001 | 镍钝化卷半成品 | 0.203-SPCC |  | 60 | MO000993 | MO000993-001-01 | ZDY | 自定义 | 12135 | 2024-06-25 | 2024-07-03 | 2 | 2024-07-13 22:19:27 | 2024-07-13 22:21:11 | 江苏东方九天新能源材料有限公司 | 194116 | 5707 |  |  | 0.2 | 6320 | 590 | 1 | DL00240551131 | 海金杜门:（0.203）厚度公差: 0.198-0.203mm、硬度: 90-100HV,粗粕度: Ra0.5-0.7um | 1 | X线条印(来料表面轻微暗),Y氧化边(两边) | 1
平整翻包 | 04005 | JG12240602442 | JG1224060244 | DP1 | 东方850平整 | 合格 | 让步接收 | 乙 | 鞠承,姚学禹 | 5765 | 5765 | 1 | 9950 | 0.1 | 760 | 内84m倒包剪去 | 夹纸内84米13个孔洞【剪下退平整】，4789-4794米传侧48CM2个孔洞（0.28-0.49mm2) | 20100142 | 轧硬 | 0.4*760-SPCC | 30210015 | 光亮卷 | 0.1-SPCC |  | 70 | MO000945 | MO000945-011-02 | KSFW001 | 东方小品种钢前处理 0.67（昆山富维 厚度公差：0.660-0.670mm,光泽度大于150GU（横向、纵向），粗糙度：Ra0.2-0.45um.硬度：HV80-110） | 13475 | 2024-06-25 | 2024-07-05 | 2 | 2024-07-13 20:13:16 | 2024-07-13 20:15:44 | 江苏东方九天新能源材料有限公司 | 193091 | 5707 |  |  | 0.1 | 9950 | 760 | 1 | JG12240602442 | 轧0.1，米数控制在23100-23200米，脱脂分一包10400米。 | 1 | K孔洞(夹纸内84米13个孔洞【退平整】/4789-4794米传48CM2个0.28-0.49) | 1
最终平整 | 04003 | DL00240551132 | DL0024055113 | DP1 | 东方850平整 | 合格 | 让步接收 | 乙 | 鞠承,姚学禹 | 6030 | 5860 | 0.9718 | 6260 | 0.203 | 590 | 海金杜门：850平整用1.0-1.2μm细毛化辊平整、厚度公差：0.198-0.203mm、硬度90-100HV,粗糙度Ra0.5-0.7μm、抗拉＜355MPa（合格证上备注镍基带蓝色标签） | 50米处停机斑,板面轻微横辊印,表面多处暗线印（平后强光明显）,氧化边 | 20100077 | 轧硬 | 0.6*590-SPCC | 20600001 | 镍钝化卷半成品 | 0.203-SPCC |  | 60 | MO000993 | MO000993-001-02 | ZDY | 自定义 | 12135 | 2024-06-25 | 2024-07-03 | 2 | 2024-07-13 19:56:45 | 2024-07-13 19:58:24 | 江苏东方九天新能源材料有限公司 | 194116 | 5707 |  |  | 0.2 | 6300 | 590 | 1 | DL00240551132 | 海金杜门:（0.203）厚度公差: 0.198-0.203mm、硬度: 90-100HV,粗粕度: Ra0.5-0.7um | 1 | T停机斑(50米处),H横辊印(来料板面轻微),X线条印(来料表面多处暗平后强光明显),Y氧化边(两边) | 1
最终平整 | 04003 | DL00240550982 | DL0024055098 | DP1 | 东方850平整 | 合格 | 让步接收 | 乙 | 鞠承,姚学禹 | 5785 | 5730 | 0.9905 | 6120 | 0.203 | 590 | 海金杜门：850平整用1.0-1.2μm细毛化辊平整、厚度公差：0.198-0.203mm、硬度90-100HV,粗糙度Ra0.5-0.7μm、抗拉＜355MPa（合格证上备注镍基带蓝色标签） | 表面轻微振纹,氧化边,表面轻微暗线印（平后淡) | 20100077 | 轧硬 | 0.6*590-SPCC | 20600001 | 镍钝化卷半成品 | 0.203-SPCC |  | 60 | MO000993 | MO000993-003-02 | ZDY | 自定义 | 11865 | 2024-06-25 | 2024-07-03 | 2 | 2024-07-13 19:09:19 | 2024-07-13 19:11:12 | 江苏东方九天新能源材料有限公司 | 193863 | 5707 |  |  | 0.2 | 6180 | 590 | 1 | DL00240550982 | 海金杜门:（0.203）厚度公差: 0.198-0.203mm、硬度: 90-100HV,粗粕度: Ra0.5-0.7um | 1 | Z振纹(来料表面轻微),Y氧化边(两边),X线条印(来料表面轻微暗平后淡) | 1
最终平整 | 04003 | JG122406024912 | JG1224060249 | DP1 | 东方850平整 | 待判定 | 协议品 | 乙 | 鞠承,姚学禹 | 530 | 530 |  | 940 | 0.1 | 760 | 平整 | 来料叠带 短带（协议品） | 20100142 | 轧硬 | 0.4*760-SPCC | 30210015 | 光亮卷 | 0.1-SPCC |  | 60 | MO000945 | MO000945-006-01-02 | KSFW001 | 东方小品种钢前处理 0.67（昆山富维 厚度公差：0.660-0.670mm,光泽度大于150GU（横向、纵向），粗糙度：Ra0.2-0.45um.硬度：HV80-110） | 13450 | 2024-06-25 | 2024-07-05 | 2 | 2024-07-13 18:17:57 | 2024-07-13 18:19:21 | 江苏东方九天新能源材料有限公司 |  | 5707 |  | 1 | 0.1 | 940 | 760 | 1 | JG122406024912 | 轧0.1，米数控制在23100-23200米，脱脂分一包10400米。 | 1 | D短带(来料叠带) | 1
最终平整 | 04003 | JG122406024911 | JG1224060249 | DP1 | 东方850平整 | 合格 | 合格品 | 乙 | 鞠承,姚学禹 | 6270 | 6270 |  | 10750 | 0.1 | 760 | 平整 |  | 20100142 | 轧硬 | 0.4*760-SPCC | 30210015 | 光亮卷 | 0.1-SPCC |  | 60 | MO000945 | MO000945-006-01-01 | KSFW001 | 东方小品种钢前处理 0.67（昆山富维 厚度公差：0.660-0.670mm,光泽度大于150GU（横向、纵向），粗糙度：Ra0.2-0.45um.硬度：HV80-110） | 13450 | 2024-06-25 | 2024-07-05 | 2 | 2024-07-13 18:17:57 | 2024-07-13 18:19:21 | 江苏东方九天新能源材料有限公司 |  | 5707 |  | 1 | 0.1 | 10750 | 760 | 1 | JG122406024911 | 轧0.1，米数控制在23100-23200米，脱脂分一包10400米。 | 1 |  | 1
最终平整 | 04003 | JG12240602492 | JG1224060249 | DP1 | 东方850平整 | 合格 | 让步接收 | 甲 | 陈俊华,钱琨 | 6430 | 6410 | 0.9969 | 11050 | 0.1 | 760 | 平整 | 736.6米传侧244.8mm孔洞（0.07mm2），2727.3米传侧438.7mm孔洞（0.07mm2），5310.3米传侧299.8mm孔洞（0.07mm2) | 20100142 | 轧硬 | 0.4*760-SPCC | 30210015 | 光亮卷 | 0.1-SPCC |  | 60 | MO000945 | MO000945-006-02 | KSFW001 | 东方小品种钢前处理 0.67（昆山富维 厚度公差：0.660-0.670mm,光泽度大于150GU（横向、纵向），粗糙度：Ra0.2-0.45um.硬度：HV80-110） | 13450 | 2024-06-25 | 2024-07-05 | 2 | 2024-07-13 16:25:02 | 2024-07-13 16:27:38 | 江苏东方九天新能源材料有限公司 | 193086 | 5704 |  |  | 0.1 | 11000 | 760 | 1 | JG12240602492 | 轧0.1，米数控制在23100-23200米，脱脂分一包10400米。 | 1 | K孔洞(736.6米传244.8MM0.07；2727.3米传438.7MM0.07；5310.3米处传299.8MM0.07MM2),L亮斑(偶有) | 1
最终平整 | 04003 | JG12240551023 | JG12240551023 | DP1 | 东方850平整 | 合格 | 合格品 | 甲 | 陈俊华,钱琨 | 1840 | 1780 | 0.9674 | 4250 | 0.1 | 550 | 平整 |  | 20500018 | 光亮卷半成品 | 0.1-SPCC | 30210015 | 光亮卷 | 0.1-SPCC |  | 60 | MO001096 | MO001096-001 | GLJ003 | 光亮卷前处理 模板 | 2540 | 2024-07-01 | 2024-07-08 | 2 | 2024-07-13 16:03:29 | 2024-07-13 16:04:02 | 江苏东方九天新能源材料有限公司 | 200039 | 5704 |  |  | 0.1 | 4350 | 550 | 1 | JG12240551023 | 松花印需切边 | 1 |  | 1
平整翻包 | 04005 | JG12240601421 | JG1224060142 | DP1 | 东方850平整 | 合格 | 让步接收 | 甲 | 陈俊华,钱琨 | 7230 | 7140 | 0.9876 | 12480 | 0.1 | 760 | 12482米后倒包剪去 | 10826.9米传63.3MM孔洞0.56平方毫米，10946.5米传699.7MM孔洞0.35平方毫米 | 20100142 | 轧硬 | 0.4*760-SPCC | 30210015 | 光亮卷 | 0.1-SPCC |  | 70 | MO000938 | MO000938-005-01 | KSFW001 | 东方小品种钢前处理 0.67（昆山富维 厚度公差：0.660-0.670mm,光泽度大于150GU（横向、纵向），粗糙度：Ra0.2-0.45um.硬度：HV80-110） | 13445 | 2024-06-24 | 2024-07-04 | 2 | 2024-07-13 11:16:49 | 2024-07-13 11:18:31 | 江苏东方九天新能源材料有限公司 | 192989 | 5704 |  |  | 0.1 | 12620 | 760 | 1 | JG12240601421 | 轧0.1，米数控制在23100-23200米，脱脂分一包10400米。 | 1 | K孔洞(10826.9米传63.3MM0.56；10946.5米传699.7MM0.35MM2) | 1
平整翻包 | 04005 | JG122405512712 | JG1224055127 | DP1 | 东方850平整 | 合格 | 让步接收 | 甲 | 陈俊华,钱琨 | 1890 | 1890 |  | 3200 | 0.1 | 760 | 翻包到3267米处分包取样 | 1457.5米传393.7MM孔洞0.07平方毫米，3116米传600.2MM孔洞2.33平方毫米 | 20100142 | 轧硬 | 0.4*760-SPCC | 30210015 | 光亮卷 | 0.1-SPCC |  | 70 | MO000774 | MO000774-001-01-02 | KSFW001 | 东方小品种钢前处理 0.67（昆山富维 厚度公差：0.660-0.670mm,光泽度大于150GU（横向、纵向），粗糙度：Ra0.2-0.45um.硬度：HV80-110） | 9630 | 2024-06-17 | 2024-06-27 | 2 | 2024-07-13 10:47:15 | 2024-07-13 10:49:53 | 江苏东方九天新能源材料有限公司 |  | 5704 |  | 1 | 0.1 | 3200 | 760 | 1 | JG122405512712 | 轧0.1，米数控制在16500-16600米，脱脂分一包6200米 | 1 | K孔洞(1457.5米传393.7MM0.07；3116米传600.2MM2.33MM2) | 1
平整翻包 | 04005 | JG122405512711 | JG1224055127 | DP1 | 东方850平整 | 合格 | 让步接收 | 甲 | 陈俊华,钱琨 | 7060 | 7060 |  | 12160 | 0.1 | 760 | 翻包到3267米处分包取样 | 3567.3米传418.7MM孔洞3.82平方毫米 | 20100142 | 轧硬 | 0.4*760-SPCC | 30210015 | 光亮卷 | 0.1-SPCC |  | 70 | MO000774 | MO000774-001-01-01 | KSFW001 | 东方小品种钢前处理 0.67（昆山富维 厚度公差：0.660-0.670mm,光泽度大于150GU（横向、纵向），粗糙度：Ra0.2-0.45um.硬度：HV80-110） | 9630 | 2024-06-17 | 2024-06-27 | 2 | 2024-07-13 10:47:15 | 2024-07-13 10:49:53 | 江苏东方九天新能源材料有限公司 |  | 5704 |  | 1 | 0.1 | 12160 | 760 | 1 | JG122405512711 | 轧0.1，米数控制在16500-16600米，脱脂分一包6200米 | 1 | K孔洞(3567.3米传418.7MM3.82MM2)
最终平整 | 04003 | JG122405512822 | JG1224055128 | DP1 | 东方850平整 | 合格 | 合格品 | 甲 | 陈俊华,钱琨 | 1770 | 1770 |  | 3060 | 0.1 | 760 | 平整 |  | 20100142 | 轧硬 | 0.4*760-SPCC | 30210015 | 光亮卷 | 0.1-SPCC |  | 60 | MO000774 | MO000774-002-02-02 | KSFW001 | 东方小品种钢前处理 0.67（昆山富维 厚度公差：0.660-0.670mm,光泽度大于150GU（横向、纵向），粗糙度：Ra0.2-0.45um.硬度：HV80-110） | 9650 | 2024-06-17 | 2024-06-27 | 2 | 2024-07-12 14:06:48 | 2024-07-13 10:46:51 | 江苏东方九天新能源材料有限公司 |  | 5704 |  | 1 | 0.1 | 3060 | 760 | 1 | JG122405512822 | 轧0.1，米数控制在16500-16600米，脱脂分一包6200米 | 1 |  | 1
最终平整 | 04003 | JG122405512821 | JG1224055128 | DP1 | 东方850平整 | 合格 | 让步接收 | 甲 | 陈俊华,钱琨 | 7610 | 7610 |  | 13160 | 0.1 | 760 | 平整 | 内100米公差高（已夹纸），2573.3米传侧497mm孔洞（0.14mm2），2889.3米传侧600.2mm孔洞（0.21mm2),11217.2米传侧534.8mm孔洞（1.13mm2），12579.2米传侧552.2mm孔洞（0.35mm2) | 20100142 | 轧硬 | 0.4*760-SPCC | 30210015 | 光亮卷 | 0.1-SPCC |  | 60 | MO000774 | MO000774-002-02-01 | KSFW001 | 东方小品种钢前处理 0.67（昆山富维 厚度公差：0.660-0.670mm,光泽度大于150GU（横向、纵向），粗糙度：Ra0.2-0.45um.硬度：HV80-110） | 9650 | 2024-06-17 | 2024-06-27 | 2 | 2024-07-12 14:06:48 | 2024-07-13 10:46:51 | 江苏东方九天新能源材料有限公司 |  | 5704 |  | 1 | 0.1 | 13160 | 760 | 1 | JG122405512821 | 轧0.1，米数控制在16500-16600米，脱脂分一包6200米 | 1 | K孔洞(2573.3米传497MM0.14；2889.3米传600.2MM0.21；11217.2米传534.8MM1.13；12579.2米传552.2MM0.35MM2) | 1
平整翻包 | 04005 | JG1224055119222 | JG1224055119 | DP1 | 东方850平整 | 待判定 | 协议品 | 甲 | 陈俊华,钱琨 | 320 | 320 |  | 560 | 0.1 | 760 | 7683米后倒包短带 |  | 20100142 | 轧硬 | 0.4*760-SPCC | 30210015 | 光亮卷 | 0.1-SPCC |  | 70 | MO000664 | MO000664-005-02-02-02 | KSFW001 | 东方小品种钢前处理 0.67（昆山富维 厚度公差：0.660-0.670mm,光泽度大于150GU（横向、纵向），粗糙度：Ra0.2-0.45um.硬度：HV80-110） | 13735 | 2024-06-05 | 2024-06-15 | 2 | 2024-07-13 09:08:09 | 2024-07-13 09:11:08 | 江苏东方九天新能源材料有限公司 |  | 5704 |  | 1 | 0.1 | 560 | 760 | 1 | JG1224055119222 | 轧0.1，米数控制在23700-23800米，脱脂分一包10500米。 | 1 |  | 1
平整翻包 | 04005 | JG1224055119221 | JG1224055119 | DP1 | 东方850平整 | 合格 | 让步接收 | 甲 | 陈俊华,钱琨 | 4490 | 4490 |  | 7680 | 0.1 | 760 | 7683米后倒包短带 | 1575.3米传169.6mm孔洞0.14平方毫米，7326.8米传723.7mm孔洞0.64平方毫米 | 20100142 | 轧硬 | 0.4*760-SPCC | 30210015 | 光亮卷 | 0.1-SPCC |  | 70 | MO000664 | MO000664-005-02-02-01 | KSFW001 | 东方小品种钢前处理 0.67（昆山富维 厚度公差：0.660-0.670mm,光泽度大于150GU（横向、纵向），粗糙度：Ra0.2-0.45um.硬度：HV80-110） | 13735 | 2024-06-05 | 2024-06-15 | 2 | 2024-07-13 09:08:09 | 2024-07-13 09:11:08 | 江苏东方九天新能源材料有限公司 |  | 5704 |  | 1 | 0.1 | 7680 | 760 | 1 | JG1224055119221 | 轧0.1，米数控制在23700-23800米，脱脂分一包10500米。 | 1 | K孔洞(1575.3米传169.6MM0.14；7326.8米传723.7MM0.64MM2) | 1
平整翻包 | 04005 | JG122405512522 | JG1224055125 | DP1 | 东方850平整 | 待判定 | 协议品 | 乙 | 鞠承,姚学禹 | 390 | 390 |  | 640 | 0.1 | 760 | 内623米倒包剪去 |  | 20100142 | 轧硬 | 0.4*760-SPCC | 30210015 | 光亮卷 | 0.1-SPCC |  | 70 | MO001032 | MO001032-001-02-02 | GLJ003 | 光亮卷前处理 模板 | 13800 | 2024-06-28 | 2024-07-06 | 2 | 2024-07-13 07:52:29 | 2024-07-13 07:56:12 | 江苏东方九天新能源材料有限公司 |  | 5707 |  | 1 | 0.1 | 640 | 760 | 1 | JG122405512522 | 轧0.1，米数控制在23700-23800米，脱脂分一包10500米。 | 1 |  | 1
平整翻包 | 04005 | JG122405512521 | JG1224055125 | DP1 | 东方850平整 | 合格 | 让步接收 | 乙 | 鞠承,姚学禹 | 5680 | 5680 |  | 9700 | 0.1 | 760 | 内623米倒包剪去 | K孔洞(236米传31CM0.42/4954米传32CM0.14/8216米传56CM2.68/8579-9031米传16-40CM6个0.14-0.92) | 20100142 | 轧硬 | 0.4*760-SPCC | 30210015 | 光亮卷 | 0.1-SPCC |  | 70 | MO001032 | MO001032-001-02-01 | GLJ003 | 光亮卷前处理 模板 | 13800 | 2024-06-28 | 2024-07-06 | 2 | 2024-07-13 07:52:29 | 2024-07-13 07:56:12 | 江苏东方九天新能源材料有限公司 |  | 5707 |  | 1 | 0.1 | 9700 | 760 | 1 | JG122405512521 | 轧0.1，米数控制在23700-23800米，脱脂分一包10500米。 | 1 | K孔洞(236米传31CM0.42/4954米传32CM0.14/8216米传56CM2.68/8579-9031米传16-40CM6个0.14-0.92) | 1
平整翻包 | 04005 | JG122406012722 | JG1224060127 | DP1 | 东方850平整 | 待判定 | 协议品 | 乙 | 鞠承,姚学禹 | 430 | 430 |  | 740 | 0.1 | 760 | 内741米倒包剪去，尾部50米放掉 | D短带(孔洞分包) | 20100142 | 轧硬 | 0.4*760-SPCC | 30210015 | 光亮卷 | 0.1-SPCC |  | 70 | MO000938 | MO000938-012-02-02 | KSFW001 | 东方小品种钢前处理 0.67（昆山富维 厚度公差：0.660-0.670mm,光泽度大于150GU（横向、纵向），粗糙度：Ra0.2-0.45um.硬度：HV80-110） | 13445 | 2024-06-24 | 2024-07-04 | 2 | 2024-07-13 07:20:30 | 2024-07-13 07:22:15 | 江苏东方九天新能源材料有限公司 |  | 5707 |  | 1 | 0.1 | 740 | 760 | 1 | JG122406012722 | 轧0.1，米数控制在23100-23200米，脱脂分一包10400米。 | 1 | D短带(孔洞分包) | 1
平整翻包 | 04005 | JG122406012721 | JG1224060127 | DP1 | 东方850平整 | 合格 | 合格品 | 乙 | 鞠承,姚学禹 | 5610 | 5610 |  | 9780 | 0.1 | 760 | 内741米倒包剪去，尾部50米放掉 |  | 20100142 | 轧硬 | 0.4*760-SPCC | 30210015 | 光亮卷 | 0.1-SPCC |  | 70 | MO000938 | MO000938-012-02-01 | KSFW001 | 东方小品种钢前处理 0.67（昆山富维 厚度公差：0.660-0.670mm,光泽度大于150GU（横向、纵向），粗糙度：Ra0.2-0.45um.硬度：HV80-110） | 13445 | 2024-06-24 | 2024-07-04 | 2 | 2024-07-13 07:20:30 | 2024-07-13 07:22:15 | 江苏东方九天新能源材料有限公司 |  | 5707 |  | 1 | 0.1 | 9780 | 760 | 1 | JG122406012721 | 轧0.1，米数控制在23100-23200米，脱脂分一包10400米。 | 1 |  | 1
最终平整 | 04003 | JG122406025713 | JG1224060257 | DP1 | 东方850平整 | 待判定 | 半成品退库 | 乙 | 鞠承,姚学禹 | 770 | 770 |  | 1300 | 0.1 | 760 | 平整 | D短带(来料叠带未平) | 20100142 | 轧硬 | 0.4*760-SPCC | 20500018 | 光亮卷半成品 | 0.1-SPCC |  | 60 | MO000945 | MO000945-002-01-03 | KSFW001 | 东方小品种钢前处理 0.67（昆山富维 厚度公差：0.660-0.670mm,光泽度大于150GU（横向、纵向），粗糙度：Ra0.2-0.45um.硬度：HV80-110） | 13425 | 2024-06-25 | 2024-07-05 | 2 | 2024-07-13 06:29:14 | 2024-07-13 06:32:43 | 江苏东方九天新能源材料有限公司 |  | 5707 |  | 1 | 0.1 | 1300 | 760 | 1 | JG122406025713 | 轧0.1，米数控制在23100-23200米，脱脂分一包10400米。 | 1 | D短带(来料叠带未平) | 1
最终平整 | 04003 | JG122406025712 | JG1224060257 | DP1 | 东方850平整 | 合格 | 合格品 | 乙 | 鞠承,姚学禹 | 3800 | 3800 |  | 6550 | 0.1 | 760 | 平整 |  | 20100142 | 轧硬 | 0.4*760-SPCC | 30210015 | 光亮卷 | 0.1-SPCC |  | 60 | MO000945 | MO000945-002-01-02 | KSFW001 | 东方小品种钢前处理 0.67（昆山富维 厚度公差：0.660-0.670mm,光泽度大于150GU（横向、纵向），粗糙度：Ra0.2-0.45um.硬度：HV80-110） | 13425 | 2024-06-25 | 2024-07-05 | 2 | 2024-07-13 06:29:14 | 2024-07-13 06:32:43 | 江苏东方九天新能源材料有限公司 |  | 5707 |  | 1 | 0.1 | 6550 | 760 | 1 | JG122406025712 | 轧0.1，米数控制在23100-23200米，脱脂分一包10400米。 | 1 |  | 1
最终平整 | 04003 | JG122406025711 | JG1224060257 | DP1 | 东方850平整 | 合格 | 让步接收 | 乙 | 鞠承,姚学禹 | 2940 | 2940 |  | 5070 | 0.1 | 760 | 平整 | 85米传60cm孔洞0.49平方毫米 | 20100142 | 轧硬 | 0.4*760-SPCC | 30210015 | 光亮卷 | 0.1-SPCC |  | 60 | MO000945 | MO000945-002-01-01 | KSFW001 | 东方小品种钢前处理 0.67（昆山富维 厚度公差：0.660-0.670mm,光泽度大于150GU（横向、纵向），粗糙度：Ra0.2-0.45um.硬度：HV80-110） | 13425 | 2024-06-25 | 2024-07-05 | 2 | 2024-07-13 06:29:14 | 2024-07-13 06:32:43 | 江苏东方九天新能源材料有限公司 |  | 5707 |  | 1 | 0.1 | 5070 | 760 | 1 | JG122406025711 | 轧0.1，米数控制在23100-23200米，脱脂分一包10400米。 | 1 | K孔洞(85米传60CM0.49) | 1
最终平整 | 04003 | JG12240602362 | JG1224060236 | DP1 | 东方850平整 | 合格 | 合格品 | 乙 | 鞠承,姚学禹 | 6075 | 6000 | 0.9877 | 10420 | 0.1 | 760 | 平整 |  | 20100142 | 轧硬 | 0.4*760-SPCC | 30210015 | 光亮卷 | 0.1-SPCC |  | 60 | MO000945 | MO000945-015-02 | KSFW001 | 东方小品种钢前处理 0.67（昆山富维 厚度公差：0.660-0.670mm,光泽度大于150GU（横向、纵向），粗糙度：Ra0.2-0.45um.硬度：HV80-110） | 13495 | 2024-06-25 | 2024-07-05 | 2 | 2024-07-13 05:06:21 | 2024-07-13 05:06:48 | 江苏东方九天新能源材料有限公司 | 193095 | 5707 |  |  | 0.1 | 10450 | 760 | 1 | JG12240602362 | 轧0.1，米数控制在23100-23200米，脱脂分一包10400米。 | 1 |  | 1
最终平整 | 04003 | JG12240601442 | JG1224060144 | DP1 | 东方850平整 | 合格 | 让步接收 | 乙 | 鞠承,姚学禹 | 5815 | 5850 | 1.006 | 10120 | 0.1 | 760 | 平整 | 21米传侧2.5CM处孔洞（1.06mm2），788米传侧51CM处孔洞（0.07mm2) | 20100142 | 轧硬 | 0.4*760-SPCC | 30210015 | 光亮卷 | 0.1-SPCC |  | 60 | MO000945 | MO000945-013-02 | KSFW001 | 东方小品种钢前处理 0.67（昆山富维 厚度公差：0.660-0.670mm,光泽度大于150GU（横向、纵向），粗糙度：Ra0.2-0.45um.硬度：HV80-110） | 13475 | 2024-06-25 | 2024-07-05 | 2 | 2024-07-13 04:18:14 | 2024-07-13 04:19:20 | 江苏东方九天新能源材料有限公司 | 193093 | 5707 |  |  | 0.1 | 10110 | 760 | 1 | JG12240601442 | 轧0.1，米数控制在23100-23200米，脱脂分一包10400米。 | 1 | K孔洞(21米传2.5CM1.06/788米传51CM0.07) | 1
最终平整 | 04003 | JG12240601441 | JG1224060144 | DP1 | 东方850平整 | 合格 | 让步接收 | 乙 | 鞠承,姚学禹 | 7430 | 7430 | 1 | 12830 | 0.1 | 760 | 平整 | 4.7米传侧51CM处孔洞（0.07mm2），7242米传侧56CM处孔洞（0.64mm2) | 20100142 | 轧硬 | 0.4*760-SPCC | 30210015 | 光亮卷 | 0.1-SPCC |  | 60 | MO000945 | MO000945-013-01 | KSFW001 | 东方小品种钢前处理 0.67（昆山富维 厚度公差：0.660-0.670mm,光泽度大于150GU（横向、纵向），粗糙度：Ra0.2-0.45um.硬度：HV80-110） | 13475 | 2024-06-25 | 2024-07-05 | 2 | 2024-07-13 03:40:21 | 2024-07-13 03:41:33 | 江苏东方九天新能源材料有限公司 | 193093 | 5707 |  |  | 0.1 | 12760 | 760 | 1 | JG12240601441 | 轧0.1，米数控制在23100-23200米，脱脂分一包10400米。 | 1 | S色差条印(板面),K孔洞(4.7米传51CM0.07/7242米传56CM0.64) | 1
最终平整 | 04003 | JG12240602342 | JG1224060234 | DP1 | 东方850平整 | 合格 | 让步接收 | 乙 | 鞠承,姚学禹 | 5825 | 5840 | 1.0026 | 10180 | 0.1 | 760 | 平整 | 2616米传侧34CM处孔洞（0.57mm2） | 20100142 | 轧硬 | 0.4*760-SPCC | 30210015 | 光亮卷 | 0.1-SPCC |  | 60 | MO000945 | MO000945-019-02 | KSFW001 | 东方小品种钢前处理 0.67（昆山富维 厚度公差：0.660-0.670mm,光泽度大于150GU（横向、纵向），粗糙度：Ra0.2-0.45um.硬度：HV80-110） | 13510 | 2024-06-25 | 2024-07-05 | 2 | 2024-07-13 03:06:25 | 2024-07-13 03:07:14 | 江苏东方九天新能源材料有限公司 | 193100 | 5707 |  |  | 0.1 | 10100 | 760 | 1 | JG12240602342 | 轧0.1，米数控制在23100-23200米，脱脂分一包10400米。 | 1 | K孔洞(2616米传34CM0.57) | 1
最终平整 | 04003 | JG122406025722 | JG1224060257 | DP1 | 东方850平整 | 合格 | 让步接收 | 乙 | 鞠承,姚学禹 | 2530 | 2530 |  | 4360 | 0.1 | 760 | 平整 | 2757米传侧50CM处孔洞（0.99mm2),操侧35CM内轻微松花印 | 20100142 | 轧硬 | 0.4*760-SPCC | 30210015 | 光亮卷 | 0.1-SPCC |  | 60 | MO000945 | MO000945-002-02-02 | KSFW001 | 东方小品种钢前处理 0.67（昆山富维 厚度公差：0.660-0.670mm,光泽度大于150GU（横向、纵向），粗糙度：Ra0.2-0.45um.硬度：HV80-110） | 13425 | 2024-06-25 | 2024-07-05 | 2 | 2024-07-13 02:39:01 | 2024-07-13 02:46:10 | 江苏东方九天新能源材料有限公司 |  | 5707 |  | 1 | 0.1 | 4360 | 760 | 1 | JG122406025722 | 轧0.1，米数控制在23100-23200米，脱脂分一包10400米。 | 1 | K孔洞(2757米传50CM0.99),S松花印(来料操35CM内轻微松花印) | 1
最终平整 | 04003 | JG122406025721 | JG1224060257 | DP1 | 东方850平整 | 待判定 | 返工 | 乙 | 鞠承,姚学禹 | 2640 | 2640 |  | 4550 | 0.1 | 760 | 平整 | 夹纸内600米操侧35cm内松花印重，操侧35cm内轻微松花印，262米传侧20cm处孔洞（0.64mm2），900-1018米传侧38-55cm2个孔洞（1.27-3.04mm2），4537-4540米处55cm2个孔洞（0.21-0.49mm2),2320米操侧10cm处叠带 | 20100142 | 轧硬 | 0.4*760-SPCC | 30210015 | 光亮卷 | 0.1-SPCC |  | 60 | MO000945 | MO000945-002-02-01 | KSFW001 | 东方小品种钢前处理 0.67（昆山富维 厚度公差：0.660-0.670mm,光泽度大于150GU（横向、纵向），粗糙度：Ra0.2-0.45um.硬度：HV80-110） | 13425 | 2024-06-25 | 2024-07-05 | 2 | 2024-07-13 02:39:01 | 2024-07-13 02:46:10 | 江苏东方九天新能源材料有限公司 |  | 5707 |  | 1 | 0.1 | 4550 | 760 | 1 | JG122406025721 | 轧0.1，米数控制在23100-23200米，脱脂分一包10400米。 | 1 | S松花印(来料操35CM内轻微/夹纸内600米操35CM内松花印重),K孔洞(262米传20CM0.64/900-1018米传38-55CM2个1.27-3.04/4537-4540米处55CM2个0.21-0.49),D叠带(2320米操10CM处叠带) | 1
最终平整 | 04003 | JG122406023323 | JG1224060233 | DP1 | 东方850平整 | 待判定 | 协议品 | 乙 | 鞠承,姚学禹 | 620 | 620 |  | 1010 | 0.1 | 760 | 平整 | 松包打皱，短带（协议品） | 20100142 | 轧硬 | 0.4*760-SPCC | 30210015 | 光亮卷 | 0.1-SPCC |  | 60 | MO000945 | MO000945-017-02-03 | KSFW001 | 东方小品种钢前处理 0.67（昆山富维 厚度公差：0.660-0.670mm,光泽度大于150GU（横向、纵向），粗糙度：Ra0.2-0.45um.硬度：HV80-110） | 13500 | 2024-06-25 | 2024-07-05 | 2 | 2024-07-13 02:01:11 | 2024-07-13 02:05:40 | 江苏东方九天新能源材料有限公司 |  | 5707 |  | 1 | 0.1 | 1010 | 760 | 1 | JG122406023323 | 轧0.1，米数控制在23100-23200米，脱脂分一包10400米。 | 1 | D短带(来料松包打皱) | 1
最终平整 | 04003 | JG122406023322 | JG1224060233 | DP1 | 东方850平整 | 待判定 | 协议品 | 乙 | 鞠承,姚学禹 | 1200 | 1200 |  | 2060 | 0.1 | 760 | 平整 | 松包打皱，短带（协议品） | 20100142 | 轧硬 | 0.4*760-SPCC | 30210015 | 光亮卷 | 0.1-SPCC |  | 60 | MO000945 | MO000945-017-02-02 | KSFW001 | 东方小品种钢前处理 0.67（昆山富维 厚度公差：0.660-0.670mm,光泽度大于150GU（横向、纵向），粗糙度：Ra0.2-0.45um.硬度：HV80-110） | 13500 | 2024-06-25 | 2024-07-05 | 2 | 2024-07-13 02:01:11 | 2024-07-13 02:05:39 | 江苏东方九天新能源材料有限公司 |  | 5707 |  | 1 | 0.1 | 2060 | 760 | 1 | JG122406023322 | 轧0.1，米数控制在23100-23200米，脱脂分一包10400米。 | 1 |  | 1
最终平整 | 04003 | JG122406023321 | JG1224060233 | DP1 | 东方850平整 | 合格 | 让步接收 | 乙 | 鞠承,姚学禹 | 2500 | 2500 |  | 4330 | 0.1 | 760 | 平整 | 2873米传侧18cm处孔洞（0.212mm2） | 20100142 | 轧硬 | 0.4*760-SPCC | 30210015 | 光亮卷 | 0.1-SPCC |  | 60 | MO000945 | MO000945-017-02-01 | KSFW001 | 东方小品种钢前处理 0.67（昆山富维 厚度公差：0.660-0.670mm,光泽度大于150GU（横向、纵向），粗糙度：Ra0.2-0.45um.硬度：HV80-110） | 13500 | 2024-06-25 | 2024-07-05 | 2 | 2024-07-13 02:01:11 | 2024-07-13 02:05:39 | 江苏东方九天新能源材料有限公司 |  | 5707 |  | 1 | 0.1 | 4330 | 760 | 1 | JG122406023321 | 轧0.1，米数控制在23100-23200米，脱脂分一包10400米。 | 1 | K孔洞(2873米传18CM0.212) | 1
最终平整 | 04003 | JG12240602331 | JG1224060233 | DP1 | 东方850平整 | 合格 | 让步接收 | 乙 | 鞠承,姚学禹 | 3685 | 3670 | 0.9959 | 6360 | 0.1 | 760 | 平整 | 传20CM处爆辊印，5575米传侧37cm处孔洞（0.778mm2），夹纸内100米36个孔洞【退平整】 | 20100142 | 轧硬 | 0.4*760-SPCC | 30210015 | 光亮卷 | 0.1-SPCC |  | 60 | MO000945 | MO000945-017-01 | KSFW001 | 东方小品种钢前处理 0.67（昆山富维 厚度公差：0.660-0.670mm,光泽度大于150GU（横向、纵向），粗糙度：Ra0.2-0.45um.硬度：HV80-110） | 13500 | 2024-06-25 | 2024-07-05 | 2 | 2024-07-13 00:29:42 | 2024-07-13 00:32:39 | 江苏东方九天新能源材料有限公司 | 193097 | 5707 |  |  | 0.1 | 6350 | 760 | 1 | JG12240602331 | 轧0.1，米数控制在23100-23200米，脱脂分一包10400米。 | 1 | T停机斑(50米处),B爆辊印(来料传20CM处),K孔洞(5575米传37CM0.778/夹纸内100米36个孔洞【退平整】) | 1
最终平整 | 04003 | JG12240502392 | JG1224050239 | DP1 | 东方850平整 | 合格 | 让步接收 | 甲 | 陈俊华,钱琨 | 9155 | 9150 | 0.9995 | 13370 | 0.125 | 760 | 平整 | 6173.5米传侧207.7mm孔洞(0.28MM2） | 20100142 | 轧硬 | 0.4*760-SPCC | 30210004 | 光亮卷 | 0.125-SPCC |  | 60 | MO001238 | MO001238-001-02 | GLJ003 | 光亮卷前处理 模板 | 13935 | 2024-07-05 | 2024-07-12 | 2 | 2024-07-12 18:05:11 | 2024-07-12 18:07:14 | 江苏东方九天新能源材料有限公司 | 193073 | 5704 |  |  | 0.125 | 13200 | 760 | 1 | JG12240502392 | 轧0.125，厚度0.117-0.122mm，米数控制在19800-19900米，脱脂分一包6600米。 | 1 | K孔洞(6173.5米传207.7MM0.28MM2),A暗线印(板面，多条，重) | 1
最终平整 | 04003 | JG12240602372 | JG1224060237 | DP1 | 东方850平整 | 待判定 | 半成品退库 | 甲 | 陈俊华 | 6125 | 6125 | 1 | 10500 | 0.1 | 760 | 平整 |  | 20100142 | 轧硬 | 0.4*760-SPCC | 20500018 | 光亮卷半成品 | 0.1-SPCC |  | 60 | MO000945 | MO000945-014-02 | KSFW001 | 东方小品种钢前处理 0.67（昆山富维 厚度公差：0.660-0.670mm,光泽度大于150GU（横向、纵向），粗糙度：Ra0.2-0.45um.硬度：HV80-110） | 13490 | 2024-06-25 | 2024-07-05 | 2 | 2024-07-12 15:28:30 | 2024-07-12 15:28:37 | 江苏东方九天新能源材料有限公司 | 193094 | 5704 |  |  | 0.1 | 10500 | 760 | 1 | JG12240602372 | 轧0.1，米数控制在23100-23200米，脱脂分一包10400米。 | 1 |  | 1
最终平整 | 04003 | JG12240602371 | JG1224060237 | DP1 | 东方850平整 | 待判定 | 半成品退库 | 甲 | 陈俊华 | 7220 | 7220 | 1 | 12300 | 0.1 | 760 | 平整 |  | 20100142 | 轧硬 | 0.4*760-SPCC | 20500018 | 光亮卷半成品 | 0.1-SPCC |  | 60 | MO000945 | MO000945-014-01 | KSFW001 | 东方小品种钢前处理 0.67（昆山富维 厚度公差：0.660-0.670mm,光泽度大于150GU（横向、纵向），粗糙度：Ra0.2-0.45um.硬度：HV80-110） | 13490 | 2024-06-25 | 2024-07-05 | 2 | 2024-07-12 15:28:14 | 2024-07-12 15:28:23 | 江苏东方九天新能源材料有限公司 | 193094 | 5704 |  |  | 0.1 | 12300 | 760 | 1 | JG12240602371 | 轧0.1，米数控制在23100-23200米，脱脂分一包10400米。 | 1 |  | 1
最终平整 | 04003 | JG12240602391 | JG1224060239 | DP1 | 东方850平整 | 待判定 | 半成品退库 | 甲 | 陈俊华 | 7515 | 7515 | 1 | 13000 | 0.1 | 760 | 平整 |  | 20100142 | 轧硬 | 0.4*760-SPCC | 20500018 | 光亮卷半成品 | 0.1-SPCC |  | 60 | MO000945 | MO000945-027-01 | KSFW001 | 东方小品种钢前处理 0.67（昆山富维 厚度公差：0.660-0.670mm,光泽度大于150GU（横向、纵向），粗糙度：Ra0.2-0.45um.硬度：HV80-110） | 13555 | 2024-06-25 | 2024-07-05 | 2 | 2024-07-12 15:27:52 | 2024-07-12 15:28:05 | 江苏东方九天新能源材料有限公司 | 193108 | 5704 |  |  | 0.1 | 13000 | 760 | 1 | JG12240602391 | 轧0.1，米数控制在23100-23200米，脱脂分一包10400米。 | 1 |  | 1
最终平整 | 04003 | JG12240602361 | JG1224060236 | DP1 | 东方850平整 | 待判定 | 半成品退库 | 甲 | 陈俊华 | 7230 | 7230 | 1 | 12550 | 0.1 | 760 | 平整 |  | 20100142 | 轧硬 | 0.4*760-SPCC | 20500018 | 光亮卷半成品 | 0.1-SPCC |  | 60 | MO000945 | MO000945-015-01 | KSFW001 | 东方小品种钢前处理 0.67（昆山富维 厚度公差：0.660-0.670mm,光泽度大于150GU（横向、纵向），粗糙度：Ra0.2-0.45um.硬度：HV80-110） | 13495 | 2024-06-25 | 2024-07-05 | 2 | 2024-07-12 15:27:29 | 2024-07-12 15:27:43 | 江苏东方九天新能源材料有限公司 | 193095 | 5704 |  |  | 0.1 | 12550 | 760 | 1 | JG12240602361 | 轧0.1，米数控制在23100-23200米，脱脂分一包10400米。 | 1 |  | 1
最终平整 | 04003 | JG12240602392 | JG1224060239 | DP1 | 东方850平整 | 待判定 | 半成品退库 | 甲 | 陈俊华 | 5915 | 5915 | 1 | 10220 | 0.1 | 760 | 平整 |  | 20100142 | 轧硬 | 0.4*760-SPCC | 20500018 | 光亮卷半成品 | 0.1-SPCC |  | 60 | MO000945 | MO000945-027-02 | KSFW001 | 东方小品种钢前处理 0.67（昆山富维 厚度公差：0.660-0.670mm,光泽度大于150GU（横向、纵向），粗糙度：Ra0.2-0.45um.硬度：HV80-110） | 13555 | 2024-06-25 | 2024-07-05 | 2 | 2024-07-12 15:27:10 | 2024-07-12 15:27:19 | 江苏东方九天新能源材料有限公司 | 193108 | 5704 |  |  | 0.1 | 10220 | 760 | 1 | JG12240602392 | 轧0.1，米数控制在23100-23200米，脱脂分一包10400米。 | 1 |  | 1
最终平整 | 04003 | JG12240602341 | JG1224060234 | DP1 | 东方850平整 | 待判定 | 半成品退库 | 甲 | 陈俊华 | 7495 | 7495 | 1 | 13000 | 0.1 | 760 | 平整 |  | 20100142 | 轧硬 | 0.4*760-SPCC | 20500018 | 光亮卷半成品 | 0.1-SPCC |  | 60 | MO000945 | MO000945-019-01 | KSFW001 | 东方小品种钢前处理 0.67（昆山富维 厚度公差：0.660-0.670mm,光泽度大于150GU（横向、纵向），粗糙度：Ra0.2-0.45um.硬度：HV80-110） | 13510 | 2024-06-25 | 2024-07-05 | 2 | 2024-07-12 15:26:36 | 2024-07-12 15:26:57 | 江苏东方九天新能源材料有限公司 | 193100 | 5704 |  |  | 0.1 | 13000 | 760 | 1 | JG12240602341 | 轧0.1，米数控制在23100-23200米，脱脂分一包10400米。 | 1 |  | 1
最终平整 | 04003 | JG12240502391 | JG1224050239 | DP1 | 东方850平整 | 合格 | 合格品 | 甲 | 陈俊华,钱琨 | 4600 | 4570 | 0.9935 | 6550 | 0.125 | 760 | 平整 |  | 20100142 | 轧硬 | 0.4*760-SPCC | 30210004 | 光亮卷 | 0.125-SPCC |  | 60 | MO001238 | MO001238-001-01 | GLJ003 | 光亮卷前处理 模板 | 13935 | 2024-07-05 | 2024-07-12 | 2 | 2024-07-12 14:16:10 | 2024-07-12 14:16:43 | 江苏东方九天新能源材料有限公司 | 193073 | 5704 |  |  | 0.125 | 6610 | 760 | 1 | JG12240502391 | 轧0.125，厚度0.117-0.122mm，米数控制在19800-19900米，脱脂分一包6600米。 | 1 |  | 1
最终平整 | 04003 | DL00240600092 | DL0024060009 | DP1 | 东方850平整 | 待判定 | 半成品退库 | 甲 | 陈俊华,钱琨 | 5940 | 5880 | 0.9899 | 2160 | 0.57 | 610 | 昆山宝必达：850平整用Ra1.0-1.2μm毛化辊，厚度公差：0.56-0.58mm，硬度85-105HV，粗糙度0.5-0.8μm | 来料传18CM处线条印(平后强光能见),横辊印(轻微),来料操大边浪平后传拉伸折印1-5CM、1600米后整板面拉伸折印【未取样】 | 20100082 | 轧硬 | 0.6*610-SPCC | 20200093 | 小品种钢半成品 | 0.57-SPCC |  | 50 | MO001113 | MO001113-001-02 | XPZG001 | 小品种钢前处理模板 | 12220 | 2024-07-02 | 2024-07-12 | 2 | 2024-07-12 13:45:29 | 2024-07-12 13:49:01 | 江苏东方九天新能源材料有限公司 | 201469 | 5704 |  |  | 0.57 | 2150 | 610 | 1 | DL00240600092 | 昆山宝必达：（0.57）厚度±0.01mm，HV85-105,粗糙度0.5-0.8μM，卷重2-3吨；表面要求毛化面，无夹杂、无严重色差,条印，无黑斑，锈斑，压划伤。不能有划伤、锈蚀、脱皮等缺陷。 | 1 | X线条印(来料传18CM处，平后强光能见),H横辊印(轻微),L拉伸折印(来料操大边浪，传1-5CM，1600米后整吧，板面【整卷】) | 1
最终平整 | 04003 | DL002406000912 | DL0024060009 | DP1 | 东方850平整 | 待判定 | 半成品退库 | 甲 | 陈俊华,钱琨 | 2890 | 2890 |  | 1060 | 0.57 | 610 | 昆山宝必达：850平整用Ra1.0-1.2μm毛化辊，厚度公差：0.56-0.58mm，硬度85-105HV，粗糙度0.5-0.8μm | 来料传18CM处线条印(平后强光能见),来料拱板600米后整板面折印 | 20100082 | 轧硬 | 0.6*610-SPCC | 20200093 | 小品种钢半成品 | 0.57-SPCC |  | 50 | MO001113 | MO001113-001-01-02 | XPZG001 | 小品种钢前处理模板 | 12220 | 2024-07-02 | 2024-07-12 | 2 | 2024-07-12 13:41:05 | 2024-07-12 13:45:01 | 江苏东方九天新能源材料有限公司 |  | 5704 |  | 1 | 0.57 | 1060 | 610 | 1 | DL002406000912 | 昆山宝必达：（0.57）厚度±0.01mm，HV85-105,粗糙度0.5-0.8μM，卷重2-3吨；表面要求毛化面，无夹杂、无严重色差,条印，无黑斑，锈斑，压划伤。不能有划伤、锈蚀、脱皮等缺陷。 | 1 | X线条印(来料传18CM处，平后强光能见),L拉伸折印(来料拱板，600米后整板面折印) | 1
最终平整 | 04003 | DL002406000911 | DL0024060009 | DP1 | 东方850平整 | 合格 | 让步接收 | 甲 | 陈俊华,钱琨 | 3010 | 3010 |  | 1100 | 0.57 | 610 | 昆山宝必达：850平整用Ra1.0-1.2μm毛化辊，厚度公差：0.56-0.58mm，硬度85-105HV，粗糙度0.5-0.8μm | 来料传18CM处线条印(平后强光能见) | 20100082 | 轧硬 | 0.6*610-SPCC | 31010081 | 小品种钢卷 | 0.57-SPCC |  | 50 | MO001113 | MO001113-001-01-01 | XPZG001 | 小品种钢前处理模板 | 12220 | 2024-07-02 | 2024-07-12 | 2 | 2024-07-12 13:41:05 | 2024-07-12 13:45:01 | 江苏东方九天新能源材料有限公司 |  | 5704 |  | 1 | 0.57 | 1100 | 610 | 1 | DL002406000911 | 昆山宝必达：（0.57）厚度±0.01mm，HV85-105,粗糙度0.5-0.8μM，卷重2-3吨；表面要求毛化面，无夹杂、无严重色差,条印，无黑斑，锈斑，压划伤。不能有划伤、锈蚀、脱皮等缺陷。 | 1 | X线条印(来料传18CM处，平后强光能见) | 1
改平 | 04004 | JG12240502383 | JG12240502383 | DP1 | 东方850平整 | 合格 | 合格品 | 乙 | 鞠承,姚学禹 | 1515 | 1515 | 1 | 680 | 0.4 | 710 | / |  | 20500021 | 光亮卷半成品 | 0.4-SPCC | 30210015 | 光亮卷 | 0.1-SPCC |  | 20 | MO001299 | MO001299-001 | GLJ003 | 光亮卷前处理 模板 | 1600 | 2024-07-06 | 2024-07-06 | 2 | 2024-07-12 11:35:06 | 2024-07-12 11:35:22 | 江苏东方九天新能源材料有限公司 | 213357 | 5707 |  |  | 0.4 | 680 | 710 | 1 | JG12240502383 |  |  |  | 0
改平 | 04004 | JG12240502382 | JG12240502382 | DP1 | 东方850平整 | 合格 | 合格品 | 乙 | 鞠承,姚学禹 | 1545 | 1545 | 1 | 3750 | 0.1 | 533 | / |  | 20500018 | 光亮卷半成品 | 0.1-SPCC | 30210015 | 光亮卷 | 0.1-SPCC |  | 20 | MO001298 | MO001298-001 | GLJ003 | 光亮卷前处理 模板 | 2200 | 2024-07-06 | 2024-07-06 | 2 | 2024-07-12 11:32:29 | 2024-07-12 11:33:29 | 江苏东方九天新能源材料有限公司 | 213356 | 5707 |  |  | 0.1 | 3730 | 533 | 1 | JG12240502382 |  |  |  | 0
最终平整 | 04003 | JG12240551511 | JG1224055151 | DP1 | 东方850平整 | 合格 | 合格品 | 乙 | 鞠承,姚学禹 | 6615 | 6430 | 0.972 | 11380 | 0.1 | 760 | 平整 | 色差条印 | 20100142 | 轧硬 | 0.4*760-SPCC | 30210015 | 光亮卷 | 0.1-SPCC |  | 60 | MO000767 | MO000767-009-01 | KSFW001 | 东方小品种钢前处理 0.67（昆山富维 厚度公差：0.660-0.670mm,光泽度大于150GU（横向、纵向），粗糙度：Ra0.2-0.45um.硬度：HV80-110） | 13825 | 2024-06-17 | 2024-06-27 | 2 | 2024-07-11 20:46:50 | 2024-07-11 20:48:03 | 江苏东方九天新能源材料有限公司 | 187635 | 5707 |  |  | 0.1 | 11620 | 760 | 1 | JG12240551511 | 轧0.1，米数控制在23700-23800米，脱脂分一包10500米。 | 1 | S色差条印(.) | 1
最终平整 | 04003 | JG12240551232 | JG1224055123 | DP1 | 东方850平整 | 合格 | 让步接收 | 乙 | 鞠承 | 6150 | 6140 | 0.9984 | 10760 | 0.1 | 760 | 平整 | 1232-2934米传66-72cm4个孔洞0.214-1.2平方毫米，10060米表面中间来料锈斑4个 | 20100142 | 轧硬 | 0.4*760-SPCC | 30210015 | 光亮卷 | 0.1-SPCC |  | 60 | MO001068 | MO001068-006-02 | GLJ003 | 光亮卷前处理 模板 | 13700 | 2024-07-01 | 2024-07-08 | 2 | 2024-07-11 15:53:31 | 2024-07-11 15:53:52 | 江苏东方九天新能源材料有限公司 | 187632 | 5707 |  |  | 0.1 | 10700 | 760 | 1 | JG12240551232 | 轧0.1，米数控制在23700-23800米，脱脂分一包10500米。 | 1 |  | 1
最终平整 | 04003 | JG122405512312 | JG1224055123 | DP1 | 东方850平整 | 待判定 | 协议品 | 甲 | 鞠承 | 390 | 390 |  | 690 | 0.1 | 760 | 平整 | 短带【协议品】 | 20100142 | 轧硬 | 0.4*760-SPCC | 30210015 | 光亮卷 | 0.1-SPCC |  | 60 | MO001068 | MO001068-006-01-02 | GLJ003 | 光亮卷前处理 模板 | 13700 | 2024-07-01 | 2024-07-08 | 2 | 2024-07-11 15:44:24 | 2024-07-11 15:53:19 | 江苏东方九天新能源材料有限公司 |  | 5707 |  | 1 | 0.1 | 690 | 760 | 1 | JG122405512312 | 轧0.1，米数控制在23700-23800米，脱脂分一包10500米。 | 1 |  | 1
最终平整 | 04003 | JG122405512311 | JG1224055123 | DP1 | 东方850平整 | 合格 | 让步接收 | 甲 | 鞠承 | 6770 | 6770 |  | 11820 | 0.1 | 760 | 平整 | 712米传14cm孔洞0.14平方毫米，10183米传67cm孔洞0.07平方毫米 | 20100142 | 轧硬 | 0.4*760-SPCC | 30210015 | 光亮卷 | 0.1-SPCC |  | 60 | MO001068 | MO001068-006-01-01 | GLJ003 | 光亮卷前处理 模板 | 13700 | 2024-07-01 | 2024-07-08 | 2 | 2024-07-11 15:44:24 | 2024-07-11 15:53:19 | 江苏东方九天新能源材料有限公司 |  | 5707 |  | 1 | 0.1 | 11820 | 760 | 1 | JG122405512311 | 轧0.1，米数控制在23700-23800米，脱脂分一包10500米。 | 1 |  | 1
最终平整 | 04003 | JG12240551672 | JG1224055167 | DP1 | 东方850平整 | 合格 | 让步接收 | 甲 | 陈俊华 | 6035 | 6040 | 1.0008 | 10600 | 0.1 | 760 | 平整 | 内100米传207.7-208.9mm4个孔洞0.28-0.42平方毫米，尾2000米板面轻微碱液斑 | 20100142 | 轧硬 | 0.4*760-SPCC | 30210015 | 光亮卷 | 0.1-SPCC |  | 60 | MO001068 | MO001068-008-02 | GLJ003 | 光亮卷前处理 模板 | 13880 | 2024-07-01 | 2024-07-08 | 2 | 2024-07-11 15:27:59 | 2024-07-11 15:28:28 | 江苏东方九天新能源材料有限公司 | 178265 | 5704 |  |  | 0.1 | 10550 | 760 | 1 | JG12240551672 | 轧0.1，米数控制在23700-23800米，脱脂分一包10500米。 | 1 |  | 1
最终平整 | 04003 | JG12240551671 | JG1224055167 | DP1 | 东方850平整 | 合格 | 让步接收 | 乙 | 鞠承 | 7480 | 7460 | 0.9973 | 13080 | 0.1 | 760 | 平整 | 1183米传31cm孔洞0.92平方毫米 | 20100142 | 轧硬 | 0.4*760-SPCC | 30210015 | 光亮卷 | 0.1-SPCC |  | 60 | MO001068 | MO001068-008-01 | GLJ003 | 光亮卷前处理 模板 | 13880 | 2024-07-01 | 2024-07-08 | 2 | 2024-07-11 15:27:06 | 2024-07-11 15:27:37 | 江苏东方九天新能源材料有限公司 | 178265 | 5707 |  |  | 0.1 | 13000 | 760 | 1 | JG12240551671 | 轧0.1，米数控制在23700-23800米，脱脂分一包10500米。 | 1 |  | 1
改平 | 04004 | JG122405505711 | JG122405505711 | DP1 | 东方850平整 | 合格 | 让步接收 | 乙 | 鞠承,姚学禹 | 1685 | 1680 | 0.997 | 4230 | 0.1 | 533 | 改切，改平 | Y油斑(改切料板面油斑),X锈斑(表面锈斑点) | 20500018 | 光亮卷半成品 | 0.1-SPCC | 30210015 | 光亮卷 | 0.1-SPCC |  | 20 | MO001198 | MO001198-002 | GLJ003 | 光亮卷前处理 模板 | 2390 | 2024-07-04 | 2024-07-05 | 2 | 2024-07-11 07:20:23 | 2024-07-11 07:22:22 | 江苏东方九天新能源材料有限公司 | 205738 | 5707 |  |  | 0.1 | 4230 | 533 | 1 | JG122405505711 | 改切，改平 | 1 | Y油斑(改切料板面油斑),X锈斑(表面锈斑点) | 0
改平 | 04004 | JG122405025122 | JG122405025122 | DP1 | 东方850平整 | 合格 | 合格品 | 乙 | 鞠承,姚学禹 | 1260 | 1260 | 1 | 3120 | 0.1 | 533 | 改切，改平 |  | 30210015 | 光亮卷 | 0.1-SPCC | 30210015 | 光亮卷 | 0.1-SPCC |  | 20 | MO001198 | MO001198-001 | GLJ003 | 光亮卷前处理 模板 | 1780 | 2024-07-04 | 2024-07-05 | 2 | 2024-07-11 06:25:50 | 2024-07-11 06:26:34 | 江苏东方九天新能源材料有限公司 | 205708 | 5707 |  |  | 0.1 | 3100 | 533 | 1 | JG122405025122 | 改切，改平 | 1 |  | 1
最终平整 | 04003 | JG122405509312 | JG1224055093 | DP1 | 东方850平整 | 待判定 | 协议品 | 乙 | 鞠承,姚学禹 | 990 | 990 |  | 1780 | 0.1 | 760 | 平整 | 来料操15CM内多处叠带剪下--短带【协议品】 | 20100142 | 轧硬 | 0.4*760-SPCC | 30210015 | 光亮卷 | 0.1-SPCC |  | 60 | MO000769 | MO000769-001-01-02 | KSFW001 | 东方小品种钢前处理 0.67（昆山富维 厚度公差：0.660-0.670mm,光泽度大于150GU（横向、纵向），粗糙度：Ra0.2-0.45um.硬度：HV80-110） | 12985 | 2024-06-17 | 2024-06-27 | 2 | 2024-07-11 05:41:56 | 2024-07-11 05:44:04 | 江苏东方九天新能源材料有限公司 |  | 5707 |  | 1 | 0.1 | 1780 | 760 | 1 | JG122405509312 | 轧0.1，米数控制在22200-22300米，脱脂分一包9200米。 | 1 | D叠带(来料操15CM内多处叠带) | 1
最终平整 | 04003 | JG12240601351 | JG1224060135 | DP1 | 东方850平整 | 合格 | 让步接收 | 乙 | 鞠承,姚学禹 | 5820 | 5820 | 1 | 10120 | 0.1 | 760 | 平整 | 色差条印,振纹 | 20100142 | 轧硬 | 0.4*760-SPCC | 30210015 | 光亮卷 | 0.1-SPCC |  | 60 | MO000937 | MO000937-001-01 | KSFW001 | 东方小品种钢前处理 0.67（昆山富维 厚度公差：0.660-0.670mm,光泽度大于150GU（横向、纵向），粗糙度：Ra0.2-0.45um.硬度：HV80-110） | 13440 | 2024-06-24 | 2024-07-04 | 2 | 2024-07-11 04:26:14 | 2024-07-11 04:26:58 | 江苏东方九天新能源材料有限公司 | 192980 | 5707 |  |  | 0.1 | 10050 | 760 | 1 | JG12240601351 | 轧0.1，米数控制在23100-23200米，脱脂分一包10400米。 | 1 | S色差条印(板面),Z振纹(板面) | 1
最终平整 | 04003 | JG12240602532 | JG1224060253 | DP1 | 东方850平整 | 合格 | 让步接收 | 乙 | 鞠承,姚学禹 | 5735 | 5720 | 0.9974 | 9960 | 0.1 | 760 | 平整 | 振纹(板面),停机斑(50米处),64-83米传25cm5个0.28-0.57/470米传52CM0.14,色差条印，厚薄公差(夹纸内120米公差高0.105-0.110退【平整】) | 20100142 | 轧硬 | 0.4*760-SPCC | 30210015 | 光亮卷 | 0.1-SPCC |  | 60 | MO000945 | MO000945-018-02 | KSFW001 | 东方小品种钢前处理 0.67（昆山富维 厚度公差：0.660-0.670mm,光泽度大于150GU（横向、纵向），粗糙度：Ra0.2-0.45um.硬度：HV80-110） | 13500 | 2024-06-25 | 2024-07-05 | 2 | 2024-07-11 03:49:34 | 2024-07-11 03:52:18 | 江苏东方九天新能源材料有限公司 | 193099 | 5707 |  |  | 0.1 | 9900 | 760 | 1 | JG12240602532 | 轧0.1，米数控制在23100-23200米，脱脂分一包10400米。 | 1 | Z振纹(板面),T停机斑(50米处),K孔洞(64-83米传25CM5个0.28-0.57/470米传52CM0.14),S色差条印()H厚薄公差(夹纸内120米公差高0.105-0.110退【平整】) | 1
最终平整 | 04003 | JG12240602441 | JG1224060244 | DP1 | 东方850平整 | 合格 | 合格品 | 乙 | 鞠承,姚学禹 | 7580 | 7480 | 0.9868 | 12870 | 0.1 | 760 | 平整 |  | 20100142 | 轧硬 | 0.4*760-SPCC | 30210015 | 光亮卷 | 0.1-SPCC |  | 60 | MO000945 | MO000945-011-01 | KSFW001 | 东方小品种钢前处理 0.67（昆山富维 厚度公差：0.660-0.670mm,光泽度大于150GU（横向、纵向），粗糙度：Ra0.2-0.45um.硬度：HV80-110） | 13475 | 2024-06-25 | 2024-07-05 | 2 | 2024-07-11 03:22:49 | 2024-07-11 03:23:22 | 江苏东方九天新能源材料有限公司 | 193091 | 5707 |  |  | 0.1 | 13000 | 760 | 1 | JG12240602441 | 轧0.1，米数控制在23100-23200米，脱脂分一包10400米。 | 1 |  | 1
最终平整 | 04003 | JG12240602442 | JG1224060244 | DP1 | 东方850平整 | 待判定 | 返工 | 乙 | 鞠承,姚学禹 | 5770 | 5765 | 0.9991 | 9950 | 0.1 | 760 | 平整 | S色差条印(板面),Z振纹(板面),K孔洞(60-84米处19CM13个0.28-0.781个1.27/4789-4794米传48CM2个0.28-0.49) | 20100142 | 轧硬 | 0.4*760-SPCC | 30210015 | 光亮卷 | 0.1-SPCC |  | 60 | MO000945 | MO000945-011-02 | KSFW001 | 东方小品种钢前处理 0.67（昆山富维 厚度公差：0.660-0.670mm,光泽度大于150GU（横向、纵向），粗糙度：Ra0.2-0.45um.硬度：HV80-110） | 13475 | 2024-06-25 | 2024-07-05 | 2 | 2024-07-11 02:44:48 | 2024-07-11 02:46:43 | 江苏东方九天新能源材料有限公司 | 193091 | 5707 |  |  | 0.1 | 9900 | 760 | 1 | JG12240602442 | 轧0.1，米数控制在23100-23200米，脱脂分一包10400米。 | 1 | S色差条印(板面),Z振纹(板面),K孔洞(60-84米处19CM13个0.28-0.781个1.27/4789-4794米传48CM2个0.28-0.49)
最终平整 | 04003 | JG122405511812 | JG1224055118 | DP1 | 东方850平整 | 待判定 | 协议品 | 乙 | 鞠承,姚学禹 | 430 | 430 |  | 720 | 0.1 | 760 | 平整 | D短带(松包打皱) | 20100142 | 轧硬 | 0.4*760-SPCC | 30210015 | 光亮卷 | 0.1-SPCC |  | 60 | MO000767 | MO000767-006-01-02 | KSFW001 | 东方小品种钢前处理 0.67（昆山富维 厚度公差：0.660-0.670mm,光泽度大于150GU（横向、纵向），粗糙度：Ra0.2-0.45um.硬度：HV80-110） | 13730 | 2024-06-17 | 2024-06-27 | 2 | 2024-07-11 02:12:10 | 2024-07-11 02:15:11 | 江苏东方九天新能源材料有限公司 |  | 5707 |  | 1 | 0.1 | 720 | 760 | 1 | JG122405511812 | 轧0.1，米数控制在23700-23800米，脱脂分一包10500米。 | 1 | D短带(松包打皱) | 1
最终平整 | 04003 | JG122405511811 | JG1224055118 | DP1 | 东方850平整 | 合格 | 让步接收 | 乙 | 鞠承,姚学禹 | 6820 | 6820 |  | 11510 | 0.1 | 760 | 平整 | 厚薄公差(整卷0.105-0.107) | 20100142 | 轧硬 | 0.4*760-SPCC | 30210015 | 光亮卷 | 0.1-SPCC |  | 60 | MO000767 | MO000767-006-01-01 | KSFW001 | 东方小品种钢前处理 0.67（昆山富维 厚度公差：0.660-0.670mm,光泽度大于150GU（横向、纵向），粗糙度：Ra0.2-0.45um.硬度：HV80-110） | 13730 | 2024-06-17 | 2024-06-27 | 2 | 2024-07-11 02:12:10 | 2024-07-11 02:15:11 | 江苏东方九天新能源材料有限公司 |  | 5707 |  | 1 | 0.1 | 11510 | 760 | 1 | JG122405511811 | 轧0.1，米数控制在23700-23800米，脱脂分一包10500米。 | 1 | H厚薄公差(整卷0.105-0.107) | 1
最终平整 | 04003 | JG12240551182 | JG1224055118 | DP1 | 东方850平整 | 合格 | 让步接收 | 乙 | 鞠承,姚学禹 | 5835 | 5830 | 0.9991 | 9850 | 0.1 | 760 | 平整 | 振纹,停机斑,6682米传29CM1.06,厚薄公差(夹纸内110米公差0.105-0.11【退平整】整卷公差0.105-0.107 | 20100142 | 轧硬 | 0.4*760-SPCC | 30210015 | 光亮卷 | 0.1-SPCC |  | 60 | MO000767 | MO000767-006-02 | KSFW001 | 东方小品种钢前处理 0.67（昆山富维 厚度公差：0.660-0.670mm,光泽度大于150GU（横向、纵向），粗糙度：Ra0.2-0.45um.硬度：HV80-110） | 13730 | 2024-06-17 | 2024-06-27 | 2 | 2024-07-11 01:14:37 | 2024-07-11 01:16:54 | 江苏东方九天新能源材料有限公司 | 187629 | 5707 |  |  | 0.1 | 9800 | 760 | 1 | JG12240551182 | 轧0.1，米数控制在23700-23800米，脱脂分一包10500米。 | 1 | Z振纹(),T停机斑(),K孔洞(6682米传29CM1.06),H厚薄公差(夹纸内110米公差0.105-0.11【退平整】整卷公差0.105-0.107) | 1
最终平整 | 04003 | JG12240602712 | JG1224060271 | DP1 | 东方850平整 | 合格 | 合格品 | 乙 | 鞠承,姚学禹 | 9680 | 5210 | 0.5382 | 9180 | 0.1 | 760 | 平整 |  | 20100142 | 轧硬 | 0.4*760-SPCC | 30210015 | 光亮卷 | 0.1-SPCC |  | 60 | MO000947 | MO000947-001-02 | KSFW001 | 东方小品种钢前处理 0.67（昆山富维 厚度公差：0.660-0.670mm,光泽度大于150GU（横向、纵向），粗糙度：Ra0.2-0.45um.硬度：HV80-110） | 12935 | 2024-06-25 | 2024-07-05 | 2 | 2024-07-11 00:41:28 | 2024-07-11 00:44:10 | 江苏东方九天新能源材料有限公司 | 193129 | 5707 |  |  | 0.1 | 9680 | 760 | 1 | JG12240602712 | 轧0.1，米数控制在22200-22300米，脱脂分一包9200米。 | 1 |  | 1
最终平整 | 04003 | JG12240601252 | JG1224060125 | DP1 | 东方850平整 | 合格 | 让步接收 | 乙 | 鞠承,姚学禹 | 6650 | 6610 | 0.994 | 11530 | 0.1 | 760 | 平整 | 停机斑(50米处),72-92米传8-24CM9个0.071-0.35/11515米传45CM1.557 | 20100142 | 轧硬 | 0.4*760-SPCC | 30210015 | 光亮卷 | 0.1-SPCC |  | 60 | MO000938 | MO000938-010-02 | KSFW001 | 东方小品种钢前处理 0.67（昆山富维 厚度公差：0.660-0.670mm,光泽度大于150GU（横向、纵向），粗糙度：Ra0.2-0.45um.硬度：HV80-110） | 13510 | 2024-06-24 | 2024-07-04 | 2 | 2024-07-11 00:15:15 | 2024-07-11 00:17:25 | 江苏东方九天新能源材料有限公司 | 192994 | 5707 |  |  | 0.1 | 11500 | 760 | 1 | JG12240601252 | 轧0.1，米数控制在23100-23200米，脱脂分一包10400米。 | 1 | T停机斑(50米处),K孔洞(72-92米传8-24CM9个0.071-0.35/11515米传45CM1.557) | 1
最终平整 | 04003 | JG122406027512 | JG1224060275 | DP1 | 东方850平整 | 待判定 | 协议品 | 甲 | 陈俊华,钱琨 | 920 | 920 |  | 1650 | 0.1 | 760 | 平整 | S松花印(整卷，重) | 20100142 | 轧硬 | 0.4*760-SPCC | 30210015 | 光亮卷 | 0.1-SPCC |  | 60 | MO000945 | MO000945-001-01-02 | KSFW001 | 东方小品种钢前处理 0.67（昆山富维 厚度公差：0.660-0.670mm,光泽度大于150GU（横向、纵向），粗糙度：Ra0.2-0.45um.硬度：HV80-110） | 13410 | 2024-06-25 | 2024-07-05 | 2 | 2024-07-10 18:02:48 | 2024-07-10 18:04:53 | 江苏东方九天新能源材料有限公司 |  | 5704 |  | 1 | 0.1 | 1650 | 760 | 1 | JG122406027512 | 轧0.1，米数控制在23100-23200米，脱脂分一包10400米。 | 1 | S松花印(整卷，重) | 1
最终平整 | 04003 | JG12240601282 | JG1224060128 | DP1 | 东方850平整 | 合格 | 让步接收 | 甲 | 陈俊华,钱琨 | 5880 | 5870 | 0.9983 | 10340 | 0.1 | 760 | 平整 | 7389.2-7397米传463.7-464.9MM3个0.28-0.71MM2孔洞,松花印(内250米，以夹纸),下道工序剪下退平整，传碎边多 | 20100142 | 轧硬 | 0.4*760-SPCC | 30210015 | 光亮卷 | 0.1-SPCC |  | 60 | MO000938 | MO000938-013-02 | KSFW001 | 东方小品种钢前处理 0.67（昆山富维 厚度公差：0.660-0.670mm,光泽度大于150GU（横向、纵向），粗糙度：Ra0.2-0.45um.硬度：HV80-110） | 13460 | 2024-06-24 | 2024-07-04 | 2 | 2024-07-10 16:25:35 | 2024-07-10 16:28:36 | 江苏东方九天新能源材料有限公司 | 192997 | 5704 |  |  | 0.1 | 10250 | 760 | 1 | JG12240601282 | 轧0.1，米数控制在23100-23200米，脱脂分一包10400米。 | 1 | K孔洞(7389.2-7397米传463.7-464.9MM3个0.28-0.71MM2),S松花印(内250米，以夹纸),S碎边(传碎边多) | 1
最终平整 | 04003 | JG12240601352 | JG1224060135 | DP1 | 东方850平整 | 合格 | 合格品 | 甲 | 陈俊华,钱琨 | 7450 | 7450 | 1 | 13000 | 0.1 | 760 | 平整 | 9127.3米传697.3MM0.42MM2孔洞 | 20100142 | 轧硬 | 0.4*760-SPCC | 30210015 | 光亮卷 | 0.1-SPCC |  | 60 | MO000937 | MO000937-001-02 | KSFW001 | 东方小品种钢前处理 0.67（昆山富维 厚度公差：0.660-0.670mm,光泽度大于150GU（横向、纵向），粗糙度：Ra0.2-0.45um.硬度：HV80-110） | 13440 | 2024-06-24 | 2024-07-04 | 2 | 2024-07-10 15:49:31 | 2024-07-10 15:50:18 | 江苏东方九天新能源材料有限公司 | 192980 | 5704 |  |  | 0.1 | 12900 | 760 | 1 | JG12240601352 | 轧0.1，米数控制在23100-23200米，脱脂分一包10400米。 | 1 | K孔洞(9127.3米传697.3MM0.42MM2) | 1
最终平整 | 04003 | JG12240551621 | JG1224055162 | DP1 | 东方850平整 | 合格 | 合格品 | 甲 | 陈俊华,钱琨 | 5915 | 5910 | 0.9992 | 10350 | 0.1 | 760 | 平整 |  | 20100142 | 轧硬 | 0.4*760-SPCC | 30210015 | 光亮卷 | 0.1-SPCC |  | 60 | MO000772 | MO000772-004-01 | KSFW001 | 东方小品种钢前处理 0.67（昆山富维 厚度公差：0.660-0.670mm,光泽度大于150GU（横向、纵向），粗糙度：Ra0.2-0.45um.硬度：HV80-110） | 12010 | 2024-06-17 | 2024-06-27 | 2 | 2024-07-10 13:58:23 | 2024-07-10 13:59:05 | 江苏东方九天新能源材料有限公司 | 187674 | 5704 |  |  | 0.1 | 10300 | 760 | 1 | JG12240551621 | 轧0.1，米数控制在20700-20800米，脱脂平均分包 | 1 |  | 1
最终平整 | 04003 | JG12240602542 | JG1224060254 | DP1 | 东方850平整 | 合格 | 让步接收 | 甲 | 陈俊华,钱琨 | 5910 | 5930 | 1.0034 | 10350 | 0.1 | 760 | 平整 | 949.3米传173.4mm孔洞0.57平方毫米 | 20100142 | 轧硬 | 0.4*760-SPCC | 30210015 | 光亮卷 | 0.1-SPCC |  | 60 | MO000945 | MO000945-023-02 | KSFW001 | 东方小品种钢前处理 0.67（昆山富维 厚度公差：0.660-0.670mm,光泽度大于150GU（横向、纵向），粗糙度：Ra0.2-0.45um.硬度：HV80-110） | 13520 | 2024-06-25 | 2024-07-05 | 2 | 2024-07-10 13:28:18 | 2024-07-10 13:29:22 | 江苏东方九天新能源材料有限公司 | 193104 | 5704 |  |  | 0.1 | 10200 | 760 | 1 | JG12240602542 | 轧0.1，米数控制在23100-23200米，脱脂分一包10400米。 | 1 | K孔洞(949.3米传173.4MM0.57MM2) | 1
最终平整 | 04003 | JG12240602422 | JG1224060242 | DP1 | 东方850平整 | 合格 | 合格品 | 甲 | 陈俊华,钱琨 | 5785 | 5780 | 0.9991 | 10070 | 0.1 | 760 | 平整 |  | 20100142 | 轧硬 | 0.4*760-SPCC | 30210015 | 光亮卷 | 0.1-SPCC |  | 60 | MO000945 | MO000945-021-02 | KSFW001 | 东方小品种钢前处理 0.67（昆山富维 厚度公差：0.660-0.670mm,光泽度大于150GU（横向、纵向），粗糙度：Ra0.2-0.45um.硬度：HV80-110） | 13520 | 2024-06-25 | 2024-07-05 | 2 | 2024-07-10 12:59:25 | 2024-07-10 12:59:48 | 江苏东方九天新能源材料有限公司 | 193102 | 5704 |  |  | 0.1 | 10000 | 760 | 1 | JG12240602422 | 轧0.1，米数控制在23100-23200米，脱脂分一包10400米。 | 1 |  | 1
最终平整 | 04003 | JG12240602711 | JG1224060271 | DP1 | 东方850平整 | 合格 | 合格品 | 甲 | 陈俊华,钱琨 | 7200 | 7220 | 1.0028 | 12620 | 0.1 | 760 | 平整 |  | 20100142 | 轧硬 | 0.4*760-SPCC | 30210015 | 光亮卷 | 0.1-SPCC |  | 60 | MO000947 | MO000947-001-01 | KSFW001 | 东方小品种钢前处理 0.67（昆山富维 厚度公差：0.660-0.670mm,光泽度大于150GU（横向、纵向），粗糙度：Ra0.2-0.45um.硬度：HV80-110） | 12935 | 2024-06-25 | 2024-07-05 | 2 | 2024-07-10 12:31:14 | 2024-07-10 12:31:48 | 江苏东方九天新能源材料有限公司 | 193129 | 5704 |  |  | 0.1 | 12550 | 760 | 1 | JG12240602711 | 轧0.1，米数控制在22200-22300米，脱脂分一包9200米。 | 1 |  | 1
最终平整 | 04003 | JG12240550932 | JG1224055093 | DP1 | 东方850平整 | 合格 | 让步接收 | 甲 | 陈俊华,钱琨 | 5850 | 5830 | 0.9966 | 10330 | 0.1 | 760 | 平整 | 乳化斑(重) | 20100142 | 轧硬 | 0.4*760-SPCC | 30210015 | 光亮卷 | 0.1-SPCC |  | 60 | MO000769 | MO000769-001-02 | KSFW001 | 东方小品种钢前处理 0.67（昆山富维 厚度公差：0.660-0.670mm,光泽度大于150GU（横向、纵向），粗糙度：Ra0.2-0.45um.硬度：HV80-110） | 12985 | 2024-06-17 | 2024-06-27 | 2 | 2024-07-10 11:16:10 | 2024-07-10 11:16:56 | 江苏东方九天新能源材料有限公司 | 187639 | 5704 |  |  | 0.1 | 10270 | 760 | 1 | JG12240550932 | 轧0.1，米数控制在22200-22300米，脱脂分一包9200米。 | 1 | R乳化斑(重) | 1
最终平整 | 04003 | JG12240602531 | JG1224060253 | DP1 | 东方850平整 | 合格 | 合格品 | 甲 | 陈俊华,钱琨 | 7175 | 7160 | 0.9979 | 12510 | 0.1 | 760 | 平整 |  | 20100142 | 轧硬 | 0.4*760-SPCC | 30210015 | 光亮卷 | 0.1-SPCC |  | 60 | MO000945 | MO000945-018-01 | KSFW001 | 东方小品种钢前处理 0.67（昆山富维 厚度公差：0.660-0.670mm,光泽度大于150GU（横向、纵向），粗糙度：Ra0.2-0.45um.硬度：HV80-110） | 13500 | 2024-06-25 | 2024-07-05 | 2 | 2024-07-10 10:46:37 | 2024-07-10 10:47:12 | 江苏东方九天新能源材料有限公司 | 193099 | 5704 |  |  | 0.1 | 12400 | 760 | 1 | JG12240602531 | 轧0.1，米数控制在23100-23200米，脱脂分一包10400米。 | 1 |  | 1
最终平整 | 04003 | JG12240551591 | JG1224055159 | DP1 | 东方850平整 | 待判定 | 返工 | 甲 | 陈俊华,钱琨 | 4620 | 4610 | 0.9978 | 6720 | 0.125 | 760 | 平整 | 5480米后传35CM内松花印重，尾600米操10-40CM缩芯印 | 20100142 | 轧硬 | 0.4*760-SPCC | 30210004 | 光亮卷 | 0.125-SPCC |  | 60 | MO001241 | MO001241-001-01 | GLJ003 | 光亮卷前处理 模板 | 13780 | 2024-07-05 | 2024-07-12 | 2 | 2024-07-10 09:45:56 | 2024-07-10 09:48:42 | 江苏东方九天新能源材料有限公司 | 187625 | 5704 |  |  | 0.125 | 6650 | 760 | 1 | JG12240551591 | 轧0.125，厚度0.117-0.122mm，米数控制在19700-19800米，脱脂分一包6500米。 | 1 | S松花印(5480米后传35CM内，重),S缩芯(尾600米操10-40CM缩芯印)
最终平整 | 04003 | JG122405506322 | JG1224055063 | DP1 | 东方850平整 | 合格 | 合格品 | 甲 | 陈俊华,钱琨 | 6570 | 4300 |  | 7510 | 0.1 | 760 | 平整 | K孔洞(1616.8-1637.2米传420.8-421.1MM3个0.14-0.35；2663.5-2810.6米传207.9-389.7MM3个0.14-0.42；4556.4米传590.7MM0.99；5771.7米传356.1MM0.28；7617.6米传337.3MM0.35；10035.5米传457.7MM1.56MM2) | 20100142 | 轧硬 | 0.4*760-SPCC | 30210015 | 光亮卷 | 0.1-SPCC |  | 60 | MO000769 | MO000769-005-02-02 | KSFW001 | 东方小品种钢前处理 0.67（昆山富维 厚度公差：0.660-0.670mm,光泽度大于150GU（横向、纵向），粗糙度：Ra0.2-0.45um.硬度：HV80-110） | 12860 | 2024-06-17 | 2024-06-27 | 2 | 2024-07-10 09:10:29 | 2024-07-10 09:11:48 | 江苏东方九天新能源材料有限公司 |  | 5704 |  | 1 | 0.1 | 11400 | 760 | 1 | JG12240550632 | 轧0.1，米数控制在22200-22300米，脱脂分一包9200米。 | 1 |  | 1
最终平整 | 04003 | JG12240602752 | JG1224060275 | DP1 | 东方850平整 | 待判定 | 返工 | 乙 | 鞠承,姚学禹 | 6150 | 6110 | 0.9935 | 10580 | 0.1 | 760 | 平整 | S松花印(操35CM内松花印重)S松花印(来料整卷35CM内松花印重) | 20100142 | 轧硬 | 0.4*760-SPCC | 30210015 | 光亮卷 | 0.1-SPCC |  | 60 | MO000945 | MO000945-001-02 | KSFW001 | 东方小品种钢前处理 0.67（昆山富维 厚度公差：0.660-0.670mm,光泽度大于150GU（横向、纵向），粗糙度：Ra0.2-0.45um.硬度：HV80-110） | 13410 | 2024-06-25 | 2024-07-05 | 2 | 2024-07-10 06:22:31 | 2024-07-10 06:24:00 | 江苏东方九天新能源材料有限公司 | 193074 | 5707 |  |  | 0.1 | 10600 | 760 | 1 | JG12240602752 | 轧0.1，米数控制在23100-23200米，脱脂分一包10400米。 | 1 | S松花印(来料整卷35CM内松花印重)
最终平整 | 04003 | JG122406024112 | JG1224060241 | DP1 | 东方850平整 | 待判定 | 协议品 | 乙 | 鞠承,姚学禹 | 7745 | 2360 |  | 4120 | 0.1 | 760 | 平整 | D叠带(2100-2130米传22CM内叠带5米未平打皱/3720-3990米传20CM内叠带/传20CM偶有松花印) | 20100142 | 轧硬 | 0.4*760-SPCC | 30210015 | 光亮卷 | 0.1-SPCC |  | 60 | MO000945 | MO000945-016-01-02 | KSFW001 | 东方小品种钢前处理 0.67（昆山富维 厚度公差：0.660-0.670mm,光泽度大于150GU（横向、纵向），粗糙度：Ra0.2-0.45um.硬度：HV80-110） | 13500 | 2024-06-25 | 2024-07-05 | 2 | 2024-07-10 05:07:21 | 2024-07-10 05:14:30 | 江苏东方九天新能源材料有限公司 |  | 5707 |  | 1 | 0.1 | 13500 | 760 | 1 | JG122406024112 | 轧0.1，米数控制在23100-23200米，脱脂分一包10400米。 | 1 | D叠带(2100-2130米传22CM内叠带5米未平打皱/3720-3990米传20CM内叠带/传20CM偶有松花印) | 1
最终平整 | 04003 | JG122406024111 | JG1224060241 | DP1 | 东方850平整 | 合格 | 合格品 | 乙 | 鞠承,姚学禹 | 7745 | 5360 |  | 9380 | 0.1 | 760 | 平整 |  | 20100142 | 轧硬 | 0.4*760-SPCC | 30210015 | 光亮卷 | 0.1-SPCC |  | 60 | MO000945 | MO000945-016-01-01 | KSFW001 | 东方小品种钢前处理 0.67（昆山富维 厚度公差：0.660-0.670mm,光泽度大于150GU（横向、纵向），粗糙度：Ra0.2-0.45um.硬度：HV80-110） | 13500 | 2024-06-25 | 2024-07-05 | 2 | 2024-07-10 05:07:21 | 2024-07-10 05:14:30 | 江苏东方九天新能源材料有限公司 |  | 5707 |  | 1 | 0.1 | 13500 | 760 | 1 | JG122406024111 | 轧0.1，米数控制在23100-23200米，脱脂分一包10400米。 | 1 |  | 1
一次平整 | 04001 | JG12240551023 | JG12240551023 | DP1 | 东方850平整 | 合格 | 合格品 | 甲 | 陈俊华,钱琨 | 1860 | 1840 | 0.9892 | 4350 | 0.1 | 550 | / |  | 20500018 | 光亮卷半成品 | 0.1-SPCC | 30210015 | 光亮卷 | 0.1-SPCC |  | 20 | MO001096 | MO001096-001 | GLJ003 | 光亮卷前处理 模板 | 2540 | 2024-07-01 | 2024-07-08 | 2 | 2024-07-10 05:00:39 | 2024-07-10 05:01:19 | 江苏东方九天新能源材料有限公司 | 200039 | 5704 |  |  | 0.1 | 4350 | 550 | 1 | JG12240551023 | 松花印需切边 |  |  | 0
最终平整 | 04003 | JG12240601292 | JG1224060129 | DP1 | 东方850平整 | 合格 | 让步接收 | 乙 | 鞠承,姚学禹 | 5845 | 5850 | 1.0009 | 10240 | 0.1 | 760 | 平整 | 1221米传14cm孔洞（0.14mm2），1395米传48cm孔洞（1.13mm2），2269米传35cm孔洞（0.85mm2) | 20100142 | 轧硬 | 0.4*760-SPCC | 30210015 | 光亮卷 | 0.1-SPCC |  | 60 | MO000938 | MO000938-008-02 | KSFW001 | 东方小品种钢前处理 0.67（昆山富维 厚度公差：0.660-0.670mm,光泽度大于150GU（横向、纵向），粗糙度：Ra0.2-0.45um.硬度：HV80-110） | 13450 | 2024-06-24 | 2024-07-04 | 2 | 2024-07-10 03:47:37 | 2024-07-10 03:49:08 | 江苏东方九天新能源材料有限公司 | 192992 | 5707 |  |  | 0.1 | 10200 | 760 | 1 | JG12240601292 | 轧0.1，米数控制在23100-23200米，脱脂分一包10400米。 | 1 | R乳化斑(板面),K孔洞(1221米传14CM0.14/1395米传48CM1.13/2269米传35传35CM0.85) | 1
最终平整 | 04003 | JG12240602412 | JG1224060241 | DP1 | 东方850平整 | 合格 | 让步接收 | 乙 | 鞠承,姚学禹 | 5880 | 5900 | 1.0034 | 10340 | 0.1 | 760 | 平整 | 乳化斑，停机斑 | 20100142 | 轧硬 | 0.4*760-SPCC | 30210015 | 光亮卷 | 0.1-SPCC |  | 60 | MO000945 | MO000945-016-02 | KSFW001 | 东方小品种钢前处理 0.67（昆山富维 厚度公差：0.660-0.670mm,光泽度大于150GU（横向、纵向），粗糙度：Ra0.2-0.45um.硬度：HV80-110） | 13500 | 2024-06-25 | 2024-07-05 | 2 | 2024-07-10 03:18:07 | 2024-07-10 03:19:12 | 江苏东方九天新能源材料有限公司 | 193096 | 5707 |  |  | 0.1 | 10270 | 760 | 1 | JG12240602412 | 轧0.1，米数控制在23100-23200米，脱脂分一包10400米。 | 1 | R乳化斑(板面),T停机斑(50米尾30米处) | 1
最终平整 | 04003 | JG12240602541 | JG1224060254 | DP1 | 东方850平整 | 合格 | 让步接收 | 乙 | 鞠承,姚学禹 | 7465 | 7460 | 0.9993 | 13020 | 0.1 | 760 | 平整 | 白斑，乳化斑 | 20100142 | 轧硬 | 0.4*760-SPCC | 30210015 | 光亮卷 | 0.1-SPCC |  | 60 | MO000945 | MO000945-023-01 | KSFW001 | 东方小品种钢前处理 0.67（昆山富维 厚度公差：0.660-0.670mm,光泽度大于150GU（横向、纵向），粗糙度：Ra0.2-0.45um.硬度：HV80-110） | 13520 | 2024-06-25 | 2024-07-05 | 2 | 2024-07-10 02:39:35 | 2024-07-10 02:40:32 | 江苏东方九天新能源材料有限公司 | 193104 | 5707 |  |  | 0.1 | 12940 | 760 | 1 | JG12240602541 | 轧0.1，米数控制在23100-23200米，脱脂分一包10400米。 | 1 | B白斑(板面),R乳化斑(板面) | 1
最终平整 | 04003 | JG12240602421 | JG1224060242 | DP1 | 东方850平整 | 合格 | 让步接收 | 乙 | 鞠承,姚学禹 | 7540 | 7560 | 1.0027 | 13150 | 0.1 | 760 | 平整 | 7509米传23cm孔洞（0.14mm2），10017米传39cm孔洞（0.07mm2），11279米传40cm孔洞（0.21mm2 ) | 20100142 | 轧硬 | 0.4*760-SPCC | 30210015 | 光亮卷 | 0.1-SPCC |  | 60 | MO000945 | MO000945-021-01 | KSFW001 | 东方小品种钢前处理 0.67（昆山富维 厚度公差：0.660-0.670mm,光泽度大于150GU（横向、纵向），粗糙度：Ra0.2-0.45um.硬度：HV80-110） | 13520 | 2024-06-25 | 2024-07-05 | 2 | 2024-07-10 02:08:01 | 2024-07-10 02:10:01 | 江苏东方九天新能源材料有限公司 | 193102 | 5707 |  |  | 0.1 | 13050 | 760 | 1 | JG12240602421 | 轧0.1，米数控制在23100-23200米，脱脂分一包10400米。 | 1 | Z振纹(表面),T停机斑(50米30米处),R乳化斑(板面),K孔洞(7509米传23CM0.14/10017米传39CM0.07/11279米传40CM0.21 ) | 1
最终平整 | 04003 | JG12240551521 | JG1224055152 | DP1 | 东方850平整 | 合格 | 让步接收 | 乙 | 鞠承,姚学禹 | 4535 | 4530 | 0.9989 | 6550 | 0.125 | 760 | 平整 | 6420米传侧38cm一个孔洞（0.35mm2) | 20100142 | 轧硬 | 0.4*760-SPCC | 30210004 | 光亮卷 | 0.125-SPCC |  | 60 | MO001139 | MO001139-002-01 | GLJ003 | 光亮卷前处理 模板 | 13810 | 2024-07-03 | 2024-07-08 | 2 | 2024-07-09 07:14:12 | 2024-07-09 20:26:49 | 江苏东方九天新能源材料有限公司 | 178262 | 5707 |  |  | 0.125 | 6500 | 760 | 1 | JG12240551521 | 轧0.125，厚度0.117-0.122mm，米数控制在19700-19800米，脱脂分一包6500米。 | 1 | S色差条印(.),K孔洞(6420米处传38CM一个0.35平方毫米) | 1
最终平整 | 04003 | JG12240551451 | JG1224055145 | DP1 | 东方850平整 | 待判定 | 返工 | 乙 | 鞠承,姚学禹 | 4500 | 4500 | 1 | 6590 | 0.125 | 760 | 平整 | 1328-1361米传侧10cm9个孔洞（1.49-2.18mm2) | 20100142 | 轧硬 | 0.4*760-SPCC | 30210004 | 光亮卷 | 0.125-SPCC |  | 60 | MO001139 | MO001139-001-01 | GLJ003 | 光亮卷前处理 模板 | 13735 | 2024-07-03 | 2024-07-08 | 2 | 2024-07-09 05:21:21 | 2024-07-09 20:24:47 | 江苏东方九天新能源材料有限公司 | 161510 | 5707 |  |  | 0.125 | 6550 | 760 | 1 | JG12240551451 | 轧0.125，厚度0.117-0.122mm，米数控制在19700-19800米，脱脂分一包6500米。 | 1 | S色差条印(.),R乳化斑(.),K孔洞(1328-1361米传10CM9个孔洞1.49-2.18) | 1
最终平整 | 04003 | JG12240550371 | JG1224055037 | DP1 | 东方850平整 | 合格 | 让步接收 | 乙 | 鞠承,姚学禹 | 4590 | 4280 | 0.9325 | 6220 | 0.125 | 760 | 平整 | 尾800米操边5-15CM折印 | 20100142 | 轧硬 | 0.4*760-SPCC | 30210004 | 光亮卷 | 0.125-SPCC |  | 60 | MO001137 | MO001137-001-01 | GLJ003 | 光亮卷前处理 模板 | 13930 | 2024-07-03 | 2024-07-03 | 2 | 2024-07-08 00:28:53 | 2024-07-09 20:15:27 | 江苏东方九天新能源材料有限公司 | 178269 | 5707 |  |  | 0.125 | 6600 | 760 | 1 | JG12240550371 | 轧0.125，厚度0.117-0.122mm，米数控制在19800-19900米，脱脂分一包6600米。 | 1 | N粘钢折印(尾800米操边5-15CM),S色差条印(.),H横辊印(.),R乳化斑(.) | 1
最终平整 | 04003 | JG12240551592 | JG1224055159 | DP1 | 东方850平整 | 合格 | 让步接收 | 甲 | 陈俊华,钱琨 | 9020 | 9020 | 1 | 13120 | 0.125 | 760 | 平整 | 105.8米传102.3MM孔洞0.85平方毫米 | 20100142 | 轧硬 | 0.4*760-SPCC | 30210004 | 光亮卷 | 0.125-SPCC |  | 60 | MO001241 | MO001241-001-02 | GLJ003 | 光亮卷前处理 模板 | 13780 | 2024-07-05 | 2024-07-12 | 2 | 2024-07-09 13:18:20 | 2024-07-09 13:19:12 | 江苏东方九天新能源材料有限公司 | 187625 | 5704 |  |  | 0.125 | 13020 | 760 | 1 | JG12240551592 | 轧0.125，厚度0.117-0.122mm，米数控制在19700-19800米，脱脂分一包6500米。 | 1 | K孔洞(105.8米传102.3MM0.85MM2) | 1
最终平整 | 04003 | JG12240601422 | JG1224060142 | DP1 | 东方850平整 | 合格 | 让步接收 | 甲 | 陈俊华,钱琨 | 6100 | 6090 | 0.9984 | 10690 | 0.1 | 760 | 平整 | 乳化斑(重)，1125.3-1156.6米传251.7-252.7MM7个孔洞0.21-0.42平方毫米 | 20100142 | 轧硬 | 0.4*760-SPCC | 30210015 | 光亮卷 | 0.1-SPCC |  | 60 | MO000938 | MO000938-005-02 | KSFW001 | 东方小品种钢前处理 0.67（昆山富维 厚度公差：0.660-0.670mm,光泽度大于150GU（横向、纵向），粗糙度：Ra0.2-0.45um.硬度：HV80-110） | 13445 | 2024-06-24 | 2024-07-04 | 2 | 2024-07-09 12:20:56 | 2024-07-09 12:22:26 | 江苏东方九天新能源材料有限公司 | 192989 | 5704 |  |  | 0.1 | 10600 | 760 | 1 | JG12240601422 | 轧0.1，米数控制在23100-23200米，脱脂分一包10400米。 | 1 | R乳化斑(重),K孔洞(1125.3-1156.6米传251.7-252.7MM7个0.21-0.42MM2) | 1
最终平整 | 04003 | JG12240551652 | JG1224055165 | DP1 | 东方850平整 | 合格 | 合格品 | 甲 | 陈俊华,钱琨 | 5715 | 5690 | 0.9956 | 9950 | 0.1 | 760 | 平整 |  | 20100142 | 轧硬 | 0.4*760-SPCC | 30210015 | 光亮卷 | 0.1-SPCC |  | 60 | MO000693 | MO000693-002-02 | KSFW001 | 东方小品种钢前处理 0.67（昆山富维 厚度公差：0.660-0.670mm,光泽度大于150GU（横向、纵向），粗糙度：Ra0.2-0.45um.硬度：HV80-110） | 13500 | 2024-06-07 | 2024-06-17 | 2 | 2024-07-09 11:05:50 | 2024-07-09 11:06:12 | 江苏东方九天新能源材料有限公司 | 178283 | 5704 |  |  | 0.1 | 9900 | 760 | 1 | JG12240551652 | 轧0.1，米数控制在23200-23300米，脱脂分一包10400米。 | 1 |  | 1
最终平整 | 04003 | JG12240551651 | JG1224055165 | DP1 | 东方850平整 | 合格 | 合格品 | 甲 | 陈俊华,钱琨 | 7515 | 7510 | 0.9993 | 13200 | 0.1 | 760 | 平整 |  | 20100142 | 轧硬 | 0.4*760-SPCC | 30210015 | 光亮卷 | 0.1-SPCC |  | 60 | MO000693 | MO000693-002-01 | KSFW001 | 东方小品种钢前处理 0.67（昆山富维 厚度公差：0.660-0.670mm,光泽度大于150GU（横向、纵向），粗糙度：Ra0.2-0.45um.硬度：HV80-110） | 13500 | 2024-06-07 | 2024-06-17 | 2 | 2024-07-09 10:36:13 | 2024-07-09 10:36:45 | 江苏东方九天新能源材料有限公司 | 178283 | 5704 |  |  | 0.1 | 13100 | 760 | 1 | JG12240551651 | 轧0.1，米数控制在23200-23300米，脱脂分一包10400米。 | 1 |  | 1
最终平整 | 04003 | JG12240601281 | JG1224060128 | DP1 | 东方850平整 | 合格 | 让步接收 | 甲 | 陈俊华,钱琨 | 7365 | 7360 | 0.9993 | 12950 | 0.1 | 760 | 平整 | 乳化斑(重) | 20100142 | 轧硬 | 0.4*760-SPCC | 30210015 | 光亮卷 | 0.1-SPCC |  | 60 | MO000938 | MO000938-013-01 | KSFW001 | 东方小品种钢前处理 0.67（昆山富维 厚度公差：0.660-0.670mm,光泽度大于150GU（横向、纵向），粗糙度：Ra0.2-0.45um.硬度：HV80-110） | 13460 | 2024-06-24 | 2024-07-04 | 2 | 2024-07-09 10:06:01 | 2024-07-09 10:06:49 | 江苏东方九天新能源材料有限公司 | 192997 | 5704 |  |  | 0.1 | 12830 | 760 | 1 | JG12240601281 | 轧0.1，米数控制在23100-23200米，脱脂分一包10400米。 | 1 | R乳化斑(重) | 1
最终平整 | 04003 | JG12240550372 | JG1224055037 | DP1 | 东方850平整 | 合格 | 让步接收 | 乙 | 鞠承 | 9230 | 9220 | 0.9989 | 13340 | 0.125 | 760 | 平整 | 443米传侧36cm处孔洞（0.42mm2） | 20100142 | 轧硬 | 0.4*760-SPCC | 30210004 | 光亮卷 | 0.125-SPCC |  | 60 | MO001137 | MO001137-001-02 | GLJ003 | 光亮卷前处理 模板 | 13930 | 2024-07-03 | 2024-07-03 | 2 | 2024-07-08 01:05:02 | 2024-07-09 09:49:45 | 江苏东方九天新能源材料有限公司 | 178269 | 5707 |  |  | 0.125 | 13340 | 760 | 1 | JG12240550372 | 轧0.125，厚度0.117-0.122mm，米数控制在19800-19900米，脱脂分一包6600米。 | 1 | S色差条印(),R乳化斑() | 1
最终平整 | 04003 | JG12240551522 | JG1224055152 | DP1 | 东方850平整 | 合格 | 让步接收 | 乙 | 鞠承 | 9100 | 9100 | 1 | 13190 | 0.125 | 760 | 平整 | 乳化斑 | 20100142 | 轧硬 | 0.4*760-SPCC | 30210004 | 光亮卷 | 0.125-SPCC |  | 60 | MO001139 | MO001139-002-02 | GLJ003 | 光亮卷前处理 模板 | 13810 | 2024-07-03 | 2024-07-08 | 2 | 2024-07-09 09:45:16 | 2024-07-09 09:46:21 | 江苏东方九天新能源材料有限公司 | 178262 | 5707 |  |  | 0.125 | 13100 | 760 | 1 | JG12240551522 | 轧0.125，厚度0.117-0.122mm，米数控制在19700-19800米，脱脂分一包6500米。 | 1 | S色差条印(),R乳化斑() | 1
最终平整 | 04003 | JG12240551452 | JG1224055145 | DP1 | 东方850平整 | 合格 | 让步接收 | 乙 | 鞠承 | 9115 | 9110 | 0.9995 | 13390 | 0.125 | 760 | 平整 | 夹纸内100米松花印重(剪下退平整)，10381米传侧35cm2个孔洞（0.007、2.27mm2） | 20100142 | 轧硬 | 0.4*760-SPCC | 30210004 | 光亮卷 | 0.125-SPCC |  | 60 | MO001139 | MO001139-001-02 | GLJ003 | 光亮卷前处理 模板 | 13735 | 2024-07-03 | 2024-07-08 | 2 | 2024-07-08 20:19:28 | 2024-07-09 09:44:38 | 江苏东方九天新能源材料有限公司 | 161510 | 5707 |  |  | 0.125 | 13300 | 760 | 1 | JG12240551452 | 轧0.125，厚度0.117-0.122mm，米数控制在19700-19800米，脱脂分一包6500米。 | 1 | S松花印(夹纸内100米松花印重),R乳化斑(),B白条纹() | 1
最终平整 | 04003 | JG12240602462 | JG1224060246 | DP1 | 东方850平整 | 合格 | 让步接收 | 乙 | 鞠承,姚学禹 | 6000 | 5990 | 0.9983 | 10480 | 0.1 | 760 | 平整 | 夹纸内220米操10cm 来料松花印【退平整】,1542米传43CM孔洞0.07平方毫米，内500米表面亮条印重 | 20100142 | 轧硬 | 0.4*760-SPCC | 30210015 | 光亮卷 | 0.1-SPCC |  | 60 | MO000945 | MO000945-007-02 | KSFW001 | 东方小品种钢前处理 0.67（昆山富维 厚度公差：0.660-0.670mm,光泽度大于150GU（横向、纵向），粗糙度：Ra0.2-0.45um.硬度：HV80-110） | 13450 | 2024-06-25 | 2024-07-05 | 2 | 2024-07-09 06:51:43 | 2024-07-09 06:54:05 | 江苏东方九天新能源材料有限公司 | 193087 | 5707 |  |  | 0.1 | 10450 | 760 | 1 | JG12240602462 | 轧0.1，米数控制在23100-23200米，脱脂分一包10400米。 | 1 | S松花印(夹纸内220米操10出门来料松花印【退平整】】),K孔洞(1542米传43CM0.07),L亮斑(年500米表面亮条印重) | 1
最终平整 | 04003 | JG12240551532 | JG1224055153 | DP1 | 东方850平整 | 合格 | 合格品 | 乙 | 鞠承,姚学禹 | 6010 | 6000 | 0.9983 | 10360 | 0.1 | 760 | 平整 |  | 20100142 | 轧硬 | 0.4*760-SPCC | 30210015 | 光亮卷 | 0.1-SPCC |  | 60 | MO000664 | MO000664-008-02 | KSFW001 | 东方小品种钢前处理 0.67（昆山富维 厚度公差：0.660-0.670mm,光泽度大于150GU（横向、纵向），粗糙度：Ra0.2-0.45um.硬度：HV80-110） | 13730 | 2024-06-05 | 2024-06-15 | 2 | 2024-07-09 06:29:14 | 2024-07-09 06:29:43 | 江苏东方九天新能源材料有限公司 | 161507 | 5707 |  |  | 0.1 | 10300 | 760 | 1 | JG12240551532 | 轧0.1，米数控制在23700-23800米，脱脂分一包10500米。 | 1 |  | 1
最终平整 | 04003 | JG122405506321 | JG1224055063 | DP1 | 东方850平整 | 合格 | 合格品 | 甲 | 陈俊华,钱琨 | 6570 | 2220 |  | 3880 | 0.1 | 760 | 平整 | K孔洞(1724米传74.7MM1.13MM2) | 20100142 | 轧硬 | 0.4*760-SPCC | 30210015 | 光亮卷 | 0.1-SPCC |  | 60 | MO000769 | MO000769-005-02-01 | KSFW001 | 东方小品种钢前处理 0.67（昆山富维 厚度公差：0.660-0.670mm,光泽度大于150GU（横向、纵向），粗糙度：Ra0.2-0.45um.硬度：HV80-110） | 12860 | 2024-06-17 | 2024-06-27 | 2 | 2024-07-02 07:11:18 | 2024-07-09 05:44:52 | 江苏东方九天新能源材料有限公司 |  | 5704 |  | 1 | 0.1 | 11400 | 760 | 1 | JG12240550632 | 轧0.1，米数控制在22200-22300米，脱脂分一包9200米。 | 1 |  | 1
最终平整 | 04003 | JG12240601312 | JG1224060131 | DP1 | 东方850平整 | 合格 | 合格品 | 乙 | 鞠承,姚学禹 | 5840 | 5820 | 0.9966 | 10130 | 0.1 | 760 | 平整 |  | 20100142 | 轧硬 | 0.4*760-SPCC | 30210015 | 光亮卷 | 0.1-SPCC |  | 60 | MO000938 | MO000938-002-02 | KSFW001 | 东方小品种钢前处理 0.67（昆山富维 厚度公差：0.660-0.670mm,光泽度大于150GU（横向、纵向），粗糙度：Ra0.2-0.45um.硬度：HV80-110） | 13490 | 2024-06-24 | 2024-07-04 | 2 | 2024-07-09 04:50:55 | 2024-07-09 04:51:27 | 江苏东方九天新能源材料有限公司 | 192986 | 5707 |  |  | 0.1 | 10100 | 760 | 1 | JG12240601312 | 轧0.1，米数控制在23100-23200米，脱脂分一包10400米。 | 1 |  | 1
最终平整 | 04003 | JG12240601291 | JG1224060129 | DP1 | 东方850平整 | 合格 | 让步接收 | 乙 | 鞠承,姚学禹 | 7475 | 7480 | 1.0007 | 13080 | 0.1 | 760 | 平整 | 4759米传45CM孔洞0.283平方毫米 | 20100142 | 轧硬 | 0.4*760-SPCC | 30210015 | 光亮卷 | 0.1-SPCC |  | 60 | MO000938 | MO000938-008-01 | KSFW001 | 东方小品种钢前处理 0.67（昆山富维 厚度公差：0.660-0.670mm,光泽度大于150GU（横向、纵向），粗糙度：Ra0.2-0.45um.硬度：HV80-110） | 13450 | 2024-06-24 | 2024-07-04 | 2 | 2024-07-09 04:17:35 | 2024-07-09 04:18:26 | 江苏东方九天新能源材料有限公司 | 192992 | 5707 |  |  | 0.1 | 13000 | 760 | 1 | JG12240601291 | 轧0.1，米数控制在23100-23200米，脱脂分一包10400米。 | 1 | K孔洞(4759米传45CM0.283) | 1
最终平整 | 04003 | JG12240601272 | JG1224060127 | DP1 | 东方850平整 | 合格 | 让步接收 | 乙 | 鞠承,姚学禹 | 6040 | 6060 | 1.0033 | 10570 | 0.1 | 760 | 平整 | T停机斑(50米处尾30米处),K孔洞(87米传54CM0.21/741米传26CM6.44) | 20100142 | 轧硬 | 0.4*760-SPCC | 30210015 | 光亮卷 | 0.1-SPCC |  | 60 | MO000938 | MO000938-012-02 | KSFW001 | 东方小品种钢前处理 0.67（昆山富维 厚度公差：0.660-0.670mm,光泽度大于150GU（横向、纵向），粗糙度：Ra0.2-0.45um.硬度：HV80-110） | 13445 | 2024-06-24 | 2024-07-04 | 2 | 2024-07-09 03:43:11 | 2024-07-09 03:44:29 | 江苏东方九天新能源材料有限公司 | 192996 | 5707 |  |  | 0.1 | 10510 | 760 | 1 | JG12240601272 | 轧0.1，米数控制在23100-23200米，脱脂分一包10400米。 | 1 | T停机斑(50米处尾30米处),K孔洞(87米传54CM0.21/741米传26CM6.44) | 1
最终平整 | 04003 | JG12240602461 | JG1224060246 | DP1 | 东方850平整 | 合格 | 让步接收 | 乙 | 鞠承,姚学禹 | 7215 | 7210 | 0.9993 | 12600 | 0.1 | 760 | 平整 | 13米传17CM1.70/11612米传28CM0.21mm2孔洞,表面色差条印重 | 20100142 | 轧硬 | 0.4*760-SPCC | 30210015 | 光亮卷 | 0.1-SPCC |  | 60 | MO000945 | MO000945-007-01 | KSFW001 | 东方小品种钢前处理 0.67（昆山富维 厚度公差：0.660-0.670mm,光泽度大于150GU（横向、纵向），粗糙度：Ra0.2-0.45um.硬度：HV80-110） | 13450 | 2024-06-25 | 2024-07-05 | 2 | 2024-07-09 03:15:05 | 2024-07-09 03:16:29 | 江苏东方九天新能源材料有限公司 | 193087 | 5707 |  |  | 0.1 | 12540 | 760 | 1 | JG12240602461 | 轧0.1，米数控制在23100-23200米，脱脂分一包10400米。 | 1 | K孔洞(13米传17CM1.70/11612米传28CM0.21),S色差条印(表面色差条印重) | 1
最终平整 | 04003 | JG12240551641 | JG1224055164 | DP1 | 东方850平整 | 合格 | 让步接收 | 乙 | 鞠承,姚学禹 | 6055 | 6040 | 0.9975 | 10530 | 0.1 | 760 | 平整 | 色差条印(表面),1834米传45CM2.83/6543-6876米传25-32CM3个0.07-2.62/8073-9801米传28-33CM3个0.14-0.28，1个2.62mm2孔洞 | 20100142 | 轧硬 | 0.4*760-SPCC | 30210015 | 光亮卷 | 0.1-SPCC |  | 60 | MO000771 | MO000771-002-01 | KSFW001 | 东方小品种钢前处理 0.67（昆山富维 厚度公差：0.660-0.670mm,光泽度大于150GU（横向、纵向），粗糙度：Ra0.2-0.45um.硬度：HV80-110） | 12290 | 2024-06-17 | 2024-06-27 | 2 | 2024-07-09 02:18:00 | 2024-07-09 02:20:10 | 江苏东方九天新能源材料有限公司 | 187670 | 5707 |  |  | 0.1 | 10500 | 760 | 1 | JG12240551641 | 轧0.1，米数控制在21100-21200米，脱脂平均分包 | 1 | S色差条印(表面),K孔洞(1834米 传45CM2.83/6543-6876米传25-32CM3个0.07-2.62/8073-9801米传28-33CM3个0.14-0.28/1个2.62) | 1
最终平整 | 04003 | JG12240601322 | JG1224060132 | DP1 | 东方850平整 | 合格 | 让步接收 | 乙 | 鞠承,姚学禹 | 5995 | 5890 | 0.9825 | 10250 | 0.1 | 760 | 平整 | 326米传23CM0.42mm2孔洞,停机斑(尾30米),色差条印(表面) | 20100142 | 轧硬 | 0.4*760-SPCC | 30210015 | 光亮卷 | 0.1-SPCC |  | 60 | MO000938 | MO000938-003-02 | KSFW001 | 东方小品种钢前处理 0.67（昆山富维 厚度公差：0.660-0.670mm,光泽度大于150GU（横向、纵向），粗糙度：Ra0.2-0.45um.硬度：HV80-110） | 13510 | 2024-06-24 | 2024-07-04 | 2 | 2024-07-09 01:35:34 | 2024-07-09 01:36:41 | 江苏东方九天新能源材料有限公司 | 192987 | 5707 |  |  | 0.1 | 10440 | 760 | 1 | JG12240601322 | 轧0.1，米数控制在23100-23200米，脱脂分一包10400米。 | 1 | K孔洞(326米传23CM0.42),T停机斑(尾30米),S色差条印(表面) | 1
最终平整 | 04003 | JG12240551491 | JG1224055149 | DP1 | 东方850平整 | 合格 | 让步接收 | 乙 | 鞠承,姚学禹 | 6840 | 6540 | 0.9561 | 11420 | 0.1 | 760 | 平整 | 乳化斑(表面),56-86米传21-33CM8个0.071-0.78mm2孔洞 | 20100142 | 轧硬 | 0.4*760-SPCC | 30210015 | 光亮卷 | 0.1-SPCC |  | 60 | MO000692 | MO000692-002-01 | KSFW001 | 东方小品种钢前处理 0.67（昆山富维 厚度公差：0.660-0.670mm,光泽度大于150GU（横向、纵向），粗糙度：Ra0.2-0.45um.硬度：HV80-110） | 13840 | 2024-06-07 | 2024-06-17 | 2 | 2024-07-09 01:07:54 | 2024-07-09 01:09:01 | 江苏东方九天新能源材料有限公司 | 178261 | 5707 |  |  | 0.1 | 11850 | 760 | 1 | JG12240551491 | 轧0.1，米数控制在23700-23800米，脱脂分一包10500米。 | 1 | R乳化斑(表面),K孔洞(56-86米传21-33CM8个0.071-0.78) | 1
最终平整 | 04003 | JG12240551642 | JG1224055164 | DP1 | 东方850平整 | 合格 | 让步接收 | 乙 | 鞠承,姚学禹 | 6130 | 6110 | 0.9967 | 10660 | 0.1 | 760 | 平整 | 10277米传37CM2.76/1710米传27CM0.07mm2孔洞,停机斑(50米处),乳化斑(表面) | 20100142 | 轧硬 | 0.4*760-SPCC | 30210015 | 光亮卷 | 0.1-SPCC |  | 60 | MO000771 | MO000771-002-02 | KSFW001 | 东方小品种钢前处理 0.67（昆山富维 厚度公差：0.660-0.670mm,光泽度大于150GU（横向、纵向），粗糙度：Ra0.2-0.45um.硬度：HV80-110） | 12290 | 2024-06-17 | 2024-06-27 | 2 | 2024-07-09 00:16:51 | 2024-07-09 00:18:37 | 江苏东方九天新能源材料有限公司 | 187670 | 5707 |  |  | 0.1 | 10640 | 760 | 1 | JG12240551642 | 轧0.1，米数控制在21100-21200米，脱脂平均分包 | 1 | K孔洞(10277米传37CM2.76/1710米传27CM0.07),T停机斑(50米处),R乳化斑(来料表面) | 1
翻包 | 04005 | JG122405504522 | JG12240550452 | DP1 | 东方850平整 | 待判定 | 协议品 | 乙 | 鞠承,姚学禹 | 6080 | 1550 |  | 2700 | 0.1 | 760 | JG12240550452 内2700米并包短带； JG12240550302 5190-5203米处分包 | S松花印(500米表面中间) | 30210015 | 光亮卷 | 0.1-SPCC | 30210015 | 光亮卷 | 0.1-SPCC |  | 10 | MO001197 | MO001197-001-02 | GLJ003 | 光亮卷前处理 模板 | 6080 | 2024-07-04 | 2024-07-05 | 2 | 2024-07-09 00:12:50 | 2024-07-09 00:15:02 | 江苏东方九天新能源材料有限公司 |  | 5707 |  | 1 | 0.1 | 10580 | 710 | 1 | JG122405504522 | JG12240550452 内2700米并包短带；JG12240550302 5190-5203米处分包 | 1 | S松花印(500米表面中间) | 1
翻包 | 04005 | JG122405504521 | JG12240550452 | DP1 | 东方850平整 | 合格 | 合格品 | 乙 | 鞠承,姚学禹 | 6080 | 4530 |  | 7880 | 0.1 | 760 | JG12240550452 内2700米并包短带； JG12240550302 5190-5203米处分包 |  | 30210015 | 光亮卷 | 0.1-SPCC | 30210015 | 光亮卷 | 0.1-SPCC |  | 10 | MO001197 | MO001197-001-01 | GLJ003 | 光亮卷前处理 模板 | 6080 | 2024-07-04 | 2024-07-05 | 2 | 2024-07-09 00:12:50 | 2024-07-09 00:15:02 | 江苏东方九天新能源材料有限公司 |  | 5707 |  | 1 | 0.1 | 10580 | 710 | 1 | JG122405504521 | JG12240550452 内2700米并包短带；JG12240550302 5190-5203米处分包 | 1 |  | 1
最终平整 | 04003 | JG12240551531 | JG1224055153 | DP1 | 东方850平整 | 合格 | 让步接收 | 甲 | 陈俊华,钱琨 | 7435 | 7420 | 0.998 | 12840 | 0.1 | 760 | 平整 | 乳化斑(重) | 20100142 | 轧硬 | 0.4*760-SPCC | 30210015 | 光亮卷 | 0.1-SPCC |  | 60 | MO000664 | MO000664-008-01 | KSFW001 | 东方小品种钢前处理 0.67（昆山富维 厚度公差：0.660-0.670mm,光泽度大于150GU（横向、纵向），粗糙度：Ra0.2-0.45um.硬度：HV80-110） | 13730 | 2024-06-05 | 2024-06-15 | 2 | 2024-07-08 16:43:51 | 2024-07-08 17:02:11 | 江苏东方九天新能源材料有限公司 | 161507 | 5704 |  |  | 0.1 | 12740 | 760 | 1 | JG12240551531 | 轧0.1，米数控制在23700-23800米，脱脂分一包10500米。 | 1 | R乳化斑(重) | 1
最终平整 | 04003 | JL00240300411 | JL0024030041 | DP1 | 东方850平整 | 合格 | 让步接收 | 甲 | 陈俊华 | 6530 | 6470 | 0.9908 | 5250 | 0.254 | 630 | 海金杜门：850平整用1.0-1.2μm细毛化辊平整、厚度公差：0.250-0.255mm、硬度90-100HV,粗糙度Ra0.5-0.7μm（合格证上备注镍基带蓝色标签） | X线条印(下板面，平后淡)X线条印(两边，重) | 20100086 | 轧硬 | 0.6*630-SPCC | 20600002 | 镍钝化卷半成品 | 0.254-SPCC |  | 50 | MO000994 | MO000994-002-01 | ZDY | 自定义 | 13280 | 2024-06-25 | 2024-06-27 | 2 | 2024-07-08 16:41:26 | 2024-07-08 16:42:44 | 江苏东方九天新能源材料有限公司 | 194124 | 5704 |  |  | 0.254 | 5250 | 630 | 1 | JL00240300411 | 海金杜门:（0.254）厚度公差：0.250-0.255mm、硬度：90-100HV,粗糙度：Ra0.5-0.7μm | 1 | X线条印(下板面，平后淡)X线条印(两边) | 1
最终平整 | 04003 | JL00240100812 | JL0024010081 | DP1 | 东方850平整 | 合格 | 让步接收 | 甲 | 陈俊华 | 5440 | 5400 | 0.9926 | 4380 | 0.254 | 630 | 海金杜门：850平整用1.0-1.2μm细毛化辊平整、厚度公差：0.250-0.255mm、硬度90-100HV,粗糙度Ra0.5-0.7μm（合格证上备注镍基带蓝色标签） | X线条印(下板面，平后淡)X线条印(两边，重) | 20100086 | 轧硬 | 0.6*630-SPCC | 20600002 | 镍钝化卷半成品 | 0.254-SPCC |  | 50 | MO000994 | MO000994-001-02 | ZDY | 自定义 | 11370 | 2024-06-25 | 2024-06-27 | 2 | 2024-07-08 16:38:41 | 2024-07-08 16:40:55 | 江苏东方九天新能源材料有限公司 | 194122 | 5704 |  |  | 0.254 | 4280 | 630 | 1 | JL00240100812 | 海金杜门:（0.254）厚度公差：0.250-0.255mm、硬度：90-100HV,粗糙度：Ra0.5-0.7μm | 1 | X线条印(下板面，平后淡)X线条印(两边，重) | 1
最终平整 | 04003 | JL00240100811 | JL0024010081 | DP1 | 东方850平整 | 合格 | 让步接收 | 甲 | 陈俊华 | 5700 | 5570 | 0.9772 | 4500 | 0.254 | 630 | 海金杜门：850平整用1.0-1.2μm细毛化辊平整、厚度公差：0.250-0.255mm、硬度90-100HV,粗糙度Ra0.5-0.7μm（合格证上备注镍基带蓝色标签） | Y氧化边(两边)X线条印(上下板面，平后淡) | 20100086 | 轧硬 | 0.6*630-SPCC | 20600002 | 镍钝化卷半成品 | 0.254-SPCC |  | 50 | MO000994 | MO000994-001-01 | ZDY | 自定义 | 11370 | 2024-06-25 | 2024-06-27 | 2 | 2024-07-08 16:33:43 | 2024-07-08 16:37:49 | 江苏东方九天新能源材料有限公司 | 194122 | 5704 |  |  | 0.254 | 4500 | 630 | 1 | JL00240100811 | 海金杜门:（0.254）厚度公差：0.250-0.255mm、硬度：90-100HV,粗糙度：Ra0.5-0.7μm | 1 | Y氧化边(两边)X线条印(上下板面，平后淡) | 1
最终平整 | 04003 | JG12240601321 | JG1224060132 | DP1 | 东方850平整 | 合格 | 合格品 | 甲 | 陈俊华,钱琨 | 7385 | 7370 | 0.998 | 12870 | 0.1 | 760 | 平整 |  | 20100142 | 轧硬 | 0.4*760-SPCC | 30210015 | 光亮卷 | 0.1-SPCC |  | 60 | MO000938 | MO000938-003-01 | KSFW001 | 东方小品种钢前处理 0.67（昆山富维 厚度公差：0.660-0.670mm,光泽度大于150GU（横向、纵向），粗糙度：Ra0.2-0.45um.硬度：HV80-110） | 13510 | 2024-06-24 | 2024-07-04 | 2 | 2024-07-08 15:59:06 | 2024-07-08 15:59:58 | 江苏东方九天新能源材料有限公司 | 192987 | 5704 |  |  | 0.1 | 12800 | 760 | 1 | JG12240601321 | 轧0.1，米数控制在23100-23200米，脱脂分一包10400米。 | 1 |  | 1
最终平整 | 04003 | JG12240601421 | JG1224060142 | DP1 | 东方850平整 | 待判定 | 返工 | 甲 | 陈俊华,钱琨 | 7250 | 7230 | 0.9972 | 12620 | 0.1 | 760 | 平整 | K孔洞(10826.9米传63.3MM0.56；10946.5米传699.7MM0.35；12482-12495.7米传721.8-725.1MM5个0.85；4个2.33-4.46MM2) | 20100142 | 轧硬 | 0.4*760-SPCC | 30210015 | 光亮卷 | 0.1-SPCC |  | 60 | MO000938 | MO000938-005-01 | KSFW001 | 东方小品种钢前处理 0.67（昆山富维 厚度公差：0.660-0.670mm,光泽度大于150GU（横向、纵向），粗糙度：Ra0.2-0.45um.硬度：HV80-110） | 13445 | 2024-06-24 | 2024-07-04 | 2 | 2024-07-08 15:29:08 | 2024-07-08 15:31:28 | 江苏东方九天新能源材料有限公司 | 192989 | 5704 |  |  | 0.1 | 12600 | 760 | 1 | JG12240601421 | 轧0.1，米数控制在23100-23200米，脱脂分一包10400米。 | 1 | K孔洞(10826.9米传63.3MM0.56；10946.5米传699.7MM0.35；12482-12495.7米传721.8-725.1MM5个0.85；4个2.33-4.46MM2) | 0
最终平整 | 04003 | JG12240601361 | JG1224060136 | DP1 | 东方850平整 | 合格 | 让步接收 | 甲 | 陈俊华,钱琨 | 7500 | 7490 | 0.9987 | 13070 | 0.1 | 760 | 平整 | 2359.3米、2375.6米传132.3mm处各1个孔洞0.07、0.14平方毫米，乳化斑(重) | 20100142 | 轧硬 | 0.4*760-SPCC | 30210015 | 光亮卷 | 0.1-SPCC |  | 60 | MO000938 | MO000938-001-01 | KSFW001 | 东方小品种钢前处理 0.67（昆山富维 厚度公差：0.660-0.670mm,光泽度大于150GU（横向、纵向），粗糙度：Ra0.2-0.45um.硬度：HV80-110） | 13460 | 2024-06-24 | 2024-07-04 | 2 | 2024-07-08 13:58:56 | 2024-07-08 14:01:48 | 江苏东方九天新能源材料有限公司 | 192985 | 5704 |  |  | 0.1 | 13000 | 760 | 1 | JG12240601361 | 轧0.1，米数控制在23100-23200米，脱脂分一包10400米。 | 1 | K孔洞(2359.3米，2375.6米传132.3MM处各1个0.07；0.14MM2)R乳化斑(重),K孔洞(2359.3米，2375.6米传132.3MM各1个，0.07；0.14MM2) | 1
最终平整 | 04003 | JG122406012712 | JG1224060127 | DP1 | 东方850平整 | 待判定 | 协议品 | 甲 | 陈俊华,钱琨 | 7280 | 400 |  | 680 | 0.1 | 760 | 平整 |  | 20100142 | 轧硬 | 0.4*760-SPCC | 30210015 | 光亮卷 | 0.1-SPCC |  | 60 | MO000938 | MO000938-012-01-02 | KSFW001 | 东方小品种钢前处理 0.67（昆山富维 厚度公差：0.660-0.670mm,光泽度大于150GU（横向、纵向），粗糙度：Ra0.2-0.45um.硬度：HV80-110） | 13445 | 2024-06-24 | 2024-07-04 | 2 | 2024-07-08 13:29:56 | 2024-07-08 13:33:35 | 江苏东方九天新能源材料有限公司 |  | 5704 |  | 1 | 0.1 | 12640 | 760 | 1 | JG122406012712 | 轧0.1，米数控制在23100-23200米，脱脂分一包10400米。 | 1 |  | 1
最终平整 | 04003 | JG122406012711 | JG1224060127 | DP1 | 东方850平整 | 合格 | 合格品 | 甲 | 陈俊华,钱琨 | 7280 | 6900 |  | 12020 | 0.1 | 760 | 平整 |  | 20100142 | 轧硬 | 0.4*760-SPCC | 30210015 | 光亮卷 | 0.1-SPCC |  | 60 | MO000938 | MO000938-012-01-01 | KSFW001 | 东方小品种钢前处理 0.67（昆山富维 厚度公差：0.660-0.670mm,光泽度大于150GU（横向、纵向），粗糙度：Ra0.2-0.45um.硬度：HV80-110） | 13445 | 2024-06-24 | 2024-07-04 | 2 | 2024-07-08 13:29:56 | 2024-07-08 13:33:35 | 江苏东方九天新能源材料有限公司 |  | 5704 |  | 1 | 0.1 | 12640 | 760 | 1 | JG122406012711 | 轧0.1，米数控制在23100-23200米，脱脂分一包10400米。 | 1 |  | 1
最终平整 | 04003 | JG122406013112 | JG1224060131 | DP1 | 东方850平整 | 待判定 | 协议品 | 甲 | 陈俊华,钱琨 | 7560 | 610 |  | 1050 | 0.1 | 760 | 平整 | H黄斑(下板面传20CM淡黄斑；内800米左右有垃圾掉入),R乳化斑(重) | 20100142 | 轧硬 | 0.4*760-SPCC | 30210015 | 光亮卷 | 0.1-SPCC |  | 60 | MO000938 | MO000938-002-01-02 | KSFW001 | 东方小品种钢前处理 0.67（昆山富维 厚度公差：0.660-0.670mm,光泽度大于150GU（横向、纵向），粗糙度：Ra0.2-0.45um.硬度：HV80-110） | 13490 | 2024-06-24 | 2024-07-04 | 2 | 2024-07-08 12:24:42 | 2024-07-08 12:36:36 | 江苏东方九天新能源材料有限公司 |  | 5704 |  | 1 | 0.1 | 13100 | 760 | 1 | JG122406013112 | 轧0.1，米数控制在23100-23200米，脱脂分一包10400米。 | 1 | H黄斑(下板面传20CM淡黄斑；内800米左右有垃圾掉入),R乳化斑(重) | 1
最终平整 | 04003 | JG122406013111 | JG1224060131 | DP1 | 东方850平整 | 合格 | 让步接收 | 甲 | 陈俊华,钱琨 | 7560 | 6930 |  | 12120 | 0.1 | 760 | 平整 | H黄斑(下板面传20CM淡黄斑；内800米左右有垃圾掉入),R乳化斑(重) | 20100142 | 轧硬 | 0.4*760-SPCC | 30210015 | 光亮卷 | 0.1-SPCC |  | 60 | MO000938 | MO000938-002-01-01 | KSFW001 | 东方小品种钢前处理 0.67（昆山富维 厚度公差：0.660-0.670mm,光泽度大于150GU（横向、纵向），粗糙度：Ra0.2-0.45um.硬度：HV80-110） | 13490 | 2024-06-24 | 2024-07-04 | 2 | 2024-07-08 12:24:42 | 2024-07-08 12:36:36 | 江苏东方九天新能源材料有限公司 |  | 5704 |  | 1 | 0.1 | 13100 | 760 | 1 | JG122406013111 | 轧0.1，米数控制在23100-23200米，脱脂分一包10400米。 | 1 | H黄斑(下板面传20CM淡黄斑；内800米左右有垃圾掉入),R乳化斑(重) | 1
翻包 | 04005 | JG122406014123 | JG12240601412 | DP1 | 东方850平整 | 合格 | 合格品 | 乙 | 鞠承 | 7580 | 3030 |  | 5300 | 0.1 | 760 | JG12240601412 外圈翻包到6605米分一包，5301-6605米并包短带； JG12240550111 内1259米并包短带； |  | 30210015 | 光亮卷 | 0.1-SPCC | 30210015 | 光亮卷 | 0.1-SPCC |  | 10 | MO001194 | MO001194-001-03 | GLJ003 | 光亮卷前处理 模板 | 7580 | 2024-07-04 | 2024-07-05 | 2 | 2024-07-08 07:04:00 | 2024-07-08 07:05:37 | 江苏东方九天新能源材料有限公司 |  | 5707 |  | 1 | 0.1 | 13250 | 760 | 1 | JG122406014123 | JG12240601412 外圈翻包到6605米分一包，5301-6605米并包短带；JG12240550111 内1259米并包短带； | 1 |  | 1
翻包 | 04005 | JG122406014122 | JG12240601412 | DP1 | 东方850平整 | 待判定 | 协议品 | 乙 | 鞠承 | 7580 | 760 |  | 1300 | 0.1 | 760 | JG12240601412 外圈翻包到6605米分一包，5301-6605米并包短带； JG12240550111 内1259米并包短带； | 短带 | 30210015 | 光亮卷 | 0.1-SPCC | 30210015 | 光亮卷 | 0.1-SPCC |  | 10 | MO001194 | MO001194-001-02 | GLJ003 | 光亮卷前处理 模板 | 7580 | 2024-07-04 | 2024-07-05 | 2 | 2024-07-08 07:04:00 | 2024-07-08 07:05:37 | 江苏东方九天新能源材料有限公司 |  | 5707 |  | 1 | 0.1 | 13250 | 760 | 1 | JG122406014122 | JG12240601412 外圈翻包到6605米分一包，5301-6605米并包短带；JG12240550111 内1259米并包短带； | 1 |  | 1
翻包 | 04005 | JG122406014121 | JG12240601412 | DP1 | 东方850平整 | 合格 | 让步接收 | 乙 | 鞠承 | 7580 | 3790 |  | 6650 | 0.1 | 760 | JG12240601412 外圈翻包到6605米分一包，5301-6605米并包短带； JG12240550111 内1259米并包短带； | K孔洞(3118米传40CM0.07) | 30210015 | 光亮卷 | 0.1-SPCC | 30210015 | 光亮卷 | 0.1-SPCC |  | 10 | MO001194 | MO001194-001-01 | GLJ003 | 光亮卷前处理 模板 | 7580 | 2024-07-04 | 2024-07-05 | 2 | 2024-07-08 07:04:00 | 2024-07-08 07:05:37 | 江苏东方九天新能源材料有限公司 |  | 5707 |  | 1 | 0.1 | 13250 | 760 | 1 | JG122406014121 | JG12240601412 外圈翻包到6605米分一包，5301-6605米并包短带；JG12240550111 内1259米并包短带； | 1 | K孔洞(3118米传40CM0.07) | 1
翻包 | 04005 | JG1224050251212 | JG122405025121 | DP1 | 东方850平整 | 待判定 | 协议品 | 乙 | 鞠承,姚学禹 | 5990 | 350 |  | 620 | 0.1 | 760 | JG122405025121 (内600米并包短带)； JG1224051401 (11920米后翻包短带) | 短带 | 30210015 | 光亮卷 | 0.1-SPCC | 30210015 | 光亮卷 | 0.1-SPCC |  | 10 | MO001195 | MO001195-001-02 | GLJ003 | 光亮卷前处理 模板 | 5990 | 2024-07-04 | 2024-07-05 | 2 | 2024-07-08 05:47:29 | 2024-07-08 05:48:36 | 江苏东方九天新能源材料有限公司 |  | 5707 |  | 1 | 0.1 | 10430 | 760 | 1 | JG1224050251212 | JG122405025121 (内600米并包短带)；JG1224051401 (11920米后翻包短带) | 1 |  | 1
翻包 | 04005 | JG1224050251211 | JG122405025121 | DP1 | 东方850平整 | 合格 | 合格品 | 乙 | 鞠承,姚学禹 | 5990 | 5640 |  | 9800 | 0.1 | 760 | JG122405025121 (内600米并包短带)； JG1224051401 (11920米后翻包短带) |  | 30210015 | 光亮卷 | 0.1-SPCC | 30210015 | 光亮卷 | 0.1-SPCC |  | 10 | MO001195 | MO001195-001-01 | GLJ003 | 光亮卷前处理 模板 | 5990 | 2024-07-04 | 2024-07-05 | 2 | 2024-07-08 05:47:29 | 2024-07-08 05:48:36 | 江苏东方九天新能源材料有限公司 |  | 5707 |  | 1 | 0.1 | 10430 | 760 | 1 | JG1224050251211 | JG122405025121 (内600米并包短带)；JG1224051401 (11920米后翻包短带) | 1 |  | 1
翻包 | 04005 | JG12240551022 | JG12240551022 | DP1 | 东方850平整 | 合格 | 让步接收 | 乙 | 鞠承,姚学禹 | 1980 | 1860 | 0.9394 | 3200 | 0.1 | 760 | JG12240551022 内132米倒包剪去 ； JG12240550232 翻包喊质检确认 | K孔洞(258米传41CM1.13/1287-1298米传25CM2个0.21/2879米传16CM5.59/3028米传53CM0.21) | 30210015 | 光亮卷 | 0.1-SPCC | 30210015 | 光亮卷 | 0.1-SPCC |  | 10 | MO001193 | MO001193-001 | GLJ003 | 光亮卷前处理 模板 | 1980 | 2024-07-04 | 2024-07-05 | 2 | 2024-07-08 05:22:07 | 2024-07-08 05:23:46 | 江苏东方九天新能源材料有限公司 | 205272 | 5707 |  |  | 0.1 | 3370 | 760 | 1 | JG12240551022 | JG12240551022 内132米倒包剪去 ；JG12240550232 翻包喊质检确认 | 1 | K孔洞(258米传41CM1.13/1287-1298米传25CM2个0.21/2879米传16CM5.59/3028米传53CM0.21) | 1
最终平整 | 04003 | JG12240551252 | JG1224055125 | DP1 | 东方850平整 | 待判定 | 5 | 乙 | 鞠承,姚学禹 | 6070 | 6070 | 1 | 10340 | 0.1 | 760 | 平整 | 299-632米传侧32-63cm7个孔洞（0.142-0.708mm2），1600-2130米传侧18-58cm7个孔洞（0.07-1.84mm2），5391米传侧42cm孔洞（0.14mm2），10166米传侧43cm孔洞（0.28mm2) | 20100142 | 轧硬 | 0.4*760-SPCC | 30210015 | 光亮卷 | 0.1-SPCC |  | 60 | MO001032 | MO001032-001-02 | GLJ003 | 光亮卷前处理 模板 | 13800 | 2024-06-28 | 2024-07-06 | 2 | 2024-07-08 02:54:27 | 2024-07-08 02:58:55 | 江苏东方九天新能源材料有限公司 | 161502 | 5707 |  |  | 0.1 | 10270 | 760 | 1 | JG12240551252 | 轧0.1，米数控制在23700-23800米，脱脂分一包10500米。 | 0 | H厚薄公差(整卷公差0.104-0.107),K孔洞(299-632米传32-63CM7个0.142-0.708/1600-2130米传18-58CM7个0.07-1.84/5391米传42CM0.14/10166米传43CM0.28) | 1
最终平整 | 04003 | JG12240551412 | JG1224055141 | DP1 | 东方850平整 | 合格 | 让步接收 | 乙 | 鞠承,姚学禹 | 5695 | 5690 | 0.9991 | 9960 | 0.1 | 760 | 平整 | 乳化斑 | 20100142 | 轧硬 | 0.4*760-SPCC | 30210015 | 光亮卷 | 0.1-SPCC |  | 60 | MO001035 | MO001035-001-02 | GLJ003 | 光亮卷前处理 模板 | 13780 | 2024-06-28 | 2024-07-06 | 2 | 2024-07-08 02:18:33 | 2024-07-08 02:19:06 | 江苏东方九天新能源材料有限公司 | 161511 | 5707 |  |  | 0.1 | 9950 | 760 | 1 | JG12240551412 | 轧0.1，米数控制在23700-23800米，脱脂分一包10500米。 | 1 |  | 1
最终平整 | 04003 | JL00240300412 | JL0024030041 | DP1 | 东方850平整 | 合格 | 合格品 | 甲 | 陈俊华,钱琨 | 6430 | 6400 | 0.9953 | 5200 | 0.254 | 630 | 海金杜门：850平整用1.0-1.2μm细毛化辊平整、厚度公差：0.250-0.255mm、硬度90-100HV,粗糙度Ra0.5-0.7μm（合格证上备注镍基带蓝色标签） |  | 20100086 | 轧硬 | 0.6*630-SPCC | 20600002 | 镍钝化卷半成品 | 0.254-SPCC |  | 50 | MO000994 | MO000994-002-02 | ZDY | 自定义 | 13280 | 2024-06-25 | 2024-06-27 | 2 | 2024-07-07 20:28:39 | 2024-07-07 20:29:19 | 江苏东方九天新能源材料有限公司 | 194124 | 5704 |  |  | 0.254 | 5200 | 630 | 1 | JL00240300412 | 海金杜门:（0.254）厚度公差：0.250-0.255mm、硬度：90-100HV,粗糙度：Ra0.5-0.7μm | 1 |  | 1
最终平整 | 04003 | JG12240551241 | JG1224055124 | DP1 | 东方850平整 | 合格 | 让步接收 | 甲 | 陈俊华,钱琨 | 6215 | 6070 | 0.9767 | 10500 | 0.1 | 760 | 平整 | 色差条印,乳化斑,4147米传95.6mm孔洞0.99平方毫米 | 20100142 | 轧硬 | 0.4*760-SPCC | 30210015 | 光亮卷 | 0.1-SPCC |  | 60 | MO000767 | MO000767-008-01 | KSFW001 | 东方小品种钢前处理 0.67（昆山富维 厚度公差：0.660-0.670mm,光泽度大于150GU（横向、纵向），粗糙度：Ra0.2-0.45um.硬度：HV80-110） | 13720 | 2024-06-17 | 2024-06-27 | 2 | 2024-07-07 20:08:54 | 2024-07-07 20:16:52 | 江苏东方九天新能源材料有限公司 | 187633 | 5704 |  |  | 0.1 | 10700 | 760 | 1 | JG12240551241 | 轧0.1，米数控制在23700-23800米，脱脂分一包10500米。 | 1 | S色差条印(.),R乳化斑(.),K孔洞(4147米处传95.6mm处一个0.99平方毫米的孔洞) | 1
最终平整 | 04003 | JG12240502412 | JG1224050241 | DP1 | 东方850平整 | 合格 | 让步接收 | 甲 | 陈俊华,钱琨 | 6375 | 6370 | 0.9992 | 11270 | 0.1 | 760 | 平整 | 7561.2米传229.6MM孔洞0.14平方毫米 | 20100142 | 轧硬 | 0.4*760-SPCC | 30210015 | 光亮卷 | 0.1-SPCC |  | 60 | MO000943 | MO000943-002-02 | KSFW001 | 东方小品种钢前处理 0.67（昆山富维 厚度公差：0.660-0.670mm,光泽度大于150GU（横向、纵向），粗糙度：Ra0.2-0.45um.硬度：HV80-110） | 13790 | 2024-06-25 | 2024-07-05 | 2 | 2024-07-07 15:29:27 | 2024-07-07 15:30:27 | 江苏东方九天新能源材料有限公司 | 193071 | 5704 |  |  | 0.1 | 11200 | 760 | 1 | JG12240502412 | 轧0.1，米数控制在23700-23800米，脱脂分一包10500米。 | 1 | K孔洞(7561.2米传229.6MM0.14MM2) | 1
最终平整 | 04003 | JG12240602381 | JG1224060238 | DP1 | 东方850平整 | 合格 | 合格品 | 甲 | 陈俊华,钱琨 | 7165 | 6870 | 0.9588 | 11980 | 0.1 | 760 | 平整 |  | 20100142 | 轧硬 | 0.4*760-SPCC | 30210015 | 光亮卷 | 0.1-SPCC |  | 60 | MO000945 | MO000945-022-01 | KSFW001 | 东方小品种钢前处理 0.67（昆山富维 厚度公差：0.660-0.670mm,光泽度大于150GU（横向、纵向），粗糙度：Ra0.2-0.45um.硬度：HV80-110） | 13520 | 2024-06-25 | 2024-07-05 | 2 | 2024-07-07 15:25:09 | 2024-07-07 15:25:41 | 江苏东方九天新能源材料有限公司 | 193103 | 5704 |  |  | 0.1 | 12400 | 760 | 1 | JG12240602381 | 轧0.1，米数控制在23100-23200米，脱脂分一包10400米。 | 1 |  | 1
最终平整 | 04003 | JG12240602382 | JG1224060238 | DP1 | 东方850平整 | 合格 | 让步接收 | 甲 | 陈俊华,钱琨 | 5625 | 5610 | 0.9973 | 9750 | 0.1 | 760 | 平整 | 5519.2米传304.8MM孔洞0.28平方毫米，尾2000米传3-5CM粘钢折印，色差(重)，内150米松花印(已夹纸)钝化剪下退平整 | 20100142 | 轧硬 | 0.4*760-SPCC | 30210015 | 光亮卷 | 0.1-SPCC |  | 60 | MO000945 | MO000945-022-02 | KSFW001 | 东方小品种钢前处理 0.67（昆山富维 厚度公差：0.660-0.670mm,光泽度大于150GU（横向、纵向），粗糙度：Ra0.2-0.45um.硬度：HV80-110） | 13520 | 2024-06-25 | 2024-07-05 | 2 | 2024-07-07 15:22:45 | 2024-07-07 15:24:57 | 江苏东方九天新能源材料有限公司 | 193103 | 5704 |  |  | 0.1 | 9750 | 760 | 1 | JG12240602382 | 轧0.1，米数控制在23100-23200米，脱脂分一包10400米。 | 1 | K孔洞(5519.2米传304.8MM0.28MM2),N粘钢折印(尾2000米传3-5CM),S松花印(内150米，夹纸内),S色差(重) | 1
最终平整 | 04003 | JG12240601362 | JG1224060136 | DP1 | 东方850平整 | 合格 | 让步接收 | 甲 | 陈俊华,钱琨 | 5860 | 5840 | 0.9966 | 10170 | 0.1 | 760 | 平整 | 乳化斑(轻微) | 20100142 | 轧硬 | 0.4*760-SPCC | 30210015 | 光亮卷 | 0.1-SPCC |  | 60 | MO000938 | MO000938-001-02 | KSFW001 | 东方小品种钢前处理 0.67（昆山富维 厚度公差：0.660-0.670mm,光泽度大于150GU（横向、纵向），粗糙度：Ra0.2-0.45um.硬度：HV80-110） | 13460 | 2024-06-24 | 2024-07-04 | 2 | 2024-07-07 15:21:27 | 2024-07-07 15:22:25 | 江苏东方九天新能源材料有限公司 | 192985 | 5704 |  |  | 0.1 | 10100 | 760 | 1 | JG12240601362 | 轧0.1，米数控制在23100-23200米，脱脂分一包10400米。 | 1 | R乳化斑(轻微) | 1
最终平整 | 04003 | JG12240551582 | JG1224055158 | DP1 | 东方850平整 | 合格 | 让步接收 | 甲 | 陈俊华,钱琨 | 5935 | 5930 | 0.9992 | 10140 | 0.1 | 760 | 平整 | 乳化斑(轻微) | 20100142 | 轧硬 | 0.4*760-SPCC | 30210015 | 光亮卷 | 0.1-SPCC |  | 60 | MO001068 | MO001068-007-02 | GLJ003 | 光亮卷前处理 模板 | 13765 | 2024-07-01 | 2024-07-08 | 2 | 2024-07-07 11:18:02 | 2024-07-07 11:18:45 | 江苏东方九天新能源材料有限公司 | 187624 | 5704 |  |  | 0.1 | 10050 | 760 | 1 | JG12240551582 | 轧0.1，米数控制在23700-23800米，脱脂分一包10500米。 | 1 | R乳化斑(轻微) | 1
最终平整 | 04003 | JG12240502442 | JG1224050244 | DP1 | 东方850平整 | 合格 | 让步接收 | 甲 | 陈俊华,钱琨 | 5925 | 5910 | 0.9975 | 10190 | 0.1 | 760 | 平整 | K孔洞(533.3-557米传411.1-412MM5个0.07-0.42；2113.8-2146.8米传98.7-99.2MM8个0.71-0.92),R乳化斑(重) | 20100142 | 轧硬 | 0.4*760-SPCC | 30210015 | 光亮卷 | 0.1-SPCC |  | 60 | MO001068 | MO001068-004-02 | GLJ003 | 光亮卷前处理 模板 | 13760 | 2024-07-01 | 2024-07-08 | 2 | 2024-07-07 10:44:18 | 2024-07-07 10:45:54 | 江苏东方九天新能源材料有限公司 | 161508 | 5704 |  |  | 0.1 | 10200 | 760 | 1 | JG12240502442 | 轧0.1，米数控制在23700-23800米，脱脂分一包10500米。 | 1 | K孔洞(533.3-557米传411.1-412MM5个0.07-0.42；2113.8-2146.8米传98.7-99.2MM8个0.71-0.92),R乳化斑(重) | 1
最终平整 | 04003 | JG12240602452 | JG1224060245 | DP1 | 东方850平整 | 合格 | 让步接收 | 甲 | 陈俊华,鞠承 | 5840 | 5840 | 1 | 10230 | 0.1 | 760 | 平整 | 乳化斑(重),内100米传412.5-481.3MM11个孔洞0.14-0.78平方毫米；1248.9米传233.4MM孔洞1.81平方毫米 | 20100142 | 轧硬 | 0.4*760-SPCC | 30210015 | 光亮卷 | 0.1-SPCC |  | 60 | MO000945 | MO000945-003-02 | KSFW001 | 东方小品种钢前处理 0.67（昆山富维 厚度公差：0.660-0.670mm,光泽度大于150GU（横向、纵向），粗糙度：Ra0.2-0.45um.硬度：HV80-110） | 13430 | 2024-06-25 | 2024-07-05 | 2 | 2024-07-07 10:18:06 | 2024-07-07 10:19:54 | 江苏东方九天新能源材料有限公司 | 193083 | 5704 |  |  | 0.1 | 10200 | 760 | 1 | JG12240602452 | 轧0.1，米数控制在23100-23200米，脱脂分一包10400米。 | 1 | R乳化斑(重),K孔洞(内100米传412.5-481.3MM11个0.14-0.78；1248.9米传233.4MM1.81MM2) | 1
最终平整 | 04003 | JG12240502411 | JG1224050241 | DP1 | 东方850平整 | 合格 | 让步接收 | 甲 | 陈俊华,钱琨 | 5700 | 5690 | 0.9982 | 10070 | 0.1 | 760 | 平整 | 944.9-964.1米传317.1-317.6MM4个k孔洞0.28-0.42平方毫米，3318.1米传257.4MM孔洞0.21平方毫米，乳化斑(重) | 20100142 | 轧硬 | 0.4*760-SPCC | 30210015 | 光亮卷 | 0.1-SPCC |  | 60 | MO000943 | MO000943-002-01 | KSFW001 | 东方小品种钢前处理 0.67（昆山富维 厚度公差：0.660-0.670mm,光泽度大于150GU（横向、纵向），粗糙度：Ra0.2-0.45um.硬度：HV80-110） | 13790 | 2024-06-25 | 2024-07-05 | 2 | 2024-07-07 09:46:54 | 2024-07-07 09:48:27 | 江苏东方九天新能源材料有限公司 | 193071 | 5704 |  |  | 0.1 | 10000 | 760 | 1 | JG12240502411 | 轧0.1，米数控制在23700-23800米，脱脂分一包10500米。 | 1 | K孔洞(944.9-964.1米传317.1-317.6MM4个0.28-0.42；3318.1米传257.4MM0.21MM2),R乳化斑(重) | 1
最终平整 | 04003 | JG12240502441 | JG1224050244 | DP1 | 东方850平整 | 合格 | 让步接收 | 甲 | 陈俊华,钱琨 | 7605 | 7580 | 0.9967 | 13080 | 0.1 | 760 | 平整 | 9824.6M传300.7MM孔洞1.06平方毫米 | 20100142 | 轧硬 | 0.4*760-SPCC | 30210015 | 光亮卷 | 0.1-SPCC |  | 60 | MO001068 | MO001068-004-01 | GLJ003 | 光亮卷前处理 模板 | 13760 | 2024-07-01 | 2024-07-08 | 2 | 2024-07-07 09:21:21 | 2024-07-07 09:22:30 | 江苏东方九天新能源材料有限公司 | 161508 | 5704 |  |  | 0.1 | 13000 | 760 | 1 | JG12240502441 | 轧0.1，米数控制在23700-23800米，脱脂分一包10500米。 | 1 | K孔洞(9824.6M传300.7MM1.06MM2) | 1
最终平整 | 04003 | JG12240551251 | JG1224055125 | DP1 | 东方850平整 | 合格 | 让步接收 | 甲 | 陈俊华,钱琨 | 7580 | 7580 | 1 | 12920 | 0.1 | 760 | 平整 | 6041.7米传侧506.5mm处孔洞（2.55mm2），6049米传侧506.7mm处孔洞（0.28mm2） | 20100142 | 轧硬 | 0.4*760-SPCC | 30210015 | 光亮卷 | 0.1-SPCC |  | 60 | MO001032 | MO001032-001-01 | GLJ003 | 光亮卷前处理 模板 | 13800 | 2024-06-28 | 2024-07-06 | 2 | 2024-07-07 00:17:25 | 2024-07-07 00:18:37 | 江苏东方九天新能源材料有限公司 | 161502 | 5704 |  |  | 0.1 | 12840 | 760 | 1 | JG12240551251 | 轧0.1，米数控制在23700-23800米，脱脂分一包10500米。 | 1 | K孔洞(6041.7米传506.5MM2.55；6049米传506.7MM0.28MM2) | 1
最终平整 | 04003 | JG12240551581 | JG1224055158 | DP1 | 东方850平整 | 合格 | 合格品 | 甲 | 陈俊华,钱琨 | 7400 | 7380 | 0.9973 | 12630 | 0.1 | 760 | 平整 | 3946.7米传侧535.8mm孔洞（1.56mm2），6671.8米传侧692.5mm孔洞（0.49mm2) | 20100142 | 轧硬 | 0.4*760-SPCC | 30210015 | 光亮卷 | 0.1-SPCC |  | 60 | MO001068 | MO001068-007-01 | GLJ003 | 光亮卷前处理 模板 | 13765 | 2024-07-01 | 2024-07-08 | 2 | 2024-07-06 23:49:34 | 2024-07-06 23:54:01 | 江苏东方九天新能源材料有限公司 | 187624 | 5704 |  |  | 0.1 | 12520 | 760 | 1 | JG12240551581 | 轧0.1，米数控制在23700-23800米，脱脂分一包10500米。 | 1 | K孔洞(3946.7米传535.8MM1.56；6671.8米传692.5MM0.49MM2) | 1
最终平整 | 04003 | JG12240551572 | JG1224055157 | DP1 | 东方850平整 | 合格 | 合格品 | 甲 | 陈俊华,钱琨 | 6065 | 6060 | 0.9992 | 10630 | 0.1 | 760 | 平整 | R乳化斑(轻微) | 20100142 | 轧硬 | 0.4*760-SPCC | 30210015 | 光亮卷 | 0.1-SPCC |  | 60 | MO001068 | MO001068-005-02 | GLJ003 | 光亮卷前处理 模板 | 13730 | 2024-07-01 | 2024-07-08 | 2 | 2024-07-06 23:18:20 | 2024-07-06 23:19:12 | 江苏东方九天新能源材料有限公司 | 187621 | 5704 |  |  | 0.1 | 10600 | 760 | 1 | JG12240551572 | 轧0.1，米数控制在23700-23800米，脱脂分一包10500米。 | 1 | R乳化斑(轻微) | 1
最终平整 | 04003 | JG12240550662 | JG1224055066 | DP1 | 东方850平整 | 合格 | 合格品 | 甲 | 陈俊华,钱琨 | 5490 | 5480 | 0.9982 | 9440 | 0.1 | 760 | 平整 | 300.1米传侧338.8mm孔洞（0.99mm2），2839.9-2846.8米传侧244.4-271.2mm3个孔洞（0.07-0.21mm2),尾部800米传侧折印5cm左右 | 20100142 | 轧硬 | 0.4*760-SPCC | 30210015 | 光亮卷 | 0.1-SPCC |  | 60 | MO001072 | MO001072-001-02 | GLJ003 | 光亮卷前处理 模板 | 13425 | 2024-07-01 | 2024-07-08 | 2 | 2024-07-06 22:50:29 | 2024-07-06 22:53:08 | 江苏东方九天新能源材料有限公司 | 187646 | 5704 |  |  | 0.1 | 9450 | 760 | 1 | JG12240550662 | 轧0.1，米数控制在23200-23300米，脱脂分一包10400米。 | 1 | K孔洞(300.1米传338.8MM0.99；2839.9-2846.8米传244.4-271.2MM3个0.07-0.21MM2),N粘钢折印(尾800米传5CM) | 1
最终平整 | 04003 | JG12240551411 | JG1224055141 | DP1 | 东方850平整 | 合格 | 让步接收 | 甲 | 陈俊华,钱琨 | 7090 | 7100 | 1.0014 | 12380 | 0.1 | 760 | 平整 | 尾部200米板面水锈斑 | 20100142 | 轧硬 | 0.4*760-SPCC | 30210015 | 光亮卷 | 0.1-SPCC |  | 60 | MO001035 | MO001035-001-01 | GLJ003 | 光亮卷前处理 模板 | 13780 | 2024-06-28 | 2024-07-06 | 2 | 2024-07-06 22:20:23 | 2024-07-06 22:22:34 | 江苏东方九天新能源材料有限公司 | 161511 | 5704 |  |  | 0.1 | 12300 | 760 | 1 | JG12240551411 | 轧0.1，米数控制在23700-23800米，脱脂分一包10500米。 | 1 | S色差(重),S水锈斑(尾200米) | 1
最终平整 | 04003 | JG12240602451.4 | JG1224060245 | DP1 | 东方850平整 | 合格 | 让步接收 | 甲 | 陈俊华,钱琨 | 7485 | 7480 | 0.9993 | 13140 | 0.1 | 760 | 平整 | 2732.4米传604MM孔洞0.07平方毫米 | 20100142 | 轧硬 | 0.4*760-SPCC | 30210015 | 光亮卷 | 0.1-SPCC |  | 60 | MO000945 | MO000945-003-01 | KSFW001 | 东方小品种钢前处理 0.67（昆山富维 厚度公差：0.660-0.670mm,光泽度大于150GU（横向、纵向），粗糙度：Ra0.2-0.45um.硬度：HV80-110） | 13430 | 2024-06-25 | 2024-07-05 | 2 | 2024-07-06 02:13:30 | 2024-07-06 02:14:43 | 江苏东方九天新能源材料有限公司 | 193083 | 5704 |  |  | 0.1 | 13000 | 760 | 1 | JG12240602451.4 | 轧0.1，米数控制在23100-23200米，脱脂分一包10400米。 | 1 | K孔洞(2732.4m传604MM0.07MM2) | 1
最终平整 | 04003 | JG12240550661 | JG1224055066 | DP1 | 东方850平整 | 合格 | 让步接收 | 乙 | 鞠承,姚学禹 | 7615 | 7590 | 0.9967 | 13040 | 0.1 | 760 | 平整 | 112-139米传36CM5个孔洞0.28-0.64平方毫米 | 20100142 | 轧硬 | 0.4*760-SPCC | 30210015 | 光亮卷 | 0.1-SPCC |  | 60 | MO001072 | MO001072-001-01 | GLJ003 | 光亮卷前处理 模板 | 13425 | 2024-07-01 | 2024-07-08 | 2 | 2024-07-05 17:19:02 | 2024-07-05 17:20:13 | 江苏东方九天新能源材料有限公司 | 187646 | 5707 |  |  | 0.1 | 13000 | 760 | 1 | JG12240550661 | 轧0.1，米数控制在23200-23300米，脱脂分一包10400米。 | 1 | K孔洞(112-139米传36CM5个0.28-0.64) | 1
最终平整 | 04003 | JG12240551571 | JG1224055157 | DP1 | 东方850平整 | 合格 | 让步接收 | 乙 | 鞠承,姚学禹 | 7495 | 7470 | 0.9967 | 13080 | 0.1 | 760 | 平整 | 2986米传10CM2个孔洞0.07-2.69平方毫米 | 20100142 | 轧硬 | 0.4*760-SPCC | 30210015 | 光亮卷 | 0.1-SPCC |  | 60 | MO001068 | MO001068-005-01 | GLJ003 | 光亮卷前处理 模板 | 13730 | 2024-07-01 | 2024-07-08 | 2 | 2024-07-05 16:57:51 | 2024-07-05 16:58:39 | 江苏东方九天新能源材料有限公司 | 187621 | 5707 |  |  | 0.1 | 13000 | 760 | 1 | JG12240551571 | 轧0.1，米数控制在23700-23800米，脱脂分一包10500米。 | 1 | K孔洞(2986米传10CM2个0.07-2.69) | 1
翻包 | 04005 | JG12240514012 | JG1224051401 | DP1 | 东方850平整 | 合格 | 协议品 | 乙 | 鞠承,姚学禹 | 7220 | 390 |  | 680 | 0.1 | 760 | JG122405025121 (内600米并包短带)； JG1224051401 (11920米后翻包短带) | 松花印短带（协议品） | 30210015 | 光亮卷 | 0.1-SPCC | 30210015 | 光亮卷 | 0.1-SPCC |  | 10 | MO001195 | MO001195-002-02 | GLJ003 | 光亮卷前处理 模板 | 7220 | 2024-07-04 | 2024-07-05 | 2 | 2024-07-05 16:06:25 | 2024-07-05 16:21:09 | 江苏东方九天新能源材料有限公司 |  | 5707 |  | 1 | 0.1 | 12600 | 760 | 1 | JG12240514012 | JG122405025121 (内600米并包短带)；JG1224051401 (11920米后翻包短带) | 1 |  | 1
翻包 | 04005 | JG12240514011 | JG1224051401 | DP1 | 东方850平整 | 合格 | 合格品 | 乙 | 鞠承,姚学禹 | 7220 | 6830 |  | 11920 | 0.1 | 760 | JG122405025121 (内600米并包短带)； JG1224051401 (11920米后翻包短带) |  | 30210015 | 光亮卷 | 0.1-SPCC | 30210015 | 光亮卷 | 0.1-SPCC |  | 10 | MO001195 | MO001195-002-01 | GLJ003 | 光亮卷前处理 模板 | 7220 | 2024-07-04 | 2024-07-05 | 2 | 2024-07-05 16:06:25 | 2024-07-05 16:21:09 | 江苏东方九天新能源材料有限公司 |  | 5707 |  | 1 | 0.1 | 12600 | 760 | 1 | JG12240514011 | JG122405025121 (内600米并包短带)；JG1224051401 (11920米后翻包短带) | 1 |  | 1
翻包 | 04005 | JG122405513912 | JG12240551391 | DP1 | 东方850平整 | 合格 | 协议品 | 乙 | 鞠承,姚学禹 | 7520 | 460 |  | 760 | 0.1 | 760 | 12100米后翻包当短带 | 松花印短带（协议品） | 30210015 | 光亮卷 | 0.1-SPCC | 30210015 | 光亮卷 | 0.1-SPCC |  | 10 | MO001190 | MO001190-001-02 | GLJ003 | 光亮卷前处理 模板 | 7520 | 2024-07-04 | 2024-07-05 | 2 | 2024-07-05 15:57:05 | 2024-07-05 16:06:02 | 江苏东方九天新能源材料有限公司 |  | 5707 |  | 1 | 0.1 | 0 | 760 | 1 | JG122405513912 | 12100米后翻包当短带 | 1 |  | 1
翻包 | 04005 | JG122405513911 | JG12240551391 | DP1 | 东方850平整 | 合格 | 让步接收 | 乙 | 鞠承,姚学禹 | 7520 | 7060 |  | 12100 | 0.1 | 760 | 12100米后翻包当短带 | 3804-4607米传侧25-37cm3个孔洞（0.21-0.92mm2），7808米传侧54cm孔洞（0.07mm2) | 30210015 | 光亮卷 | 0.1-SPCC | 30210015 | 光亮卷 | 0.1-SPCC |  | 10 | MO001190 | MO001190-001-01 | GLJ003 | 光亮卷前处理 模板 | 7520 | 2024-07-04 | 2024-07-05 | 2 | 2024-07-05 15:57:05 | 2024-07-05 16:06:02 | 江苏东方九天新能源材料有限公司 |  | 5707 |  | 1 | 0.1 | 0 | 760 | 1 | JG122405513911 | 12100米后翻包当短带 | 1 | K孔洞(3804-4607米传25-37CM3个0.21-0.92/7808米传54CM0.07/) | 1
翻包 | 04005 | JG122405505222 | JG1224055052 | DP1 | 东方850平整 | 合格 | 协议品 | 乙 | 鞠承,姚学禹 | 6000 | 470 |  | 810 | 0.1 | 760 | 内800米并包短带 | 孔洞短带（协议品） | 20100142 | 轧硬 | 0.4*760-SPCC | 30210015 | 光亮卷 | 0.1-SPCC |  | 70 | MO000691 | MO000691-003-02-02 | KSFW001 | 东方小品种钢前处理 0.67（昆山富维 厚度公差：0.660-0.670mm,光泽度大于150GU（横向、纵向），粗糙度：Ra0.2-0.45um.硬度：HV80-110） | 13270 | 2024-06-07 | 2024-06-17 | 2 | 2024-07-05 15:55:10 | 2024-07-05 15:56:46 | 江苏东方九天新能源材料有限公司 |  | 5707 |  | 1 | 0.1 | 10490 | 760 | 1 | JG122405505222 | 轧0.1，米数控制在22800-22900米，脱脂分一包9300米。 | 1 |  | 1
翻包 | 04005 | JG122405505221 | JG1224055052 | DP1 | 东方850平整 | 合格 | 让步接收 | 乙 | 鞠承,姚学禹 | 6000 | 5530 |  | 9580 | 0.1 | 760 | 内800米并包短带 | 5850米传侧60cm孔洞（1.274mm2） | 20100142 | 轧硬 | 0.4*760-SPCC | 30210015 | 光亮卷 | 0.1-SPCC |  | 70 | MO000691 | MO000691-003-02-01 | KSFW001 | 东方小品种钢前处理 0.67（昆山富维 厚度公差：0.660-0.670mm,光泽度大于150GU（横向、纵向），粗糙度：Ra0.2-0.45um.硬度：HV80-110） | 13270 | 2024-06-07 | 2024-06-17 | 2 | 2024-07-05 15:55:10 | 2024-07-05 15:56:46 | 江苏东方九天新能源材料有限公司 |  | 5707 |  | 1 | 0.1 | 10490 | 760 | 1 | JG122405505221 | 轧0.1，米数控制在22800-22900米，脱脂分一包9300米。 | 1 | K孔洞(5850米传60CM1.274)K孔洞(5850米传60CM1.274) | 1
翻包 | 04005 | JG122405501112 | JG12240550111 | DP1 | 东方850平整 | 合格 | 协议品 | 乙 | 鞠承,姚学禹 | 6750 | 690 |  | 1290 | 0.1 | 710 | JG12240601412 外圈翻包到6605米分一包，5301-6605米并包短带； JG12240550111 内1259米并包短带； | 松花印短带（协议品） | 30210015 | 光亮卷 | 0.1-SPCC | 30210015 | 光亮卷 | 0.1-SPCC/ |  | 10 | MO001194 | MO001194-002-02 | GLJ003 | 光亮卷前处理 模板 | 6750 | 2024-07-04 | 2024-07-05 | 2 | 2024-07-05 15:16:51 | 2024-07-05 15:20:06 | 江苏东方九天新能源材料有限公司 |  | 5707 |  | 1 | 0.1 | 0 | 760 | 1 | JG122405501112 | JG12240601412 外圈翻包到6605米分一包，5301-6605米并包短带；JG12240550111 内1259米并包短带； | 1 |  | 1
翻包 | 04005 | JG122405501111 | JG12240550111 | DP1 | 东方850平整 | 合格 | 让步接收 | 乙 | 鞠承,姚学禹 | 6750 | 6060 |  | 11360 | 0.1 | 710 | JG12240601412 外圈翻包到6605米分一包，5301-6605米并包短带； JG12240550111 内1259米并包短带； | X锈点(板面锈斑点多) | 30210015 | 光亮卷 | 0.1-SPCC | 30210015 | 光亮卷 | 0.1-SPCC |  | 10 | MO001194 | MO001194-002-01 | GLJ003 | 光亮卷前处理 模板 | 6750 | 2024-07-04 | 2024-07-05 | 2 | 2024-07-05 15:16:51 | 2024-07-05 15:20:06 | 江苏东方九天新能源材料有限公司 |  | 5707 |  | 1 | 0.1 | 0 | 760 | 1 | JG122405501111 | JG12240601412 外圈翻包到6605米分一包，5301-6605米并包短带；JG12240550111 内1259米并包短带； | 1 | X锈点(板面锈斑点多) | 1
最终平整 | 04003 | JG12240551602 | JG1224055160 | DP1 | 东方850平整 | 合格 | 合格品 | 甲 | 陈俊华,钱琨 | 5960 | 5960 | 1 | 10560 | 0.1 | 760 | 平整 | R乳化斑(轻微) | 20100142 | 轧硬 | 0.4*760-SPCC | 30210015 | 光亮卷 | 0.1-SPCC |  | 60 | MO001068 | MO001068-002-02 | GLJ003 | 光亮卷前处理 模板 | 13795 | 2024-07-01 | 2024-07-08 | 2 | 2024-07-05 05:49:22 | 2024-07-05 05:50:21 | 江苏东方九天新能源材料有限公司 | 187626 | 5704 |  |  | 0.1 | 10500 | 760 | 1 | JG12240551602 | 轧0.1，米数控制在23700-23800米，脱脂分一包10500米。 | 1 | R乳化斑(轻微) | 1
最终平整 | 04003 | JG122405514621 | JG1224055146 | DP1 | 东方850平整 | 合格 | 合格品 | 甲 | 陈俊华,钱琨 | 6500 | 2650 |  | 4650 | 0.1 | 760 | 平整 |  | 20100142 | 轧硬 | 0.4*760-SPCC | 30210015 | 光亮卷 | 0.1-SPCC |  | 60 | MO001068 | MO001068-003-02-01 | GLJ003 | 光亮卷前处理 模板 | 13800 | 2024-07-01 | 2024-07-08 | 2 | 2024-07-05 05:46:51 | 2024-07-05 05:49:05 | 江苏东方九天新能源材料有限公司 |  | 5704 |  | 1 | 0.1 | 11300 | 760 | 1 | JG122405514621 | 轧0.1，米数控制在23700-23800米，脱脂分一包10500米。 | 1 |  | 1
最终平整 | 04003 | JG122405514622 | JG1224055146 | DP1 | 东方850平整 | 合格 | 合格品 | 甲 | 陈俊华,钱琨 | 6500 | 3830 |  | 6720 | 0.1 | 760 | 平整 | 6472.7米传侧341.9mm孔洞（0.07mm2） | 20100142 | 轧硬 | 0.4*760-SPCC | 30210015 | 光亮卷 | 0.1-SPCC |  | 60 | MO001068 | MO001068-003-02-02 | GLJ003 | 光亮卷前处理 模板 | 13800 | 2024-07-01 | 2024-07-08 | 2 | 2024-07-05 05:46:51 | 2024-07-05 05:49:05 | 江苏东方九天新能源材料有限公司 |  | 5704 |  | 1 | 0.1 | 11300 | 760 | 1 | JG122405514622 | 轧0.1，米数控制在23700-23800米，脱脂分一包10500米。 | 1 | K孔洞(6472.7米传341.9MM0.07MM2) | 1
最终平整 | 04003 | JG12240551601 | JG1224055160 | DP1 | 东方850平整 | 合格 | 让步接收 | 甲 | 陈俊华,钱琨 | 7275 | 7270 | 0.9993 | 12850 | 0.1 | 760 | 平整 | 1444.6米传463.4MM孔洞0.07平方毫米 | 20100142 | 轧硬 | 0.4*760-SPCC | 30210015 | 光亮卷 | 0.1-SPCC |  | 60 | MO001068 | MO001068-002-01 | GLJ003 | 光亮卷前处理 模板 | 13795 | 2024-07-01 | 2024-07-08 | 2 | 2024-07-05 04:28:00 | 2024-07-05 04:28:59 | 江苏东方九天新能源材料有限公司 | 187626 | 5704 |  |  | 0.1 | 12800 | 760 | 1 | JG12240551601 | 轧0.1，米数控制在23700-23800米，脱脂分一包10500米。 | 1 | K孔洞(1444.6米传463.4MM0.07MM2) | 1
最终平整 | 04003 | JG12240502452 | JG1224050245 | DP1 | 东方850平整 | 合格 | 让步接收 | 甲 | 陈俊华,钱琨 | 6055 | 6070 | 1.0025 | 10600 | 0.1 | 760 | 平整 | 462.5米传389.9MM孔洞0.07平方毫米 | 20100142 | 轧硬 | 0.4*760-SPCC | 30210015 | 光亮卷 | 0.1-SPCC |  | 60 | MO001068 | MO001068-001-02 | GLJ003 | 光亮卷前处理 模板 | 13780 | 2024-07-01 | 2024-07-08 | 2 | 2024-07-05 03:53:32 | 2024-07-05 03:54:30 | 江苏东方九天新能源材料有限公司 | 187637 | 5704 |  |  | 0.1 | 10520 | 760 | 1 | JG12240502452 | 轧0.1，米数控制在23700-23800米，脱脂分一包10500米。 | 1 | K孔洞(462.5米传389.9MM0.07MM2) | 1
最终平整 | 04003 | JG122405511921 | JG1224055119 | DP1 | 东方850平整 | 合格 | 协议品 | 甲 | 陈俊华,钱琨 | 6765 | 1440 |  | 2470 | 0.1 | 760 | 平整 | 来料叠带分包-短带 | 20100142 | 轧硬 | 0.4*760-SPCC | 30210015 | 光亮卷 | 0.1-SPCC |  | 60 | MO000664 | MO000664-005-02-01 | KSFW001 | 东方小品种钢前处理 0.67（昆山富维 厚度公差：0.660-0.670mm,光泽度大于150GU（横向、纵向），粗糙度：Ra0.2-0.45um.硬度：HV80-110） | 13735 | 2024-06-05 | 2024-06-15 | 2 | 2024-07-05 03:17:16 | 2024-07-05 03:21:04 | 江苏东方九天新能源材料有限公司 |  | 5704 |  | 1 | 0.1 | 11500 | 760 | 1 | JG122405511921 | 轧0.1，米数控制在23700-23800米，脱脂分一包10500米。 | 1 |  | 1
最终平整 | 04003 | JG122405511923 | JG1224055119 | DP1 | 东方850平整 | 合格 | 协议品 | 甲 | 陈俊华,钱琨 | 6765 | 480 |  | 790 | 0.1 | 760 | 平整 | 松包打皱剪下-短带 | 20100142 | 轧硬 | 0.4*760-SPCC | 30210015 | 光亮卷 | 0.1-SPCC |  | 60 | MO000664 | MO000664-005-02-03 | KSFW001 | 东方小品种钢前处理 0.67（昆山富维 厚度公差：0.660-0.670mm,光泽度大于150GU（横向、纵向），粗糙度：Ra0.2-0.45um.硬度：HV80-110） | 13735 | 2024-06-05 | 2024-06-15 | 2 | 2024-07-05 03:17:16 | 2024-07-05 03:21:04 | 江苏东方九天新能源材料有限公司 |  | 5704 |  | 1 | 0.1 | 11500 | 760 | 1 | JG122405511923 | 轧0.1，米数控制在23700-23800米，脱脂分一包10500米。 | 1 |  | 1
最终平整 | 04003 | JG122405511922 | JG1224055119 | DP1 | 东方850平整 | 合格 | 让步接收 | 甲 | 陈俊华,钱琨 | 6765 | 4810 |  | 8240 | 0.1 | 760 | 平整 | K孔洞(1575.3米传169.6MM0.14；7326.8米传723.7MM0.64；7683米传448.2MM4.53MM2) | 20100142 | 轧硬 | 0.4*760-SPCC | 30210015 | 光亮卷 | 0.1-SPCC |  | 60 | MO000664 | MO000664-005-02-02 | KSFW001 | 东方小品种钢前处理 0.67（昆山富维 厚度公差：0.660-0.670mm,光泽度大于150GU（横向、纵向），粗糙度：Ra0.2-0.45um.硬度：HV80-110） | 13735 | 2024-06-05 | 2024-06-15 | 2 | 2024-07-05 03:17:16 | 2024-07-05 03:21:04 | 江苏东方九天新能源材料有限公司 |  | 5704 |  | 1 | 0.1 | 11500 | 760 | 1 | JG122405511922 | 轧0.1，米数控制在23700-23800米，脱脂分一包10500米。 | 1 | K孔洞(1575.3米传169.6MM0.14；7326.8米传723.7MM0.64；7683米传448.2MM4.53MM2) | 1
翻包 | 04005 | JG122405503021 | JG12240550302 | DP1 | 东方850平整 | 合格 | 合格品 | 甲 | 陈俊华,钱琨 | 5460 | 2660 |  | 4900 | 0.1 | 710 | JG12240550452 内2700米并包短带； JG12240550302 5190-5203米处分包 |  | 30210015 | 光亮卷 | 0.1-SPCC | 30210015 | 光亮卷 | 0.1-SPCC |  | 10 | MO001197 | MO001197-002-01 | GLJ003 | 光亮卷前处理 模板 | 5460 | 2024-07-04 | 2024-07-05 | 2 | 2024-07-05 02:23:24 | 2024-07-05 02:25:18 | 江苏东方九天新能源材料有限公司 |  | 5704 |  | 1 | 0.1 | 10160 | 710 | 1 | JG122405503021 | JG12240550452 内2700米并包短带；JG12240550302 5190-5203米处分包 | 1 |  | 1
翻包 | 04005 | JG122405503022 | JG12240550302 | DP1 | 东方850平整 | 合格 | 合格品 | 甲 | 陈俊华,钱琨 | 5460 | 2780 |  | 5230 | 0.1 | 710 | JG12240550452 内2700米并包短带； JG12240550302 5190-5203米处分包 |  | 30210015 | 光亮卷 | 0.1-SPCC | 30210015 | 光亮卷 | 0.1-SPCC |  | 10 | MO001197 | MO001197-002-02 | GLJ003 | 光亮卷前处理 模板 | 5460 | 2024-07-04 | 2024-07-05 | 2 | 2024-07-05 02:23:24 | 2024-07-05 02:25:18 | 江苏东方九天新能源材料有限公司 |  | 5704 |  | 1 | 0.1 | 10160 | 710 | 1 | JG122405503022 | JG12240550452 内2700米并包短带；JG12240550302 5190-5203米处分包 | 1 |  | 1
翻包 | 04005 | JG122405502321 | JG12240550232 | DP1 | 东方850平整 | 合格 | 让步接收 | 甲 | 陈俊华,钱琨 | 5870 | 5240 |  | 9160 | 0.1 | 760 | JG12240551022 内132米倒包剪去 ； JG12240550232 翻包喊质检确认 | 乳化斑重，轻微色差 | 30210015 | 光亮卷 | 0.1-SPCC | 30210015 | 光亮卷 | 0.1-SPCC |  | 10 | MO001193 | MO001193-002-01 | GLJ003 | 光亮卷前处理 模板 | 5870 | 2024-07-04 | 2024-07-05 | 2 | 2024-07-05 01:33:27 | 2024-07-05 01:37:03 | 江苏东方九天新能源材料有限公司 |  | 5704 |  | 1 | 0.1 | 10250 | 760 | 1 | JG122405502321 | JG12240551022 内132米倒包剪去 ；JG12240550232 翻包喊质检确认 | 1 | R乳化斑(重),S色差(轻微) | 1
翻包 | 04005 | JG122405502322 | JG12240550232 | DP1 | 东方850平整 | 合格 | 协议品 | 甲 | 陈俊华,钱琨 | 5870 | 600 |  | 1060 | 0.1 | 760 | JG12240551022 内132米倒包剪去 ； JG12240550232 翻包喊质检确认 | 大孔洞多剪下-短带 | 30210015 | 光亮卷 | 0.1-SPCC | 30210015 | 光亮卷 | 0.1-SPCC |  | 10 | MO001193 | MO001193-002-02 | GLJ003 | 光亮卷前处理 模板 | 5870 | 2024-07-04 | 2024-07-05 | 2 | 2024-07-05 01:33:27 | 2024-07-05 01:37:03 | 江苏东方九天新能源材料有限公司 |  | 5704 |  | 1 | 0.1 | 10250 | 760 | 1 | JG122405502322 | JG12240551022 内132米倒包剪去 ；JG12240550232 翻包喊质检确认 | 1 |  | 1
最终平整 | 04003 | JG12240551461 | JG1224055146 | DP1 | 东方850平整 | 合格 | 让步接收 | 乙 | 鞠承,姚学禹 | 7180 | 7200 | 1.0028 | 12580 | 0.1 | 760 | 平整 | 10604米传33CM孔洞0.28平方毫米 | 20100142 | 轧硬 | 0.4*760-SPCC | 30210015 | 光亮卷 | 0.1-SPCC |  | 60 | MO001068 | MO001068-003-01 | GLJ003 | 光亮卷前处理 模板 | 13800 | 2024-07-01 | 2024-07-08 | 2 | 2024-07-04 17:22:46 | 2024-07-04 17:24:03 | 江苏东方九天新能源材料有限公司 | 161509 | 5707 |  |  | 0.1 | 12500 | 760 | 1 | JG12240551461 | 轧0.1，米数控制在23700-23800米，脱脂分一包10500米。 | 1 | K孔洞(10604米传33CM0.28) | 1
最终平整 | 04003 | JG12240502451 | JG1224050245 | DP1 | 东方850平整 | 合格 | 让步接收 | 乙 | 鞠承,姚学禹 | 7490 | 7470 | 0.9973 | 13070 | 0.1 | 760 | 平整 | 1919-1940米传侧47cm3个孔洞（0.21-0.35mm2），操侧15cm内轻微花辊印 | 20100142 | 轧硬 | 0.4*760-SPCC | 30210015 | 光亮卷 | 0.1-SPCC |  | 60 | MO001068 | MO001068-001-01 | GLJ003 | 光亮卷前处理 模板 | 13780 | 2024-07-01 | 2024-07-08 | 2 | 2024-07-04 16:13:32 | 2024-07-04 16:15:06 | 江苏东方九天新能源材料有限公司 | 187637 | 5707 |  |  | 0.1 | 13000 | 760 | 1 | JG12240502451 | 轧0.1，米数控制在23700-23800米，脱脂分一包10500米。 | 1 | K孔洞(1919-1940米传47CM3个0.21-0.35)H花辊印(来料操15CM内轻微) | 1
最终平整 | 04003 | JG12240550912 | JG1224055091 | DP1 | 东方850平整 | 合格 | 让步接收 | 乙 | 鞠承,姚学禹 | 6000 | 5980 | 0.9967 | 10520 | 0.1 | 760 | 平整 | 313-379米传侧32-51cm2个孔洞（2.05-0.42mm2），1100米传侧34cm处孔洞（0.49mm2） | 20100142 | 轧硬 | 0.4*760-SPCC | 30210015 | 光亮卷 | 0.1-SPCC |  | 60 | MO001072 | MO001072-002-02 | GLJ003 | 光亮卷前处理 模板 | 13455 | 2024-07-01 | 2024-07-08 | 2 | 2024-07-04 15:44:16 | 2024-07-04 15:46:35 | 江苏东方九天新能源材料有限公司 | 187647 | 5707 |  |  | 0.1 | 10450 | 760 | 1 | JG12240550912 | 轧0.1，米数控制在23200-23300米，脱脂分一包10400米。 | 1 | K孔洞(313-379m传32-51CM2个2.05-0.42/1100米传34CM0.49) | 1
最终平整 | 04003 | JG122406014111 | JG1224060141 | DP1 | 东方850平整 | 待判定 | 协议品 | 甲 | 陈俊华,钱琨 | 6090 | 840 |  | 1480 | 0.1 | 760 | 平整 |  | 20100142 | 轧硬 | 0.4*760-SPCC | 30210015 | 光亮卷 | 0.1-SPCC |  | 60 | MO000938 | MO000938-004-01-01 | KSFW001 | 东方小品种钢前处理 0.67（昆山富维 厚度公差：0.660-0.670mm,光泽度大于150GU（横向、纵向），粗糙度：Ra0.2-0.45um.硬度：HV80-110） | 13450 | 2024-06-24 | 2024-07-04 | 2 | 2024-07-04 03:36:20 | 2024-07-04 08:39:34 | 江苏东方九天新能源材料有限公司 |  | 5704 |  | 1 | 0.1 | 10600 | 760 | 1 | JG122406014111 | 轧0.1，米数控制在23100-23200米，脱脂分一包10400米。 | 1 |  | 1
最终平整 | 04003 | JG122406014112 | JG1224060141 | DP1 | 东方850平整 | 合格 | 合格品 | 甲 | 陈俊华,钱琨 | 6090 | 5230 |  | 9130 | 0.1 | 760 | 平整 |  | 20100142 | 轧硬 | 0.4*760-SPCC | 30210015 | 光亮卷 | 0.1-SPCC |  | 60 | MO000938 | MO000938-004-01-02 | KSFW001 | 东方小品种钢前处理 0.67（昆山富维 厚度公差：0.660-0.670mm,光泽度大于150GU（横向、纵向），粗糙度：Ra0.2-0.45um.硬度：HV80-110） | 13450 | 2024-06-24 | 2024-07-04 | 2 | 2024-07-04 03:36:20 | 2024-07-04 08:39:34 | 江苏东方九天新能源材料有限公司 |  | 5704 |  | 1 | 0.1 | 10600 | 760 | 1 | JG122406014112 | 轧0.1，米数控制在23100-23200米，脱脂分一包10400米。 | 1 |  | 0
最终平整 | 04003 | JG122405506521 | JG1224055065 | DP1 | 东方850平整 | 合格 | 合格品 | 甲 | 陈俊华,钱琨 | 7810 | 7320 |  | 12500 | 0.1 | 760 | 平整 |  | 20100142 | 轧硬 | 0.4*760-SPCC | 30210015 | 光亮卷 | 0.1-SPCC |  | 60 | MO000770 | MO000770-001-02-01 | KSFW001 | 东方小品种钢前处理 0.67（昆山富维 厚度公差：0.660-0.670mm,光泽度大于150GU（横向、纵向），粗糙度：Ra0.2-0.45um.硬度：HV80-110） | 13425 | 2024-06-17 | 2024-06-27 | 2 | 2024-07-04 03:47:28 | 2024-07-04 08:38:20 | 江苏东方九天新能源材料有限公司 |  | 5704 |  | 1 | 0.1 | 13250 | 760 | 1 | JG122405506521 | 轧0.1，米数控制在23200-23300米，脱脂分一包10400米。 | 1 |  | 1
最终平整 | 04003 | JG122405506522 | JG1224055065 | DP1 | 东方850平整 | 待判定 | 协议品 | 甲 | 陈俊华,钱琨 | 7810 | 470 |  | 800 | 0.1 | 760 | 平整 |  | 20100142 | 轧硬 | 0.4*760-SPCC | 30210015 | 光亮卷 | 0.1-SPCC |  | 60 | MO000770 | MO000770-001-02-02 | KSFW001 | 东方小品种钢前处理 0.67（昆山富维 厚度公差：0.660-0.670mm,光泽度大于150GU（横向、纵向），粗糙度：Ra0.2-0.45um.硬度：HV80-110） | 13425 | 2024-06-17 | 2024-06-27 | 2 | 2024-07-04 03:47:28 | 2024-07-04 08:38:20 | 江苏东方九天新能源材料有限公司 |  | 5704 |  | 1 | 0.1 | 13250 | 760 | 1 | JG122405506522 | 轧0.1，米数控制在23200-23300米，脱脂分一包10400米。 | 1 |  | 1
最终平整 | 04003 | JG12240551271 | JG1224055127 | DP1 | 东方850平整 | 合格 | 让步接收 | 甲 | 陈俊华,钱琨 | 9510 | 8980 |  | 15410 | 0.1 | 760 | 平整 | K孔洞(137.6米传147MM2.27；3267.7米传104.9MM6.3；10297米传111.8MM0.28；11787.9米传327.6MM3.19MM2) | 20100142 | 轧硬 | 0.4*760-SPCC | 30210015 | 光亮卷 | 0.1-SPCC |  | 60 | MO000774 | MO000774-001-01 | KSFW001 | 东方小品种钢前处理 0.67（昆山富维 厚度公差：0.660-0.670mm,光泽度大于150GU（横向、纵向），粗糙度：Ra0.2-0.45um.硬度：HV80-110） | 9630 | 2024-06-17 | 2024-06-27 | 2 | 2024-07-04 05:47:32 | 2024-07-04 05:53:59 | 江苏东方九天新能源材料有限公司 |  | 5704 |  | 1 | 0.1 | 16150 | 760 | 1 | JG12240551271 | 轧0.1，米数控制在16500-16600米，脱脂分一包6200米 | 1 | K孔洞(137.6米传147MM2.27；3267.7米传104.9MM6.3；10297米传111.8MM0.28；11787.9米传327.6MM3.19MM2) | 1
最终平整 | 04003 | JG12240550911 | JG1224055091 | DP1 | 东方850平整 | 合格 | 合格品 | 甲 | 陈俊华,钱琨 | 7355 | 7360 | 1.0007 | 12900 | 0.1 | 760 | 平整 | S色差(轻微) | 20100142 | 轧硬 | 0.4*760-SPCC | 30210015 | 光亮卷 | 0.1-SPCC |  | 60 | MO001072 | MO001072-002-01 | GLJ003 | 光亮卷前处理 模板 | 13455 | 2024-07-01 | 2024-07-08 | 2 | 2024-07-04 04:49:54 | 2024-07-04 04:51:24 | 江苏东方九天新能源材料有限公司 | 187647 | 5704 |  |  | 0.1 | 12800 | 760 | 1 | JG12240550911 | 轧0.1，米数控制在23200-23300米，脱脂分一包10400米。 | 1 | S色差(轻微) | 1
最终平整 | 04003 | JG12240551172 | JG1224055117 | DP1 | 东方850平整 | 合格 | 让步接收 | 乙 | 鞠承,姚学禹 | 6085 | 6060 | 0.9959 | 10550 | 0.1 | 760 | 平整 | K孔洞(86米传57CM3个0.07-0.14/249米传20CM0.14/2857-4829米传20-56CM12个0.07-4.46/6303米传23CM0.57) | 20100142 | 轧硬 | 0.4*760-SPCC | 30210015 | 光亮卷 | 0.1-SPCC |  | 60 | MO001030 | MO001030-001-02 | GLJ003 | 光亮卷前处理 模板 | 13715 | 2024-06-28 | 2024-07-06 | 2 | 2024-07-03 15:03:04 | 2024-07-03 17:25:10 | 江苏东方九天新能源材料有限公司 | 187628 | 5707 |  |  | 0.1 | 10550 | 760 | 1 | JG12240551172 | 轧0.1，米数控制在23700-23800米，脱脂分一包10500米。 | 1 | K孔洞(86米传57CM3个0.07-0.14/249米传20CM0.14/2857-4829米传20-56CM12个0.07-4.46/6303米传23CM0.57) | 1
最终平整 | 04003 | JG12240601412 | JG1224060141 | DP1 | 东方850平整 | 合格 | 让步接收 | 乙 | 鞠承,姚学禹 | 7585 | 7580 | 0.9993 | 13250 | 0.1 | 760 | 平整 | 传边轻微起筋，5301-6605米传30-37CM6个孔洞0.28-1.98平方毫米 | 20100142 | 轧硬 | 0.4*760-SPCC | 30210015 | 光亮卷 | 0.1-SPCC |  | 60 | MO000938 | MO000938-004-02 | KSFW001 | 东方小品种钢前处理 0.67（昆山富维 厚度公差：0.660-0.670mm,光泽度大于150GU（横向、纵向），粗糙度：Ra0.2-0.45um.硬度：HV80-110） | 13450 | 2024-06-24 | 2024-07-04 | 2 | 2024-07-03 16:59:17 | 2024-07-03 17:01:17 | 江苏东方九天新能源材料有限公司 | 192988 | 5707 |  |  | 0.1 | 13200 | 760 | 1 | JG12240601412 | 轧0.1，米数控制在23100-23200米，脱脂分一包10400米。 | 1 | Q起筋(来料传平后轻微),K孔洞(5301-6605米传30-37CM6个0.28-1.98) | 1
最终平整 | 04003 | JG12240551622 | JG1224055162 | DP1 | 东方850平整 | 合格 | 让步接收 | 乙 | 鞠承,姚学禹 | 5975 | 5970 | 0.9992 | 10430 | 0.1 | 760 | 平整 | 3343-3371米传侧25cm7个孔洞（0.21-0.71mm2） | 20100142 | 轧硬 | 0.4*760-SPCC | 30210015 | 光亮卷 | 0.1-SPCC |  | 60 | MO000772 | MO000772-004-02 | KSFW001 | 东方小品种钢前处理 0.67（昆山富维 厚度公差：0.660-0.670mm,光泽度大于150GU（横向、纵向），粗糙度：Ra0.2-0.45um.硬度：HV80-110） | 12010 | 2024-06-17 | 2024-06-27 | 2 | 2024-07-03 15:48:15 | 2024-07-03 15:49:33 | 江苏东方九天新能源材料有限公司 | 187674 | 5707 |  |  | 0.1 | 10400 | 760 | 1 | JG12240551622 | 轧0.1，米数控制在20700-20800米，脱脂平均分包 | 1 | K孔洞(3343-3371米传25CM7个0.21-0.71) | 1
最终平整 | 04003 | JG12240551171 | JG1224055117 | DP1 | 东方850平整 | 合格 | 让步接收 | 乙 | 鞠承,姚学禹 | 7535 | 7460 | 0.99 | 13000 | 0.1 | 760 | 平整 | 夹纸内110米粘钢印重平后松花印1-2CM（其中有7处孔洞）【退平整】 | 20100142 | 轧硬 | 0.4*760-SPCC | 30210015 | 光亮卷 | 0.1-SPCC |  | 60 | MO001030 | MO001030-001-01 | GLJ003 | 光亮卷前处理 模板 | 13715 | 2024-06-28 | 2024-07-06 | 2 | 2024-07-03 14:58:39 | 2024-07-03 15:01:53 | 江苏东方九天新能源材料有限公司 | 187628 | 5707 |  |  | 0.1 | 13100 | 760 | 1 | JG12240551171 | 轧0.1，米数控制在23700-23800米，脱脂分一包10500米。 | 1 | S松花印(夹纸内内110米来料粘钢印重平后松花印1-2CM【退平整】】) | 1
最终平整 | 04003 | JG12240550432 | JG1224055043 | DP1 | 东方850平整 | 合格 | 让步接收 | 乙 | 鞠承,姚学禹 | 6725 | 6710 | 0.9978 | 11750 | 0.1 | 760 | 850平整用Ra0.8-1.0μm毛化辊平整.厚度公差：0.095-0.105mm | T停机斑(50米处重/板面白条印),K孔洞(4663-4666米传24CM2个0.14/11200米传66CM5.095) | 20100142 | 轧硬 | 0.4*760-SPCC | 30210015 | 光亮卷 | 0.1-SPCC |  | 60 | MO000578 | MO000578-003-02 | YG001 | 优钢前处理 | 13815 | 2024-05-31 | 2024-06-10 | 2 | 2024-07-03 13:31:01 | 2024-07-03 13:33:22 | 江苏东方九天新能源材料有限公司 | 155682 | 5707 |  |  | 0.1 | 11700 | 760 | 1 | JG12240550432 | 轧0.1，米数控制在23700-23800米，脱脂分一包10500米。 | 1 | T停机斑(50米处重/板面白条印),K孔洞(4663-4666米传24CM2个0.14/11200米传66CM5.095) | 1
最终平整 | 04003 | JG12240551631 | JG1224055163 | DP1 | 东方850平整 | 合格 | 让步接收 | 乙 | 鞠承,姚学禹 | 5710 | 5730 | 1.0035 | 10030 | 0.1 | 760 | 平整 | 6483-6574米传侧19-35cm2个孔洞（0.42-2.05mm2），9494-9497米传侧24-31cm2个孔洞（0.07-0.28mm2) | 20100142 | 轧硬 | 0.4*760-SPCC | 30210015 | 光亮卷 | 0.1-SPCC |  | 60 | MO000771 | MO000771-001-01 | KSFW001 | 东方小品种钢前处理 0.67（昆山富维 厚度公差：0.660-0.670mm,光泽度大于150GU（横向、纵向），粗糙度：Ra0.2-0.45um.硬度：HV80-110） | 12320 | 2024-06-17 | 2024-06-27 | 2 | 2024-07-03 12:55:18 | 2024-07-03 12:57:20 | 江苏东方九天新能源材料有限公司 | 187669 | 5707 |  |  | 0.1 | 10000 | 760 | 1 | JG12240551631 | 轧0.1，米数控制在21100-21200米，脱脂平均分包 | 1 | K孔洞(6483-6574米传19-35CM2个0.42-2.05/9494-9477米传24-31CM2个0.07-0.28),T停机斑(50米处) | 1
最终平整 | 04003 | JG12240513211 | JG122405132 | DP1 | 东方850平整 | 合格 | 让步接收 | 乙 | 鞠承,姚学禹 | 8400 | 5750 |  | 10000 | 0.1 | 760 | 平整 | 4524-4660米传侧28-45cm3个孔洞(0.071-0.99mm2) | 20100142 | 轧硬 | 0.4*760-SPCC | 30210015 | 光亮卷 | 0.1-SPCC |  | 60 | MO000773 | MO000773-001-01-01 | KSFW001 | 东方小品种钢前处理 0.67（昆山富维 厚度公差：0.660-0.670mm,光泽度大于150GU（横向、纵向），粗糙度：Ra0.2-0.45um.硬度：HV80-110） | 14280 | 2024-06-17 | 2024-06-27 | 2 | 2024-07-03 12:26:30 | 2024-07-03 12:28:45 | 江苏东方九天新能源材料有限公司 |  | 5707 |  | 1 | 0.1 | 14600 | 760 | 1 | JG12240513211 | 轧0.1，米数控制在24600-24700米，脱脂平均分包 | 1 | S色差条印(板面),Z振纹(板面),K孔洞(4524-4660米传28-45CM3个0.071-0.99) | 1
最终平整 | 04003 | JG12240513212 | JG122405132 | DP1 | 东方850平整 | 合格 | 合格品 | 乙 | 鞠承,姚学禹 | 8400 | 2640 |  | 4630 | 0.1 | 760 | 平整 |  | 20100142 | 轧硬 | 0.4*760-SPCC | 30210015 | 光亮卷 | 0.1-SPCC |  | 60 | MO000773 | MO000773-001-01-02 | KSFW001 | 东方小品种钢前处理 0.67（昆山富维 厚度公差：0.660-0.670mm,光泽度大于150GU（横向、纵向），粗糙度：Ra0.2-0.45um.硬度：HV80-110） | 14280 | 2024-06-17 | 2024-06-27 | 2 | 2024-07-03 12:26:30 | 2024-07-03 12:28:45 | 江苏东方九天新能源材料有限公司 |  | 5707 |  | 1 | 0.1 | 14600 | 760 | 1 | JG12240513212 | 轧0.1，米数控制在24600-24700米，脱脂平均分包 | 1 |  | 1
最终平整 | 04003 | JG12240551612 | JG1224055161 | DP1 | 东方850平整 | 合格 | 让步接收 | 乙 | 鞠承,姚学禹 | 5880 | 5880 | 1 | 10160 | 0.1 | 760 | 平整 |  | 20100142 | 轧硬 | 0.4*760-SPCC | 30210015 | 光亮卷 | 0.1-SPCC |  | 60 | MO000772 | MO000772-003-02 | KSFW001 | 东方小品种钢前处理 0.67（昆山富维 厚度公差：0.660-0.670mm,光泽度大于150GU（横向、纵向），粗糙度：Ra0.2-0.45um.硬度：HV80-110） | 12010 | 2024-06-17 | 2024-06-27 | 2 | 2024-07-03 11:01:42 | 2024-07-03 11:03:21 | 江苏东方九天新能源材料有限公司 | 187673 | 5707 |  |  | 0.1 | 10100 | 760 | 1 | JG12240551612 | 轧0.1，米数控制在20700-20800米，脱脂平均分包 | 1 | S色差条印(板面),T停机斑(50米处),),H花辊印(来料操10-30CM内轻微)L亮斑(板面),S色差条印(板面) | 1
最终平整 | 04003 | JG12240551611 | JG1224055161 | DP1 | 东方850平整 | 合格 | 让步接收 | 乙 | 鞠承,姚学禹 | 5835 | 5810 | 0.9957 | 10020 | 0.1 | 760 | 平整 | 8719米传侧42cm孔洞（0.566mm2）,操10-30CM内轻微花辊印 | 20100142 | 轧硬 | 0.4*760-SPCC | 30210015 | 光亮卷 | 0.1-SPCC |  | 60 | MO000772 | MO000772-003-01 | KSFW001 | 东方小品种钢前处理 0.67（昆山富维 厚度公差：0.660-0.670mm,光泽度大于150GU（横向、纵向），粗糙度：Ra0.2-0.45um.硬度：HV80-110） | 12010 | 2024-06-17 | 2024-06-27 | 2 | 2024-07-03 10:34:12 | 2024-07-03 10:36:27 | 江苏东方九天新能源材料有限公司 | 187673 | 5707 |  |  | 0.1 | 10020 | 760 | 1 | JG12240551611 | 轧0.1，米数控制在20700-20800米，脱脂平均分包 | 1 | S色差条印(板面),T停机斑(50米处),K孔洞(8719米传42CM0.566),H花辊印(来料操10-30CM内轻微) | 1
最终平整 | 04003 | JG12240550941 | JG1224055094 | DP1 | 东方850平整 | 合格 | 让步接收 | 乙 | 鞠承,姚学禹 | 7100 | 7090 | 0.9986 | 12350 | 0.1 | 760 | 平整 | 1183米传侧31cm孔洞（0.92mm2)，24米传侧66cm孔洞（0.99mm2） | 20100142 | 轧硬 | 0.4*760-SPCC | 30210015 | 光亮卷 | 0.1-SPCC |  | 60 | MO000769 | MO000769-002-01 | KSFW001 | 东方小品种钢前处理 0.67（昆山富维 厚度公差：0.660-0.670mm,光泽度大于150GU（横向、纵向），粗糙度：Ra0.2-0.45um.硬度：HV80-110） | 13000 | 2024-06-17 | 2024-06-27 | 2 | 2024-07-03 10:03:46 | 2024-07-03 10:05:44 | 江苏东方九天新能源材料有限公司 | 187640 | 5707 |  |  | 0.1 | 12300 | 760 | 1 | JG12240550941 | 轧0.1，米数控制在22200-22300米，脱脂分一包9200米。 | 1 | K孔洞(24，米传66CM0.99),S色差条印(板面) | 1
最终平整 | 04003 | JG1224051322 | JG122405132 | DP1 | 东方850平整 | 合格 | 让步接收 | 乙 | 鞠承,姚学禹 | 5735 | 5710 | 0.9956 | 9980 | 0.1 | 760 | 平整 | 色差，条印，2686-2722米传72CM9个孔洞0.354-1.06平方毫米，50米处尾30米处停机斑 | 20100142 | 轧硬 | 0.4*760-SPCC | 30210015 | 光亮卷 | 0.1-SPCC |  | 60 | MO000773 | MO000773-001-02 | KSFW001 | 东方小品种钢前处理 0.67（昆山富维 厚度公差：0.660-0.670mm,光泽度大于150GU（横向、纵向），粗糙度：Ra0.2-0.45um.硬度：HV80-110） | 14280 | 2024-06-17 | 2024-06-27 | 2 | 2024-07-02 17:26:46 | 2024-07-02 17:28:47 | 江苏东方九天新能源材料有限公司 | 187677 | 5707 |  |  | 0.1 | 9950 | 760 | 1 | JG1224051322 | 轧0.1，米数控制在24600-24700米，脱脂平均分包 | 1 | K孔洞(2686-2722米传72CM9个0.354-1.06),T停机斑(50米我是30米处),S色差条印(板面)S色差条印(板面 ),K孔洞(2686-2722米传72CM9个0.354-),T停机斑(50米处尾30米处) | 1
最终平整 | 04003 | JG12240550942 | JG1224055094 | DP1 | 东方850平整 | 合格 | 合格品 | 乙 | 鞠承,姚学禹 | 5660 | 5630 | 0.9947 | 9800 | 0.1 | 760 | 平整 |  | 20100142 | 轧硬 | 0.4*760-SPCC | 30210015 | 光亮卷 | 0.1-SPCC |  | 60 | MO000769 | MO000769-002-02 | KSFW001 | 东方小品种钢前处理 0.67（昆山富维 厚度公差：0.660-0.670mm,光泽度大于150GU（横向、纵向），粗糙度：Ra0.2-0.45um.硬度：HV80-110） | 13000 | 2024-06-17 | 2024-06-27 | 2 | 2024-07-02 10:54:33 | 2024-07-02 13:46:52 | 江苏东方九天新能源材料有限公司 | 187640 | 5707 |  |  | 0.1 | 9850 | 760 | 1 | JG12240550942 | 轧0.1，米数控制在22200-22300米，脱脂分一包9200米。 | 1 |  | 1
最终平整 | 04003 | JG12240551022 | JG1224055102 | DP1 | 东方850平整 | 合格 | 让步接收 | 乙 | 鞠承,姚学禹 | 2055 | 1980 | 0.9635 | 3370 | 0.1 | 760 | 平整 | 9395米传28CM0.21，132米传58CM5.31，1718-1722米传48CM2个0.21-0.42，2550米传33CM1.06mm2孔洞 | 20100142 | 轧硬 | 0.4*760-SPCC | 30210015 | 光亮卷 | 0.1-SPCC |  | 60 | MO000769 | MO000769-004-02 | KSFW001 | 东方小品种钢前处理 0.67（昆山富维 厚度公差：0.660-0.670mm,光泽度大于150GU（横向、纵向），粗糙度：Ra0.2-0.45um.硬度：HV80-110） | 12965 | 2024-06-17 | 2024-06-27 | 2 | 2024-07-02 10:17:07 | 2024-07-02 10:18:39 | 江苏东方九天新能源材料有限公司 | 187642 | 5707 |  |  | 0.1 | 3400 | 760 | 1 | JG12240551022 | 轧0.1，米数控制在22200-22300米，脱脂分一包9200米。 | 1 | K孔洞(9395米传28CM0.21)K孔洞(132米传58CM5.31/1718-1722米传48CM2个0.21-0.42/2550米传33CM1.06) | 1
最终平整 | 04003 | JG12240551301 | JG1224055130 | DP1 | 东方850平整 | 合格 | 让步接收 | 乙 | 鞠承,姚学禹 | 5775 | 5750 | 0.9957 | 10000 | 0.1 | 760 | 平整 | 9395米传28CM0.21mm2孔洞 | 20100142 | 轧硬 | 0.4*760-SPCC | 30210015 | 光亮卷 | 0.1-SPCC |  | 60 | MO000772 | MO000772-002-01 | KSFW001 | 东方小品种钢前处理 0.67（昆山富维 厚度公差：0.660-0.670mm,光泽度大于150GU（横向、纵向），粗糙度：Ra0.2-0.45um.硬度：HV80-110） | 12065 | 2024-06-17 | 2024-06-27 | 2 | 2024-07-02 09:53:27 | 2024-07-02 09:54:36 | 江苏东方九天新能源材料有限公司 | 187672 | 5707 |  |  | 0.1 | 10000 | 760 | 1 | JG12240551301 | 轧0.1，米数控制在20700-20800米，脱脂平均分包 | 1 | K孔洞(9395米传28CM0.21) | 1
最终平整 | 04003 | JG12240551632 | JG1224055163 | DP1 | 东方850平整 | 合格 | 让步接收 | 甲 | 陈俊华,钱琨 | 6230 | 6220 | 0.9984 | 10920 | 0.1 | 760 | 平整 | 2193.7-2407.1米传207-359.9MM3个1.06,2.69,0.14MM2孔洞 | 20100142 | 轧硬 | 0.4*760-SPCC | 30210015 | 光亮卷 | 0.1*760*10920 |  | 60 | MO000771 | MO000771-001-02 | KSFW001 | 东方小品种钢前处理 0.67（昆山富维 厚度公差：0.660-0.670mm,光泽度大于150GU（横向、纵向），粗糙度：Ra0.2-0.45um.硬度：HV80-110） | 12320 | 2024-06-17 | 2024-06-27 | 2 | 2024-07-02 07:41:35 | 2024-07-02 07:43:09 | 江苏东方九天新能源材料有限公司 | 187669 | 5704 |  |  | 0.1 | 10850 | 760 | 1 | JG12240551632 | 轧0.1，米数控制在21100-21200米，脱脂平均分包 | 1 | K孔洞(2193.7-2407.1米传207-359.9MM3个1.06,2.69,0.14MM2) | 1
最终平整 | 04003 | JG12240551291 | JG1224055129 | DP1 | 东方850平整 | 合格 | 合格品 | 甲 | 陈俊华,钱琨 | 6035 | 6030 | 0.9992 | 10440 | 0.1 | 760 | 平整 |  | 20100142 | 轧硬 | 0.4*760-SPCC | 30210015 | 光亮卷 | 0.1*760*10440 |  | 60 | MO000772 | MO000772-001-01 | KSFW001 | 东方小品种钢前处理 0.67（昆山富维 厚度公差：0.660-0.670mm,光泽度大于150GU（横向、纵向），粗糙度：Ra0.2-0.45um.硬度：HV80-110） | 12080 | 2024-06-17 | 2024-06-27 | 2 | 2024-07-02 06:24:59 | 2024-07-02 06:25:46 | 江苏东方九天新能源材料有限公司 | 187671 | 5704 |  |  | 0.1 | 10340 | 760 | 1 | JG12240551291 | 轧0.1，米数控制在20700-20800米，脱脂平均分包 | 1 |  | 1
最终平整 | 04003 | JG12240551302 | JG1224055130 | DP1 | 东方850平整 | 合格 | 合格品 | 甲 | 陈俊华,钱琨 | 5600 | 5600 | 1 | 9820 | 0.1 | 760 | 平整 |  | 20100142 | 轧硬 | 0.4*760-SPCC | 30210015 | 光亮卷 | 0.1*760*9820 |  | 60 | MO000772 | MO000772-002-02 | KSFW001 | 东方小品种钢前处理 0.67（昆山富维 厚度公差：0.660-0.670mm,光泽度大于150GU（横向、纵向），粗糙度：Ra0.2-0.45um.硬度：HV80-110） | 12065 | 2024-06-17 | 2024-06-27 | 2 | 2024-07-02 06:23:58 | 2024-07-02 06:24:34 | 江苏东方九天新能源材料有限公司 | 187672 | 5704 |  |  | 0.1 | 9720 | 760 | 1 | JG12240551302 | 轧0.1，米数控制在20700-20800米，脱脂平均分包 | 1 |  | 1
最终平整 | 04003 | JG12240551021 | JG1224055102 | DP1 | 东方850平整 | 合格 | 让步接收 | 甲 | 陈俊华,钱琨 | 6940 | 6920 | 0.9971 | 12120 | 0.1 | 760 | 平整 | 1616.8-1637.2米传420.8-421.1MM3个0.14-0.35；2663.5-2810.6米传207.9-389.7MM3个0.14-0.42；4556.4米传590.7MM0.99；5771.7米传356.1MM0.28；7617.6米传337.3MM0.35；10035.5米传457.7MM1.56MM2孔洞 | 20100142 | 轧硬 | 0.4*760-SPCC | 30210015 | 光亮卷 | 0.1*760*12120 |  | 60 | MO000769 | MO000769-004-01 | KSFW001 | 东方小品种钢前处理 0.67（昆山富维 厚度公差：0.660-0.670mm,光泽度大于150GU（横向、纵向），粗糙度：Ra0.2-0.45um.硬度：HV80-110） | 12965 | 2024-06-17 | 2024-06-27 | 2 | 2024-07-02 06:03:25 | 2024-07-02 06:23:39 | 江苏东方九天新能源材料有限公司 | 187642 | 5704 |  |  | 0.1 | 12037 | 760 | 1 | JG12240551021 | 轧0.1，米数控制在22200-22300米，脱脂分一包9200米。 | 1 | K孔洞(1616.8-1637.2米传420.8-421.1MM3个0.14-0.35；2663.5-2810.6米传207.9-389.7MM3个0.14-0.42；4556.4米传590.7MM0.99；5771.7米传356.1MM0.28；7617.6米传337.3MM0.35；10035.5米传457.7MM1.56MM2) | 1
最终平整 | 04003 | JG12240550302 | JG12240550302 | DP1 | 东方850平整 | 合格 | 让步接收 | 甲 | 陈俊华 | 5485 | 5460 | 0.9954 | 10160 | 0.1 | 710 | 平整 | 5190米传510.5MM0.28；5203.1米传511MM7.78MM2孔洞 | 20500018 | 光亮卷半成品 | 0.1-SPCC | 30210015 | 光亮卷 | 0.1*710*10160 |  | 60 | MO000865 | MO000865-001 | GLJ003 | 光亮卷前处理 模板 | 5880 | 2024-06-21 | 2024-06-28 | 2 | 2024-07-01 07:56:58 | 2024-07-01 07:58:36 | 江苏东方九天新能源材料有限公司 | 190479 | 5704 |  |  | 0.1 | 10060 | 710 | 1 | JG12240550302 | 轧0.1，起筋切边 | 1 | K孔洞(5190米传510.5MM0.28；5203.1米传511MM7.78MM2) | 1
最终平整 | 04003 | JG12240551292 | JG1224055129 | DP1 | 东方850平整 | 合格 | 让步接收 | 甲 | 陈俊华 | 5935 | 5910 | 0.9958 | 10250 | 0.1 | 760 | 平整 | 乳化斑(轻微),内100米传203.9-204.1MM7个0.49-0.85；1087.1米传723.7MM1.13；3042.7米传660.2MM1.2MM2孔洞,色差(轻微) | 20100142 | 轧硬 | 0.4*760-SPCC | 30210015 | 光亮卷 | 0.1*760*10250 |  | 60 | MO000772 | MO000772-001-02 | KSFW001 | 东方小品种钢前处理 0.67（昆山富维 厚度公差：0.660-0.670mm,光泽度大于150GU（横向、纵向），粗糙度：Ra0.2-0.45um.硬度：HV80-110） | 12080 | 2024-06-17 | 2024-06-27 | 2 | 2024-07-01 07:18:45 | 2024-07-01 07:21:04 | 江苏东方九天新能源材料有限公司 | 187671 | 5704 |  |  | 0.1 | 10200 | 760 | 1 | JG12240551292 | 轧0.1，米数控制在20700-20800米，脱脂平均分包 | 1 | R乳化斑(轻微),K孔洞(内100米传203.9-204.1MM7个0.49-0.85；1087.1米传723.7MM1.13；3042.7米传660.2MM1.2MM2),S色差(轻微) | 1
最终平整 | 04003 | JG12240550641 | JG1224055064 | DP1 | 东方850平整 | 合格 | 合格品 | 甲 | 陈俊华 | 6320 | 6310 | 0.9984 | 11110 | 0.1 | 760 | 平整 | 色差(下板面，重),花辊印(来料操15CM；传20CM，轻微) | 20100142 | 轧硬 | 0.4*760-SPCC | 30210015 | 光亮卷 | 0.1*760*11110 |  | 60 | MO000769 | MO000769-006-01 | KSFW001 | 东方小品种钢前处理 0.67（昆山富维 厚度公差：0.660-0.670mm,光泽度大于150GU（横向、纵向），粗糙度：Ra0.2-0.45um.硬度：HV80-110） | 12880 | 2024-06-17 | 2024-06-27 | 2 | 2024-07-01 06:25:46 | 2024-07-01 06:27:12 | 江苏东方九天新能源材料有限公司 | 187644 | 5704 |  |  | 0.1 | 11100 | 760 | 1 | JG12240550641 | 轧0.1，米数控制在22200-22300米，脱脂分一包9200米。 | 1 | S色差(下板面，重),H横辊印(来料操15CM；传20CM，轻微) | 1
最终平整 | 04003 | JG12240550631 | JG1224055063 | DP1 | 东方850平整 | 合格 | 合格品 | 甲 | 陈俊华 | 6120 | 6120 | 1 | 10730 | 0.1 | 760 | 平整 | 传侧偶有黄斑,色差(轻微) | 20100142 | 轧硬 | 0.4*760-SPCC | 30210015 | 光亮卷 | 0.1*760*10730 |  | 60 | MO000769 | MO000769-005-01 | KSFW001 | 东方小品种钢前处理 0.67（昆山富维 厚度公差：0.660-0.670mm,光泽度大于150GU（横向、纵向），粗糙度：Ra0.2-0.45um.硬度：HV80-110） | 12860 | 2024-06-17 | 2024-06-27 | 2 | 2024-07-01 05:49:31 | 2024-07-01 05:50:38 | 江苏东方九天新能源材料有限公司 | 187643 | 5704 |  |  | 0.1 | 10700 | 760 | 1 | JG12240550631 | 轧0.1，米数控制在22200-22300米，脱脂分一包9200米。 | 1 | H黄斑(传偶有黄斑),S色差(轻微) | 1
最终平整 | 04003 | JG12240550642 | JG1224055064 | DP1 | 东方850平整 | 合格 | 合格品 | 甲 | 陈俊华 | 6340 | 6320 | 0.9968 | 11100 | 0.1 | 760 | 平整 | 色差(下表面，重),花辊印(操15CM；传20CM，轻微) | 20100142 | 轧硬 | 0.4*760-SPCC | 30210015 | 光亮卷 | 0.1*760*11100 |  | 60 | MO000769 | MO000769-006-02 | KSFW001 | 东方小品种钢前处理 0.67（昆山富维 厚度公差：0.660-0.670mm,光泽度大于150GU（横向、纵向），粗糙度：Ra0.2-0.45um.硬度：HV80-110） | 12880 | 2024-06-17 | 2024-06-27 | 2 | 2024-07-01 05:10:15 | 2024-07-01 05:11:42 | 江苏东方九天新能源材料有限公司 | 187644 | 5704 |  |  | 0.1 | 11030 | 760 | 1 | JG12240550642 | 轧0.1，米数控制在22200-22300米，脱脂分一包9200米。 | 1 | S色差(下表面，重),H花辊印(来料操15CM；传20CM，轻微) | 1
最终平整 | 04003 | JG12240551311 | JG1224055131 | DP1 | 东方850平整 | 合格 | 让步接收 | 甲 | 陈俊华 | 7045 | 7080 | 1.005 | 12390 | 0.1 | 760 | 平整 | 8407.6米传517.9MM处，一个1.77mm2的孔洞，8418.2米传529.3MM处一个1.56MM2的孔洞，乳化斑重，色差 | 20100142 | 轧硬 | 0.4*760-SPCC | 30210015 | 光亮卷 | 0.1-SPCC |  | 60 | MO000773 | MO000773-002-01 | KSFW001 | 东方小品种钢前处理 0.67（昆山富维 厚度公差：0.660-0.670mm,光泽度大于150GU（横向、纵向），粗糙度：Ra0.2-0.45um.硬度：HV80-110） | 14295 | 2024-06-17 | 2024-06-27 | 2 | 2024-07-01 02:46:29 | 2024-07-01 02:48:34 | 江苏东方九天新能源材料有限公司 | 187678 | 5704 |  |  | 0.1 | 12300 | 760 | 1 | JG12240551311 | 轧0.1，米数控制在24600-24700米，脱脂平均分包 | 1 | K孔洞(8407.6米传517.9MM1.77；8418.2米传529.3MM1.56MM2),R乳化斑(重),S色差(重) | 1
最终平整 | 04003 | JG12240551242 | JG1224055124 | DP1 | 东方850平整 | 合格 | 合格品 | 甲 | 陈俊华 | 6635 | 6620 | 0.9977 | 11260 | 0.1 | 760 | 平整 | 乳化斑重，3502.2米传98.7MM处，一个0.92MM2的孔洞 | 20100142 | 轧硬 | 0.4*760-SPCC | 30210015 | 光亮卷 | 0.1-SPCC |  | 60 | MO000767 | MO000767-008-02 | KSFW001 | 东方小品种钢前处理 0.67（昆山富维 厚度公差：0.660-0.670mm,光泽度大于150GU（横向、纵向），粗糙度：Ra0.2-0.45um.硬度：HV80-110） | 13720 | 2024-06-17 | 2024-06-27 | 2 | 2024-07-01 01:58:20 | 2024-07-01 02:00:50 | 江苏东方九天新能源材料有限公司 | 187633 | 5704 |  |  | 0.1 | 11200 | 760 | 1 | JG12240551242 | 轧0.1，米数控制在23700-23800米，脱脂分一包10500米。 | 1 | R乳化斑(重),K孔洞(3502.2米传98.7MM0.92MM2) | 1
最终平整 | 04003 | JG12240550512 | JG1224055051 | DP1 | 东方850平整 | 合格 | 合格品 | 甲 | 陈俊华 | 5515 | 5500 | 0.9973 | 9430 | 0.1 | 760 | 平整 | R乳化斑(重) | 20100142 | 轧硬 | 0.4*760-SPCC | 30210015 | 光亮卷 | 0.1-SPCC |  | 60 | MO000691 | MO000691-004-02 | KSFW001 | 东方小品种钢前处理 0.67（昆山富维 厚度公差：0.660-0.670mm,光泽度大于150GU（横向、纵向），粗糙度：Ra0.2-0.45um.硬度：HV80-110） | 13250 | 2024-06-07 | 2024-06-17 | 2 | 2024-07-01 01:15:40 | 2024-07-01 01:16:38 | 江苏东方九天新能源材料有限公司 | 178253 | 5704 |  |  | 0.1 | 9400 | 760 | 1 | JG12240550512 | 轧0.1，米数控制在22800-22900米，脱脂分一包9300米。 | 1 | R乳化斑(重) | 1