## sheet1
工序名称 | 工序编码 | 新卷号 | 批号 | 机组编码 | 机组名称 | 工序状态 | 检验结果 | 班组 | 参与人 | 来料重量 | 出料重量 | 成品率 | 出料长度 | 出料厚度 | 出料宽度 | 工序要求 | 备注 | 来料编码 | 来料名称 | 来料规格 | 产品编码 | 产品名称 | 产品规格 | 膜名称 | 排序 | 主计划号 | 子计划号 | 工序流程编码 | 工序流程名称 | 工单需求 | 计划开始时间 | 计划结束时间 | 工单状态 | 实际开始时间 | 产出时间 | 组织名称 | 卷号ID | 操作工人 | 报工人 | 检验 | 来料厚度 | 来料长度 | 来料宽度 | 是否分卷 | 原卷号 | 工单要求 | 是否成品 | 不良现象 | 入库审核
最终冷轧 | 02004 | JG1224070290 | JG1224070290 | JZ3 | 九天700轧机 | 合格 | 合格品 | 甲 | 李新峰 | 5210 | 5210 | 1 | 7237 | 0.15 | 610 | 轧0.15（0.148-0.153）5.2吨卷轧制米数7100-7200米，6.7吨轧制米数9450-9550米，7吨卷轧制米数9500-9600米 |  | 20100023 | 轧硬 | 0.4*610-SPCC | 30210011 | 光亮卷 | 0.15-SPCC |  | 30 | MO001477 | MO001477-010 | GLJ003 | 光亮卷前处理 模板 | 5220 | 2024-07-11 | 2024-07-11 | 3 | 2024-07-21 17:24:35 | 2024-07-21 17:25:06 | 江苏九天光电科技有限公司 | 236581 | 5803 |  |  | 0.4 | 2780 | 610 | 1 | JG1224070290 |  |  |  | 0
最终冷轧 | 02004 | JG1224070289 | JG1224070289 | JZ3 | 九天700轧机 | 合格 | 合格品 | 甲 | 杨永华 | 5230 | 5230 | 1 | 7234 | 0.15 | 610 | 轧0.15（0.148-0.153）5.2吨卷轧制米数7100-7200米，6.7吨轧制米数9450-9550米，7吨卷轧制米数9500-9600米 |  | 20100023 | 轧硬 | 0.4*610-SPCC | 30210011 | 光亮卷 | 0.15-SPCC |  | 30 | MO001477 | MO001477-009 | GLJ003 | 光亮卷前处理 模板 | 5235 | 2024-07-11 | 2024-07-11 | 3 | 2024-07-21 16:19:25 | 2024-07-21 16:20:01 | 江苏九天光电科技有限公司 | 236580 | 5805 |  |  | 0.4 | 2780 | 610 | 1 | JG1224070289 |  |  |  | 0
最终冷轧 | 02004 | JG1224070286 | JG1224070286 | JZ3 | 九天700轧机 | 合格 | 合格品 | 甲 | 李新峰 | 5220 | 5220 | 1 | 7233 | 0.15 | 610 | 轧0.15（0.148-0.153）5.2吨卷轧制米数7100-7200米，6.7吨轧制米数9450-9550米，7吨卷轧制米数9500-9600米 |  | 20100023 | 轧硬 | 0.4*610-SPCC | 30210011 | 光亮卷 | 0.15-SPCC |  | 30 | MO001477 | MO001477-006 | GLJ003 | 光亮卷前处理 模板 | 5220 | 2024-07-11 | 2024-07-11 | 3 | 2024-07-21 15:17:25 | 2024-07-21 15:17:54 | 江苏九天光电科技有限公司 | 236577 | 5803 |  |  | 0.4 | 2780 | 610 | 1 | JG1224070286 |  |  |  | 0
最终冷轧 | 02004 | JG1224070282 | JG1224070282 | JZ3 | 九天700轧机 | 合格 | 合格品 | 甲 | 杨永华 | 5210 | 5080 | 0.975 | 7200 | 0.15 | 610 | 轧0.15（0.148-0.153）5.2吨卷轧制米数7100-7200米，6.7吨轧制米数9450-9550米，7吨卷轧制米数9500-9600米 |  | 20100023 | 轧硬 | 0.4*610-SPCC | 30210011 | 光亮卷 | 0.15-SPCC |  | 30 | MO001477 | MO001477-002 | GLJ003 | 光亮卷前处理 模板 | 5215 | 2024-07-11 | 2024-07-11 | 3 | 2024-07-21 14:12:32 | 2024-07-21 14:13:12 | 江苏九天光电科技有限公司 | 236573 | 5805 |  |  | 0.4 | 2780 | 610 | 1 | JG1224070282 |  |  |  | 0
最终冷轧 | 02004 | JG1224070264 | JG1224070264 | JZ3 | 九天700轧机 | 合格 | 合格品 | 甲 | 李新峰 | 7130 | 7130 | 1 | 9630 | 0.15 | 610 | 轧0.15（0.152-0.158）5.4吨卷轧制米数7100-7200米不超7250米；7.1吨轧制米数9500-9600米不超9650米，按米数轧制，厚度微调，厚度最高不超0.158 |  | 20100023 | 轧硬 | 0.4*610-SPCC | 30210011 | 光亮卷 | 0.15-SPCC |  | 30 | MO001446 | MO001446-020 | GLJ003 | 光亮卷前处理 模板 | 7135 | 2024-07-10 | 2024-07-10 | 2 | 2024-07-21 12:26:19 | 2024-07-21 12:26:46 | 江苏九天光电科技有限公司 | 235100 | 5803 |  |  | 0.4 | 3815 | 610 | 1 | JG1224070264 |  |  |  | 0
最终冷轧 | 02004 | JG1224070299 | JG1224070299 | JZ3 | 九天700轧机 | 合格 | 合格品 | 甲 | 杨永华 | 6700 | 6700 | 1 | 9511 | 0.15 | 610 | 轧0.15（0.148-0.153）5.2吨卷轧制米数7100-7200米，6.7吨轧制米数9450-9550米，7吨卷轧制米数9500-9600米 |  | 20100023 | 轧硬 | 0.4*610-SPCC | 30210011 | 光亮卷 | 0.15-SPCC |  | 30 | MO001477 | MO001477-019 | GLJ003 | 光亮卷前处理 模板 | 6700 | 2024-07-11 | 2024-07-11 | 3 | 2024-07-21 10:32:16 | 2024-07-21 10:32:48 | 江苏九天光电科技有限公司 | 236590 | 5805 |  |  | 0.4 | 3560 | 610 | 1 | JG1224070299 |  |  |  | 0
最终冷轧 | 02004 | JG1224070291 | JG1224070291 | JZ3 | 九天700轧机 | 合格 | 合格品 | 乙 | 蒋涛 | 6700 | 6700 | 1 | 9550 | 0.15 | 610 | 轧0.15（0.148-0.153）5.2吨卷轧制米数7100-7200米，6.7吨轧制米数9450-9550米，7吨卷轧制米数9500-9600米 |  | 20100023 | 轧硬 | 0.4*610-SPCC | 30210011 | 光亮卷 | 0.15-SPCC |  | 30 | MO001477 | MO001477-011 | GLJ003 | 光亮卷前处理 模板 | 6700 | 2024-07-11 | 2024-07-11 | 3 | 2024-07-21 07:39:19 | 2024-07-21 09:36:21 | 江苏九天光电科技有限公司 | 236582 | 5800 |  |  | 0.4 | 3550 | 610 | 1 | JG1224070291 |  |  |  | 0
最终冷轧 | 02004 | JG1224070272 | JG1224070272 | JZ3 | 九天700轧机 | 合格 | 合格品 | 乙 | 蒋涛 | 7170 | 7170 | 1 | 9670 | 0.15 | 610 | 轧0.15（0.152-0.158）5.4吨卷轧制米数7100-7200米不超7250米；7.1吨轧制米数9500-9600米不超9650米，按米数轧制，厚度微调，厚度最高不超0.158 |  | 20100023 | 轧硬 | 0.4*610-SPCC | 30210011 | 光亮卷 | 0.15-SPCC |  | 30 | MO001446 | MO001446-024 | GLJ003 | 光亮卷前处理 模板 | 7170 | 2024-07-10 | 2024-07-10 | 2 | 2024-07-21 05:17:35 | 2024-07-21 09:33:19 | 江苏九天光电科技有限公司 | 235113 | 5800 |  |  | 0.4 | 3820 | 610 | 1 | JG1224070272 |  |  |  | 0
最终冷轧 | 02004 | JG1224070284 | JG1224070284 | JZ3 | 九天700轧机 | 合格 | 合格品 | 乙 | 周朋 | 6750 | 6750 | 1 | 9640 | 0.15 | 610 | 轧0.15（0.148-0.153）5.2吨卷轧制米数7100-7200米，6.7吨轧制米数9450-9550米，7吨卷轧制米数9500-9600米 |  | 20100023 | 轧硬 | 0.4*610-SPCC | 30210011 | 光亮卷 | 0.15-SPCC |  | 30 | MO001477 | MO001477-004 | GLJ003 | 光亮卷前处理 模板 | 6760 | 2024-07-11 | 2024-07-11 | 3 | 2024-07-21 04:50:29 | 2024-07-21 04:55:37 | 江苏九天光电科技有限公司 | 236575 | 5810 |  |  | 0.4 | 3610 | 610 | 1 | JG1224070284 |  |  |  | 0
最终冷轧 | 02004 | JG1224070270 | JG1224070270 | JZ3 | 九天700轧机 | 合格 | 合格品 | 乙 | 蒋涛 | 5400 | 5400 | 1 | 7200 | 0.15 | 610 | 轧0.15（0.152-0.158）5.4吨卷轧制米数7100-7200米不超7250米；7.1吨轧制米数9500-9600米不超9650米，按米数轧制，厚度微调，厚度最高不超0.158 |  | 20100023 | 轧硬 | 0.4*610-SPCC | 30210011 | 光亮卷 | 0.15-SPCC |  | 30 | MO001446 | MO001446-010 | GLJ003 | 光亮卷前处理 模板 | 5400 | 2024-07-10 | 2024-07-10 | 2 | 2024-07-21 03:28:42 | 2024-07-21 03:29:00 | 江苏九天光电科技有限公司 | 235081 | 5800 |  |  | 0.4 | 2880 | 610 | 1 | JG1224070270 |  |  |  | 0
最终冷轧 | 02004 | JG1224070257 | JG1224070257 | JZ3 | 九天700轧机 | 合格 | 合格品 | 甲 | 杨永华 | 5404 | 5404 | 1 | 7270 | 0.15 | 610 | 轧0.15（0.152-0.158）5.4吨卷轧制米数7100-7200米不超7250米；7.1吨轧制米数9500-9600米不超9650米，按米数轧制，厚度微调，厚度最高不超0.158 |  | 20100023 | 轧硬 | 0.4*610-SPCC | 30210011 | 光亮卷 | 0.15-SPCC |  | 30 | MO001446 | MO001446-005 | GLJ003 | 光亮卷前处理 模板 | 5405 | 2024-07-10 | 2024-07-10 | 2 | 2024-07-21 00:11:47 | 2024-07-21 00:25:27 | 江苏九天光电科技有限公司 | 235076 | 5805 |  |  | 0.4 | 2880 | 610 | 1 | JG1224070257 |  |  |  | 0
最终冷轧 | 02004 | JG1224070288 | JG1224070288 | JZ3 | 九天700轧机 | 合格 | 合格品 | 甲 | 杨永华 | 6730 | 6730 | 1 | 9550 | 0.15 | 610 | 轧0.15（0.148-0.153）5.2吨卷轧制米数7100-7200米，6.7吨轧制米数9450-9550米，7吨卷轧制米数9500-9600米 |  | 20100023 | 轧硬 | 0.4*610-SPCC | 30210011 | 光亮卷 | 0.15-SPCC |  | 30 | MO001477 | MO001477-008 | GLJ003 | 光亮卷前处理 模板 | 6730 | 2024-07-11 | 2024-07-11 | 3 | 2024-07-20 23:15:53 | 2024-07-20 23:16:40 | 江苏九天光电科技有限公司 | 236579 | 5805 |  |  | 0.4 | 3590 | 610 | 1 | JG1224070288 |  |  |  | 0
最终冷轧 | 02004 | JG1224070259 | JG1224070259 | JZ3 | 九天700轧机 | 合格 | 合格品 | 甲 | 杨永华 | 7070 | 7070 | 1 | 9566 | 0.15 | 610 | 轧0.15（0.152-0.158）5.4吨卷轧制米数7100-7200米不超7250米；7.1吨轧制米数9500-9600米不超9650米，按米数轧制，厚度微调，厚度最高不超0.158 |  | 20100023 | 轧硬 | 0.4*610-SPCC | 30210011 | 光亮卷 | 0.15-SPCC |  | 30 | MO001446 | MO001446-017 | GLJ003 | 光亮卷前处理 模板 | 7075 | 2024-07-10 | 2024-07-10 | 2 | 2024-07-20 21:47:47 | 2024-07-20 21:49:03 | 江苏九天光电科技有限公司 | 235097 | 5805 |  |  | 0.4 | 3770 | 610 | 1 | JG1224070259 |  |  |  | 0
最终冷轧 | 02004 | JG1224070303 | JG1224070303 | JZ3 | 九天700轧机 | 合格 | 合格品 | 甲 | 杨永华 | 7060 | 7060 | 1 | 9530 | 0.15 | 610 | 轧0.15（0.148-0.153）5.2吨卷轧制米数7100-7200米，6.7吨轧制米数9450-9550米，7吨卷轧制米数9500-9600米 |  | 20100023 | 轧硬 | 0.4*610-SPCC | 30210011 | 光亮卷 | 0.15-SPCC |  | 30 | MO001477 | MO001477-023 | GLJ003 | 光亮卷前处理 模板 | 7070 | 2024-07-11 | 2024-07-11 | 3 | 2024-07-20 20:22:21 | 2024-07-20 20:23:00 | 江苏九天光电科技有限公司 | 236594 | 5805 |  |  | 0.4 | 3770 | 610 | 1 | JG1224070303 |  |  |  | 0
最终冷轧 | 02004 | JG1224070300 | JG1224070300 | JZ3 | 九天700轧机 | 合格 | 合格品 | 甲 | 杨永华 | 6670 | 6670 | 1 | 9515 | 0.15 | 610 | 轧0.15（0.148-0.153）5.2吨卷轧制米数7100-7200米，6.7吨轧制米数9450-9550米，7吨卷轧制米数9500-9600米 |  | 20100023 | 轧硬 | 0.4*610-SPCC | 30210011 | 光亮卷 | 0.15-SPCC |  | 30 | MO001477 | MO001477-020 | GLJ003 | 光亮卷前处理 模板 | 6680 | 2024-07-11 | 2024-07-11 | 3 | 2024-07-20 18:55:38 | 2024-07-20 18:56:11 | 江苏九天光电科技有限公司 | 236591 | 5805 |  |  | 0.4 | 3560 | 610 | 1 | JG1224070300 |  |  |  | 0
最终冷轧 | 02004 | JG1224070260 | JG1224070260 | JZ3 | 九天700轧机 | 合格 | 合格品 | 乙 | 周朋 | 7050 | 7050 | 1 | 9580 | 0.15 | 610 | 轧0.15（0.152-0.158）5.4吨卷轧制米数7100-7200米不超7250米；7.1吨轧制米数9500-9600米不超9650米，按米数轧制，厚度微调，厚度最高不超0.158 |  | 20100023 | 轧硬 | 0.4*610-SPCC | 30210011 | 光亮卷 | 0.15-SPCC |  | 30 | MO001446 | MO001446-018 | GLJ003 | 光亮卷前处理 模板 | 7060 | 2024-07-10 | 2024-07-10 | 2 | 2024-07-20 15:50:50 | 2024-07-20 15:51:10 | 江苏九天光电科技有限公司 | 235098 | 5810 |  |  | 0.4 | 3770 | 610 | 1 | JG1224070260 |  |  |  | 0
最终冷轧 | 02004 | JG1224070268 | JG1224070268 | JZ3 | 九天700轧机 | 合格 | 合格品 | 乙 | 蒋涛 | 7130 | 7130 | 1 | 9620 | 0.15 | 610 | 轧0.15（0.152-0.158）5.4吨卷轧制米数7100-7200米不超7250米；7.1吨轧制米数9500-9600米不超9650米，按米数轧制，厚度微调，厚度最高不超0.158 |  | 20100023 | 轧硬 | 0.4*610-SPCC | 30210011 | 光亮卷 | 0.15-SPCC |  | 30 | MO001446 | MO001446-022 | GLJ003 | 光亮卷前处理 模板 | 7135 | 2024-07-10 | 2024-07-10 | 2 | 2024-07-20 15:50:14 | 2024-07-20 15:50:34 | 江苏九天光电科技有限公司 | 235102 | 5800 |  |  | 0.4 | 3800 | 610 | 1 | JG1224070268 |  |  |  | 0
最终冷轧 | 02004 | JG1224070263 | JG1224070263 | JZ3 | 九天700轧机 | 合格 | 合格品 | 乙 | 蒋涛 | 7150 | 7150 | 1 | 9610 | 0.15 | 610 | 轧0.15（0.152-0.158）5.4吨卷轧制米数7100-7200米不超7250米；7.1吨轧制米数9500-9600米不超9650米，按米数轧制，厚度微调，厚度最高不超0.158 |  | 20100023 | 轧硬 | 0.4*610-SPCC | 30210011 | 光亮卷 | 0.15-SPCC |  | 30 | MO001446 | MO001446-019 | GLJ003 | 光亮卷前处理 模板 | 7150 | 2024-07-10 | 2024-07-10 | 2 | 2024-07-20 15:49:36 | 2024-07-20 15:49:57 | 江苏九天光电科技有限公司 | 235099 | 5800 |  |  | 0.4 | 3815 | 610 | 1 | JG1224070263 |  |  |  | 0
最终冷轧 | 02004 | JG1224070269 | JG1224070269 | JZ3 | 九天700轧机 | 合格 | 合格品 | 甲 | 杨永华 | 5400 | 5400 | 1 | 7260 | 0.15 | 610 | 轧0.15（0.152-0.158）5.4吨卷轧制米数7100-7200米不超7250米；7.1吨轧制米数9500-9600米不超9650米，按米数轧制，厚度微调，厚度最高不超0.158 |  | 20100023 | 轧硬 | 0.4*610-SPCC | 30210011 | 光亮卷 | 0.15-SPCC |  | 30 | MO001446 | MO001446-009 | GLJ003 | 光亮卷前处理 模板 | 5400 | 2024-07-10 | 2024-07-10 | 2 | 2024-07-20 08:11:56 | 2024-07-20 08:12:33 | 江苏九天光电科技有限公司 | 235080 | 5805 |  |  | 0.4 | 2880 | 610 | 1 | JG1224070269 |  |  |  | 0
最终冷轧 | 02004 | JG1224070233 | JG1224070233 | JZ3 | 九天700轧机 | 合格 | 合格品 | 甲 | 杨永华 | 5384 | 5384 | 1 | 7238 | 0.15 | 610 | 轧0.15（0.152-0.158）5.4吨卷轧制米数7100-7200米不超7250米；7.1吨轧制米数9500-9600米不超9650米，按米数轧制，厚度微调，厚度最高不超0.158 |  | 20100023 | 轧硬 | 0.4*610-SPCC | 30210011 | 光亮卷 | 0.15-SPCC |  | 30 | MO001446 | MO001446-001 | GLJ003 | 光亮卷前处理 模板 | 5385 | 2024-07-10 | 2024-07-10 | 2 | 2024-07-20 07:01:49 | 2024-07-20 07:02:31 | 江苏九天光电科技有限公司 | 235072 | 5805 |  |  | 0.4 | 2880 | 610 | 1 | JG1224070233 |  |  |  | 0
最终冷轧 | 02004 | JG1224070274 | JG1224070274 | JZ3 | 九天700轧机 | 合格 | 合格品 | 甲 | 杨永华 | 5420 | 5420 | 1 | 7254 | 0.15 | 610 | 轧0.15（0.152-0.158）5.4吨卷轧制米数7100-7200米不超7250米；7.1吨轧制米数9500-9600米不超9650米，按米数轧制，厚度微调，厚度最高不超0.158 |  | 20100023 | 轧硬 | 0.4*610-SPCC | 30210011 | 光亮卷 | 0.15-SPCC |  | 30 | MO001446 | MO001446-012 | GLJ003 | 光亮卷前处理 模板 | 5420 | 2024-07-10 | 2024-07-10 | 2 | 2024-07-20 05:53:29 | 2024-07-20 05:54:06 | 江苏九天光电科技有限公司 | 235083 | 5805 |  |  | 0.4 | 2880 | 610 | 1 | JG1224070274 |  |  |  | 0
最终冷轧 | 02004 | JG1224070256 | JG1224070256 | JZ3 | 九天700轧机 | 合格 | 合格品 | 甲 | 李新峰 | 7150 | 7150 | 1 | 9645 | 0.15 | 610 | 轧0.15（0.152-0.158）5.4吨卷轧制米数7100-7200米不超7250米；7.1吨轧制米数9500-9600米不超9650米，按米数轧制，厚度微调，厚度最高不超0.158 |  | 20100023 | 轧硬 | 0.4*610-SPCC | 30210011 | 光亮卷 | 0.15-SPCC |  | 30 | MO001446 | MO001446-016 | GLJ003 | 光亮卷前处理 模板 | 7160 | 2024-07-10 | 2024-07-10 | 2 | 2024-07-20 04:43:54 | 2024-07-20 04:44:34 | 江苏九天光电科技有限公司 | 235092 | 5803 |  |  | 0.4 | 3820 | 610 | 1 | JG1224070256 |  |  |  | 0
最终冷轧 | 02004 | JG1224070255 | JG1224070255 | JZ3 | 九天700轧机 | 合格 | 合格品 | 甲 | 杨永华 | 7170 | 7170 | 1 | 9460 | 0.15 | 610 | 轧0.15（0.152-0.158）5.4吨卷轧制米数7100-7200米不超7250米；7.1吨轧制米数9500-9600米不超9650米，按米数轧制，厚度微调，厚度最高不超0.158 |  | 20100023 | 轧硬 | 0.4*610-SPCC | 30210011 | 光亮卷 | 0.15-SPCC |  | 30 | MO001446 | MO001446-015 | GLJ003 | 光亮卷前处理 模板 | 7175 | 2024-07-10 | 2024-07-10 | 2 | 2024-07-20 03:13:06 | 2024-07-20 03:14:22 | 江苏九天光电科技有限公司 | 235091 | 5805 |  |  | 0.4 | 3820 | 610 | 1 | JG1224070255 |  |  |  | 0
最终冷轧 | 02004 | JG1224070283 | JG1224070283 | JZ3 | 九天700轧机 | 合格 | 合格品 | 甲 | 李新峰 | 6770 | 6770 | 1 | 9560 | 0.15 | 610 | 轧0.15（0.148-0.153）5.2吨卷轧制米数7100-7200米，6.7吨轧制米数9450-9550米，7吨卷轧制米数9500-9600米 |  | 20100023 | 轧硬 | 0.4*610-SPCC | 30210011 | 光亮卷 | 0.15-SPCC |  | 30 | MO001477 | MO001477-003 | GLJ003 | 光亮卷前处理 模板 | 6770 | 2024-07-11 | 2024-07-11 | 3 | 2024-07-20 01:45:46 | 2024-07-20 01:46:29 | 江苏九天光电科技有限公司 | 236574 | 5803 |  |  | 0.4 | 3610 | 610 | 1 | JG1224070283 |  |  |  | 0
最终冷轧 | 02004 | JG1224070235 | JG1224070235 | JZ3 | 九天700轧机 | 合格 | 合格品 | 甲 | 杨永华 | 7240 | 7240 | 1 | 9666 | 0.15 | 610 | 轧0.15（0.152-0.158）5.4吨卷轧制米数7100-7200米不超7250米；7.1吨轧制米数9500-9600米不超9650米，按米数轧制，厚度微调，厚度最高不超0.158 |  | 20100023 | 轧硬 | 0.4*610-SPCC | 30210011 | 光亮卷 | 0.15-SPCC |  | 30 | MO001446 | MO001446-013 | GLJ003 | 光亮卷前处理 模板 | 7250 | 2024-07-10 | 2024-07-10 | 2 | 2024-07-20 00:04:30 | 2024-07-20 00:05:18 | 江苏九天光电科技有限公司 | 235085 | 5805 |  |  | 0.4 | 3860 | 610 | 1 | JG1224070235 |  |  |  | 0
最终冷轧 | 02004 | JG1224070185 | JG1224070185 | JZ3 | 九天700轧机 | 合格 | 合格品 | 乙 | 周朋 | 5424 | 5424 | 1 | 7260 | 0.15 | 610 | 轧0.15（0.152-0.158）5.4吨轧制米数7100-7200米不高于7250米；7.1吨卷轧制米数9500-9600米不高于9650米 |  | 20100023 | 轧硬 | 0.4*610-SPCC | 30210011 | 光亮卷 | 0.15-SPCC |  | 30 | MO001353 | MO001353-001 | GLJ003 | 光亮卷前处理 模板 | 5425 | 2024-07-08 | 2024-07-08 | 2 | 2024-07-19 17:43:54 | 2024-07-19 17:44:19 | 江苏九天光电科技有限公司 | 227423 | 5810 |  |  | 0.4 | 2880 | 610 | 1 | JG1224070185 |  |  |  | 0
最终冷轧 | 02004 | JG1224070049 | JG1224070049 | JZ3 | 九天700轧机 | 合格 | 合格品 | 乙 | 蒋涛 | 5430 | 5430 | 1 | 7230 | 0.15 | 610 | 轧0.15（0.152-0.158）米数控制在7150-7250米不低于7150米，不高于7250米 |  | 20100023 | 轧硬 | 0.4*610-SPCC | 30210011 | 光亮卷 | 0.15-SPCC |  | 30 | MO001144 | MO001144-009 | GLJ003 | 光亮卷前处理 模板 | 5430 | 2024-07-03 | 2024-07-03 | 2 | 2024-07-19 16:50:53 | 2024-07-19 16:51:12 | 江苏九天光电科技有限公司 | 202792 | 5800 |  |  | 0.4 | 2880 | 610 | 1 | JG1224070049
最终冷轧 | 02004 | JG1224070202 | JG1224070202 | JZ3 | 九天700轧机 | 合格 | 合格品 | 乙 | 蒋涛 | 5414 | 5414 | 1 | 7220 | 0.15 | 610 | 轧0.15（0.152-0.158）5.4吨轧制米数7100-7200米不高于7250米；7.1吨卷轧制米数9500-9600米不高于9650米 |  | 20100023 | 轧硬 | 0.4*610-SPCC | 30210011 | 光亮卷 | 0.15-SPCC |  | 30 | MO001353 | MO001353-004 | GLJ003 | 光亮卷前处理 模板 | 5415 | 2024-07-08 | 2024-07-08 | 2 | 2024-07-19 16:49:45 | 2024-07-19 16:50:06 | 江苏九天光电科技有限公司 | 227426 | 5800 |  |  | 0.4 | 2880 | 610 | 1 | JG1224070202 |  |  |  | 0
最终冷轧 | 02004 | JG1224070061 | JG1224070061 | JZ3 | 九天700轧机 | 合格 | 合格品 | 乙 | 周朋 | 5420 | 5420 | 1 | 7240 | 0.15 | 610 | 轧0.15（0.152-0.158）米数控制在7150-7250米不低于7150米，不高于7250米 |  | 20100023 | 轧硬 | 0.4*610-SPCC | 30210011 | 光亮卷 | 0.15-SPCC |  | 30 | MO001144 | MO001144-017 | GLJ003 | 光亮卷前处理 模板 | 5420 | 2024-07-03 | 2024-07-03 | 2 | 2024-07-19 16:49:04 | 2024-07-19 16:49:28 | 江苏九天光电科技有限公司 | 202801 | 5810 |  |  | 0.4 | 2880 | 610 | 1 | JG1224070061
最终冷轧 | 02004 | JG1224070186 | JG1224070186 | JZ3 | 九天700轧机 | 合格 | 合格品 | 乙 | 周朋 | 5420 | 5420 | 1 | 7250 | 0.15 | 610 | 轧0.15（0.152-0.158）5.4吨轧制米数7100-7200米不高于7250米；7.1吨卷轧制米数9500-9600米不高于9650米 |  | 20100023 | 轧硬 | 0.4*610-SPCC | 30210011 | 光亮卷 | 0.15-SPCC |  | 30 | MO001353 | MO001353-002 | GLJ003 | 光亮卷前处理 模板 | 5420 | 2024-07-08 | 2024-07-08 | 2 | 2024-07-19 16:48:25 | 2024-07-19 16:48:48 | 江苏九天光电科技有限公司 | 227424 | 5810 |  |  | 0.4 | 2880 | 610 | 1 | JG1224070186 |  |  |  | 0
最终冷轧 | 02004 | JG0024060078 | JG0024060078 | JZ3 | 九天700轧机 | 合格 | 合格品 | 乙 | 蒋涛 | 5140 | 5140 | 1 | 7180 | 0.15 | 610 | 轧0.15（0.147-0.152） |  | 20100082 | 轧硬 | 0.6*610-SPCC | 30210011 | 光亮卷 | 0.15-SPCC |  | 30 | MO000969 | MO000969-002 | GLJ003 | 光亮卷前处理 模板 | 5140 | 2024-06-25 | 2024-06-25 | 2 | 2024-07-19 16:39:11 | 2024-07-19 16:39:33 | 江苏九天光电科技有限公司 | 193543 | 5800 |  |  | 0.6 | 1810 | 610 | 1 | JG0024060078
最终冷轧 | 02004 | JG1224070058 | JG1224070058 | JZ3 | 九天700轧机 | 合格 | 合格品 | 乙 | 周朋 | 5400 | 5400 | 1 | 7250 | 0.15 | 610 | 轧0.15（0.152-0.158）米数控制在7150-7250米不低于7150米，不高于7250米 |  | 20100023 | 轧硬 | 0.4*610-SPCC | 30210011 | 光亮卷 | 0.15-SPCC |  | 30 | MO001144 | MO001144-014 | GLJ003 | 光亮卷前处理 模板 | 5400 | 2024-07-03 | 2024-07-03 | 2 | 2024-07-19 16:37:54 | 2024-07-19 16:38:19 | 江苏九天光电科技有限公司 | 202798 | 5810 |  |  | 0.4 | 2880 | 610 | 1 | JG1224070058
最终冷轧 | 02004 | JG1224070074 | JG1224070074 | JZ3 | 九天700轧机 | 合格 | 合格品 | 甲 | 李新峰 | 6288 | 6270 | 0.9971 | 13360 | 0.1 | 610 | 轧0.1（0.097-0.102）米数13200-13300米 |  | 20100023 | 轧硬 | 0.4*610-SPCC | 30210015 | 光亮卷 | 0.1-SPCC |  | 30 | MO001150 | MO001150-002 | GLJ003 | 光亮卷前处理 模板 | 6290 | 2024-07-03 | 2024-07-03 | 2 | 2024-07-19 07:34:59 | 2024-07-19 07:36:53 | 江苏九天光电科技有限公司 | 202922 | 5803 |  |  | 0.4 | 3360 | 610 | 1 | JG1224070074
最终冷轧 | 02004 | JG1224070062 | JG1224070062 | JZ3 | 九天700轧机 | 合格 | 合格品 | 甲 | 李新峰 | 5400 | 5400 | 1 | 7570 | 0.15 | 610 | 轧0.15（0.152-0.158）米数控制在7150-7250米不低于7150米，不高于7250米 |  | 20100023 | 轧硬 | 0.4*610-SPCC | 30210011 | 光亮卷 | 0.15-SPCC |  | 30 | MO001144 | MO001144-018 | GLJ003 | 光亮卷前处理 模板 | 5400 | 2024-07-03 | 2024-07-03 | 2 | 2024-07-19 04:26:34 | 2024-07-19 04:27:56 | 江苏九天光电科技有限公司 | 202802 | 5803 |  |  | 0.4 | 2880 | 610 | 1 | JG1224070062
最终冷轧 | 02004 | JG1224070046 | JG1224070046 | JZ3 | 九天700轧机 | 合格 | 合格品 | 甲 | 李新峰 | 5420 | 5420 | 1 | 7180 | 0.15 | 610 | 轧0.15（0.152-0.158）米数控制在7150-7250米不低于7150米，不高于7250米 |  | 20100023 | 轧硬 | 0.4*610-SPCC | 30210011 | 光亮卷 | 0.15-SPCC |  | 30 | MO001144 | MO001144-008 | GLJ003 | 光亮卷前处理 模板 | 5420 | 2024-07-03 | 2024-07-03 | 2 | 2024-07-19 03:03:13 | 2024-07-19 03:04:19 | 江苏九天光电科技有限公司 | 202791 | 5803 |  |  | 0.4 | 2880 | 610 | 1 | JG1224070046
最终冷轧 | 02004 | JG1224070045 | JG1224070045 | JZ3 | 九天700轧机 | 合格 | 合格品 | 甲 | 李新峰 | 5444 | 5445 | 1.0002 | 7190 | 0.15 | 610 | 轧0.15（0.152-0.158）米数控制在7150-7250米不低于7150米，不高于7250米 |  | 20100023 | 轧硬 | 0.4*610-SPCC | 30210011 | 光亮卷 | 0.15-SPCC |  | 30 | MO001144 | MO001144-007 | GLJ003 | 光亮卷前处理 模板 | 5445 | 2024-07-03 | 2024-07-03 | 2 | 2024-07-19 01:41:32 | 2024-07-19 01:42:46 | 江苏九天光电科技有限公司 | 202790 | 5803 |  |  | 0.4 | 2880 | 610 | 1 | JG1224070045
最终冷轧 | 02004 | JG0024060073 | JG0024060073 | JZ3 | 九天700轧机 | 合格 | 合格品 | 甲 | 李新峰 | 5120 | 5120 | 1 | 7180 | 0.15 | 610 | 轧0.15（0.147-0.152） |  | 20100082 | 轧硬 | 0.6*610-SPCC | 30210011 | 光亮卷 | 0.15-SPCC |  | 30 | MO000969 | MO000969-005 | GLJ003 | 光亮卷前处理 模板 | 5120 | 2024-06-25 | 2024-06-25 | 2 | 2024-07-19 00:16:04 | 2024-07-19 00:18:16 | 江苏九天光电科技有限公司 | 193546 | 5803 |  |  | 0.6 | 1810 | 610 | 1 | JG0024060073
最终冷轧 | 02004 | JG1224070209 | JG1224070209 | JZ3 | 九天700轧机 | 合格 | 合格品 | 乙 | 周朋 | 6294 | 6294 | 1 | 13400 | 0.1 | 610 | 轧0.1（0.098-0.103）米数13200-13300米 |  | 20100023 | 轧硬 | 0.4*610-SPCC | 30210015 | 光亮卷 | 0.1-SPCC |  | 30 | MO001528 | MO001528-013 | GLJ003 | 光亮卷前处理 模板 | 6295 | 2024-07-12 | 2024-07-12 | 3 | 2024-07-18 17:37:06 | 2024-07-18 17:37:27 | 江苏九天光电科技有限公司 | 238814 | 5810 |  |  | 0.4 | 3360 | 610 | 1 | JG1224070209 |  |  |  | 0
最终冷轧 | 02004 | JG1224070205 | JG1224070205 | JZ3 | 九天700轧机 | 合格 | 合格品 | 乙 | 周朋 | 5430 | 5430 | 1 | 7250 | 0.15 | 610 | 轧0.15（0.152-0.158）5.4吨轧制米数7100-7200米不高于7250米；7.1吨卷轧制米数9500-9600米不高于9650米 |  | 20100023 | 轧硬 | 0.4*610-SPCC | 30210011 | 光亮卷 | 0.15-SPCC |  | 30 | MO001353 | MO001353-007 | GLJ003 | 光亮卷前处理 模板 | 5430 | 2024-07-08 | 2024-07-08 | 2 | 2024-07-18 15:51:48 | 2024-07-18 15:52:16 | 江苏九天光电科技有限公司 | 227429 | 5810 |  |  | 0.4 | 2880 | 610 | 1 | JG1224070205 |  |  |  | 0
最终冷轧 | 02004 | JG1224070250 | JG1224070250 | JZ3 | 九天700轧机 | 合格 | 合格品 | 乙 | 周朋 | 6680 | 6680 | 1 | 9510 | 0.15 | 610 | 轧0.15（0.148-0.153）5.2吨卷轧制米数7100-7200米不超7250米，6.8-6.7吨卷轧制米数9500-9600米不超9600米 |  | 20100023 | 轧硬 | 0.4*610-SPCC | 30210011 | 光亮卷 | 0.15-SPCC |  | 30 | MO001447 | MO001447-016 | GLJ003 | 光亮卷前处理 模板 | 6685 | 2024-07-10 | 2024-07-10 | 2 | 2024-07-18 15:51:11 | 2024-07-18 15:51:34 | 江苏九天光电科技有限公司 | 235135 | 5810 |  |  | 0.4 | 3565 | 610 | 1 | JG1224070250 |  |  |  | 0
最终冷轧 | 02004 | JG0024060077 | JG0024060077 | JZ3 | 九天700轧机 | 合格 | 合格品 | 乙 | 蒋涛 | 5130 | 5130 | 1 | 7150 | 0.15 | 610 | 轧0.15（0.147-0.152） |  | 20100082 | 轧硬 | 0.6*610-SPCC | 30210011 | 光亮卷 | 0.15-SPCC |  | 30 | MO000969 | MO000969-001 | GLJ003 | 光亮卷前处理 模板 | 5130 | 2024-06-25 | 2024-06-25 | 2 | 2024-07-18 15:50:31 | 2024-07-18 15:50:51 | 江苏九天光电科技有限公司 | 193542 | 5800 |  |  | 0.6 | 1810 | 610 | 1 | JG0024060077
最终冷轧 | 02004 | JG1224070249 | JG1224070249 | JZ3 | 九天700轧机 | 合格 | 合格品 | 乙 | 蒋涛 | 6690 | 6690 | 1 | 9500 | 0.15 | 610 | 轧0.15（0.148-0.153）5.2吨卷轧制米数7100-7200米不超7250米，6.8-6.7吨卷轧制米数9500-9600米不超9600米 |  | 20100023 | 轧硬 | 0.4*610-SPCC | 30210011 | 光亮卷 | 0.15-SPCC |  | 30 | MO001447 | MO001447-015 | GLJ003 | 光亮卷前处理 模板 | 6690 | 2024-07-10 | 2024-07-10 | 2 | 2024-07-18 15:49:46 | 2024-07-18 15:50:05 | 江苏九天光电科技有限公司 | 235134 | 5800 |  |  | 0.4 | 3565 | 610 | 1 | JG1224070249 |  |  |  | 0
最终冷轧 | 02004 | JG1224070248 | JG1224070248 | JZ3 | 九天700轧机 | 合格 | 合格品 | 乙 | 蒋涛 | 6640 | 6640 | 1 | 9700 | 0.15 | 610 | 轧0.15（0.148-0.153）5.2吨卷轧制米数7100-7200米不超7250米，6.8-6.7吨卷轧制米数9500-9600米不超9600米 |  | 20100023 | 轧硬 | 0.4*610-SPCC | 30210011 | 光亮卷 | 0.15-SPCC |  | 30 | MO001447 | MO001447-012 | GLJ003 | 光亮卷前处理 模板 | 6645 | 2024-07-10 | 2024-07-10 | 2 | 2024-07-18 15:49:05 | 2024-07-18 15:49:29 | 江苏九天光电科技有限公司 | 235131 | 5800 |  |  | 0.4 | 3640 | 610 | 1 | JG1224070248 |  |  |  | 0
最终冷轧 | 02004 | JG1224070206 | JG1224070206 | JZ3 | 九天700轧机 | 合格 | 合格品 | 甲 | 杨永华 | 5414 | 5414 | 1 | 7280 | 0.15 | 610 | 轧0.15（0.152-0.158）5.4吨轧制米数7100-7200米不高于7250米；7.1吨卷轧制米数9500-9600米不高于9650米 |  | 20100023 | 轧硬 | 0.4*610-SPCC | 30210011 | 光亮卷 | 0.15-SPCC |  | 30 | MO001353 | MO001353-008 | GLJ003 | 光亮卷前处理 模板 | 5415 | 2024-07-08 | 2024-07-08 | 2 | 2024-07-18 08:09:24 | 2024-07-18 08:10:09 | 江苏九天光电科技有限公司 | 227431 | 5805 |  |  | 0.4 | 2880 | 610 | 1 | JG1224070206 |  |  |  | 0
最终冷轧 | 02004 | JG1224070279 | JG1224070279 | JZ3 | 九天700轧机 | 合格 | 合格品 | 甲 | 李新峰 | 6770 | 6770 | 1 | 9530 | 0.15 | 610 | 轧0.15（0.148-0.153）5.2吨卷轧制米数7100-7200米不超7250米，6.8-6.7吨卷轧制米数9500-9600米不超9600米 |  | 20100023 | 轧硬 | 0.4*610-SPCC | 30210011 | 光亮卷 | 0.15-SPCC |  | 30 | MO001447 | MO001447-013 | GLJ003 | 光亮卷前处理 模板 | 6770 | 2024-07-10 | 2024-07-10 | 2 | 2024-07-18 07:01:20 | 2024-07-18 07:01:54 | 江苏九天光电科技有限公司 | 235132 | 5803 |  |  | 0.4 | 3595 | 610 | 1 | JG1224070279 |  |  |  | 0
最终冷轧 | 02004 | JG1224070280 | JG1224070280 | JZ3 | 九天700轧机 | 合格 | 合格品 | 甲 | 杨永华 | 6750 | 6750 | 1 | 9600 | 0.15 | 610 | 轧0.15（0.148-0.153）5.2吨卷轧制米数7100-7200米不超7250米，6.8-6.7吨卷轧制米数9500-9600米不超9600米 |  | 20100023 | 轧硬 | 0.4*610-SPCC | 30210011 | 光亮卷 | 0.15-SPCC |  | 30 | MO001447 | MO001447-014 | GLJ003 | 光亮卷前处理 模板 | 6755 | 2024-07-10 | 2024-07-10 | 2 | 2024-07-18 05:38:32 | 2024-07-18 05:39:11 | 江苏九天光电科技有限公司 | 235133 | 5805 |  |  | 0.4 | 3595 | 610 | 1 | JG1224070280 |  |  |  | 0
最终冷轧 | 02004 | JG1224070213 | JG1224070213 | JZ3 | 九天700轧机 | 合格 | 合格品 | 甲 | 李新峰 | 6640 | 6640 | 1 | 9500 | 0.15 | 610 | 轧0.15（0.147-0.152）米数9400-9500米不低于9400米不高于9550米 |  | 20100023 | 轧硬 | 0.4*610-SPCC | 30210011 | 光亮卷 | 0.15-SPCC |  | 30 | MO001411 | MO001411-005 | GLJ003 | 光亮卷前处理 模板 | 6650 | 2024-07-09 | 2024-07-09 | 2 | 2024-07-18 04:11:33 | 2024-07-18 04:12:07 | 江苏九天光电科技有限公司 | 232902 | 5803 |  |  | 0.4 | 3550 | 610 | 1 | JG1224070213 |  |  |  | 0
最终冷轧 | 02004 | JG1224070193 | JG1224070193 | JZ3 | 九天700轧机 | 合格 | 合格品 | 甲 | 杨永华 | 6335 | 6335 | 1 | 10200 | 0.13 | 610 | 轧0.13（0.128-0.133） |  | 20100023 | 轧硬 | 0.4*610-SPCC | 30210007 | 光亮卷 | 0.13-SPCC |  | 30 | MO001692 | MO001692-001 | GLJ003 | 光亮卷前处理 模板 | 6335 | 2024-07-17 | 2024-07-17 | 3 | 2024-07-18 02:52:05 | 2024-07-18 02:52:53 | 江苏九天光电科技有限公司 | 238790 | 5805 |  |  | 0.4 | 3370 | 610 | 1 | JG1224070193 |  |  |  | 0
最终冷轧 | 02004 | JG1224070088 | JG1224070088 | JZ3 | 九天700轧机 | 合格 | 合格品 | 甲 | 李新峰 | 6320 | 6320 | 1 | 10180 | 0.13 | 610 | 轧0.13(0.128-0.133)米数10000-10100米 |  | 20100023 | 轧硬 | 0.4*610-SPCC | 30210007 | 光亮卷 | 0.13-SPCC |  | 30 | MO001690 | MO001690-001 | GLJ003 | 光亮卷前处理 模板 | 6320 | 2024-07-17 | 2024-07-17 | 3 | 2024-07-18 01:06:56 | 2024-07-18 01:07:31 | 江苏九天光电科技有限公司 | 202932 | 5803 |  |  | 0.4 | 3370 | 610 | 1 | JG1224070088 |  |  |  | 0