## sheet1
工序名称 | 工序编码 | 新卷号 | 批号 | 机组编码 | 机组名称 | 工序状态 | 检验结果 | 班组 | 参与人 | 来料重量 | 出料重量 | 成品率 | 出料长度 | 出料厚度 | 出料宽度 | 工序要求 | 备注 | 来料编码 | 来料名称 | 来料规格 | 产品编码 | 产品名称 | 产品规格 | 膜名称 | 排序 | 主计划号 | 子计划号 | 工序流程编码 | 工序流程名称 | 工单需求 | 计划开始时间 | 计划结束时间 | 工单状态 | 实际开始时间 | 产出时间 | 组织名称 | 卷号ID | 操作工人 | 报工人 | 检验 | 来料厚度 | 来料长度 | 来料宽度 | 是否分卷 | 原卷号 | 工单要求 | 是否成品 | 不良现象 | 入库审核
最终冷轧 | 02004 | JG1224070232 | JG1224070232 | JZ4 | 九天750轧机 | 合格 | 合格品 | 甲 | 蒋小冬 | 5820 | 5800 | 0.9966 | 6800 | 0.18 | 610 | 轧0.18（0.178-0.183）5.8吨卷轧制米数6600-6700米；5.9吨卷轧制米数6700-6800米，6吨卷轧制米数6750-6850米 |  | 20100023 | 轧硬 | 0.4*610-SPCC | 30210014 | 光亮卷 | 0.18-SPCC |  | 30 | MO001659 | MO001659-004 | GLJ003 | 光亮卷前处理 模板 | 5820 | 2024-07-16 | 2024-07-16 | 3 | 2024-07-21 21:34:58 | 2024-07-21 21:35:54 | 江苏九天光电科技有限公司 | 244095 | 5808 |  |  | 0.4 | 3110 | 610 | 1 | JG1224070232 |  |  |  | 0
最终冷轧 | 02004 | JG1224070228 | JG1224070228 | JZ4 | 九天750轧机 | 合格 | 合格品 | 甲 | 张帅 | 5940 | 5920 | 0.9966 | 6780 | 0.18 | 610 | 轧0.18（0.178-0.183）5.8吨卷轧制米数6600-6700米；5.9吨卷轧制米数6700-6800米，6吨卷轧制米数6750-6850米 |  | 20100023 | 轧硬 | 0.4*610-SPCC | 30210014 | 光亮卷 | 0.18-SPCC |  | 30 | MO001659 | MO001659-002 | GLJ003 | 光亮卷前处理 模板 | 5940 | 2024-07-16 | 2024-07-16 | 3 | 2024-07-21 16:14:57 | 2024-07-21 16:15:30 | 江苏九天光电科技有限公司 | 244093 | 5808 |  |  | 0.4 | 3160 | 610 | 1 | JG1224070228 |  |  |  | 0
最终冷轧 | 02004 | JG1224070251 | JG1224070251 | JZ4 | 九天750轧机 | 合格 | 合格品 | 甲 | 蒋小冬 | 5900 | 5880 | 0.9966 | 6800 | 0.18 | 610 | 轧0.18（0.178-0.183）5.8吨卷轧制米数6600-6700米；5.9吨卷轧制米数6700-6800米，6吨卷轧制米数6750-6850米 |  | 20100023 | 轧硬 | 0.4*610-SPCC | 30210014 | 光亮卷 | 0.18-SPCC |  | 30 | MO001659 | MO001659-011 | GLJ003 | 光亮卷前处理 模板 | 5905 | 2024-07-16 | 2024-07-16 | 3 | 2024-07-21 15:16:30 | 2024-07-21 15:17:00 | 江苏九天光电科技有限公司 | 244102 | 5801 |  |  | 0.4 | 3145 | 610 | 1 | JG1224070251 |  |  |  | 0
最终冷轧 | 02004 | JG1224070215 | JG1224070215 | JZ4 | 九天750轧机 | 合格 | 合格品 | 甲 | 张帅 | 6030 | 6010 | 0.9967 | 6900 | 0.18 | 610 | 轧0.18（0.178-0.183）5.8吨卷轧制米数6600-6700米；5.9吨卷轧制米数6700-6800米，6吨卷轧制米数6750-6850米 |  | 20100023 | 轧硬 | 0.4*610-SPCC | 30210014 | 光亮卷 | 0.18-SPCC |  | 30 | MO001659 | MO001659-005 | GLJ003 | 光亮卷前处理 模板 | 6040 | 2024-07-16 | 2024-07-16 | 3 | 2024-07-21 14:19:41 | 2024-07-21 14:28:20 | 江苏九天光电科技有限公司 | 244096 | 5808 |  |  | 0.4 | 3220 | 610 | 1 | JG1224070215 |  |  |  | 0
最终冷轧 | 02004 | JG1224070219 | JG1224070219 | JZ4 | 九天750轧机 | 合格 | 合格品 | 甲 | 蒋小冬 | 5900 | 5880 | 0.9966 | 6800 | 0.18 | 610 | 轧0.18（0.178-0.183）5.8吨卷轧制米数6600-6700米；5.9吨卷轧制米数6700-6800米，6吨卷轧制米数6750-6850米 |  | 20100023 | 轧硬 | 0.4*610-SPCC | 30210014 | 光亮卷 | 0.18-SPCC |  | 30 | MO001659 | MO001659-007 | GLJ003 | 光亮卷前处理 模板 | 5900 | 2024-07-16 | 2024-07-16 | 3 | 2024-07-21 13:20:41 | 2024-07-21 13:21:16 | 江苏九天光电科技有限公司 | 244098 | 5801 |  |  | 0.4 | 3150 | 610 | 1 | JG1224070219 |  |  |  | 0
最终冷轧 | 02004 | JG1224070223 | JG1224070223 | JZ4 | 九天750轧机 | 合格 | 合格品 | 甲 | 蒋小冬 | 5970 | 5950 | 0.9966 | 6800 | 0.18 | 610 | 轧0.18（0.178-0.183）5.8吨卷轧制米数6600-6700米；5.9吨卷轧制米数6700-6800米，6吨卷轧制米数6750-6850米 |  | 20100023 | 轧硬 | 0.4*610-SPCC | 30210014 | 光亮卷 | 0.18-SPCC |  | 30 | MO001659 | MO001659-009 | GLJ003 | 光亮卷前处理 模板 | 5970 | 2024-07-16 | 2024-07-16 | 3 | 2024-07-21 12:23:24 | 2024-07-21 12:24:01 | 江苏九天光电科技有限公司 | 244100 | 5801 |  |  | 0.4 | 3180 | 610 | 1 | JG1224070223 |  |  |  | 0
最终冷轧 | 02004 | JG1224070231 | JG1224070231 | JZ4 | 九天750轧机 | 合格 | 合格品 | 甲 | 张帅 | 5830 | 5810 | 0.9966 | 6675 | 0.18 | 610 | 轧0.18（0.178-0.183）5.8吨卷轧制米数6600-6700米；5.9吨卷轧制米数6700-6800米，6吨卷轧制米数6750-6850米 |  | 20100023 | 轧硬 | 0.4*610-SPCC | 30210014 | 光亮卷 | 0.18-SPCC |  | 30 | MO001659 | MO001659-003 | GLJ003 | 光亮卷前处理 模板 | 5830 | 2024-07-16 | 2024-07-16 | 3 | 2024-07-21 12:20:25 | 2024-07-21 12:20:55 | 江苏九天光电科技有限公司 | 244094 | 5808 |  |  | 0.4 | 3110 | 610 | 1 | JG1224070231 |  |  |  | 0
最终冷轧 | 02004 | JG1224070227 | JG1224070227 | JZ4 | 九天750轧机 | 合格 | 合格品 | 甲 | 张帅 | 5950 | 5930 | 0.9966 | 6850 | 0.18 | 610 | 轧0.18（0.178-0.183）5.8吨卷轧制米数6600-6700米；5.9吨卷轧制米数6700-6800米，6吨卷轧制米数6750-6850米 |  | 20100023 | 轧硬 | 0.4*610-SPCC | 30210014 | 光亮卷 | 0.18-SPCC |  | 30 | MO001659 | MO001659-001 | GLJ003 | 光亮卷前处理 模板 | 5950 | 2024-07-16 | 2024-07-16 | 3 | 2024-07-21 10:26:58 | 2024-07-21 10:27:28 | 江苏九天光电科技有限公司 | 244092 | 5808 |  |  | 0.4 | 3160 | 610 | 1 | JG1224070227 |  |  |  | 0
最终冷轧 | 02004 | JG1224070131 | JG1224070131 | JZ4 | 九天750轧机 | 合格 | 合格品 | 乙 | 赵遂义 | 8278 | 8270 | 0.999 | 14850 | 0.1 | 710 | 轧0.1（0.097-0.102）米数14800-14900米 |  | 20100028 | 轧硬 | 0.4*710-SPCC | 30210015 | 光亮卷 | 0.1-SPCC |  | 30 | MO001228 | MO001228-001 | GLJ003 | 光亮卷前处理 模板 | 8280 | 2024-07-05 | 2024-07-05 | 2 | 2024-07-21 07:25:03 | 2024-07-21 07:26:13 | 江苏九天光电科技有限公司 | 206992 | 5809 |  |  | 0.4 | 3790 | 710 | 1 | JG1224070131
最终冷轧 | 02004 | JG1224070183 | JG1224070183 | JZ4 | 九天750轧机 | 合格 | 合格品 | 乙 | 赵遂义 | 8260 | 8250 | 0.9988 | 14800 | 0.1 | 710 | 轧0.1（0.098-0.104）米数控制在14700-14800米不高于14800米 |  | 20100028 | 轧硬 | 0.4*710-SPCC | 30210015 | 光亮卷 | 0.1-SPCC |  | 30 | MO001357 | MO001357-011 | GLJ003 | 光亮卷前处理 模板 | 8270 | 2024-07-08 | 2024-07-08 | 2 | 2024-07-21 05:16:55 | 2024-07-21 05:17:41 | 江苏九天光电科技有限公司 | 227469 | 5809 |  |  | 0.4 | 3860 | 710 | 1 | JG1224070183 |  |  |  | 0
最终冷轧 | 02004 | JG1224070132 | JG1224070132 | JZ4 | 九天750轧机 | 合格 | 合格品 | 乙 | 赵遂义 | 8270 | 8260 | 0.9988 | 14720 | 0.1 | 710 | 轧0.1（0.097-0.102）米数14800-14900米 |  | 20100028 | 轧硬 | 0.4*710-SPCC | 30210015 | 光亮卷 | 0.1-SPCC |  | 30 | MO001228 | MO001228-002 | GLJ003 | 光亮卷前处理 模板 | 8280 | 2024-07-05 | 2024-07-05 | 2 | 2024-07-21 05:15:11 | 2024-07-21 05:16:41 | 江苏九天光电科技有限公司 | 206994 | 5809 |  |  | 0.4 | 3790 | 710 | 1 | JG1224070132
最终冷轧 | 02004 | JG1224070253 | JG1224070253 | JZ4 | 九天750轧机 | 合格 | 合格品 | 乙 | 周朋 | 5410 | 5410 | 1 | 7240 | 0.15 | 610 | 轧0.15（0.152-0.158）5.4吨卷轧制米数7100-7200米不超7250米；7.1吨轧制米数9500-9600米不超9650米，按米数轧制，厚度微调，厚度最高不超0.158 |  | 20100023 | 轧硬 | 0.4*610-SPCC | 30210011 | 光亮卷 | 0.15-SPCC |  | 30 | MO001446 | MO001446-003 | GLJ003 | 光亮卷前处理 模板 | 5410 | 2024-07-10 | 2024-07-10 | 2 | 2024-07-21 03:27:23 | 2024-07-21 03:28:18 | 江苏九天光电科技有限公司 | 235074 | 5810 |  |  | 0.4 | 2880 | 610 | 1 | JG1224070253 |  |  |  | 0
最终冷轧 | 02004 | JG1224070168 | JG1224070168 | JZ4 | 九天750轧机 | 合格 | 合格品 | 甲 | 蒋涛,张帅 | 8270 | 8250 | 0.9976 | 14796 | 0.1 | 710 | 轧0.1（0.098-0.104）米数控制在14700-14800米不高于14800米 |  | 20100028 | 轧硬 | 0.4*710-SPCC | 30210015 | 光亮卷 | 0.1-SPCC |  | 30 | MO001357 | MO001357-004 | GLJ003 | 光亮卷前处理 模板 | 8275 | 2024-07-08 | 2024-07-08 | 2 | 2024-07-20 22:58:51 | 2024-07-20 22:59:40 | 江苏九天光电科技有限公司 | 227462 | 5808 |  |  | 0.4 | 3800 | 710 | 1 | JG1224070168 |  |  |  | 0
最终冷轧 | 02004 | JG1224070120 | JG1224070120 | JZ4 | 九天750轧机 | 合格 | 合格品 | 甲 | 张帅 | 8338 | 8310 | 0.9966 | 14840 | 0.1 | 710 | 轧0.1(0.097-0.102)米数控制在14900-15000米不低于14900米 |  | 20100028 | 轧硬 | 0.4*710-SPCC | 30210015 | 光亮卷 | 0.1-SPCC |  | 30 | MO001211 | MO001211-003 | GLJ003 | 光亮卷前处理 模板 | 8340 | 2024-07-05 | 2024-07-05 | 2 | 2024-07-20 20:32:07 | 2024-07-20 20:32:38 | 江苏九天光电科技有限公司 | 206674 | 5808 |  |  | 0.4 | 3820 | 710 | 1 | JG1224070120
最终冷轧 | 02004 | JG1224070176 | JG1224070176 | JZ4 | 九天750轧机 | 合格 | 合格品 | 甲 | 张帅 | 8280 | 8260 | 0.9976 | 14750 | 0.1 | 710 | 轧0.1（0.098-0.104）米数控制在14700-14800米不高于14800米 |  | 20100028 | 轧硬 | 0.4*710-SPCC | 30210015 | 光亮卷 | 0.1-SPCC |  | 30 | MO001357 | MO001357-008 | GLJ003 | 光亮卷前处理 模板 | 8285 | 2024-07-08 | 2024-07-08 | 2 | 2024-07-20 20:31:20 | 2024-07-20 20:31:54 | 江苏九天光电科技有限公司 | 227466 | 5808 |  |  | 0.4 | 3800 | 710 | 1 | JG1224070176 |  |  |  | 0
最终冷轧 | 02004 | JG1224070171 | JG1224070171 | JZ4 | 九天750轧机 | 合格 | 合格品 | 乙 | 赵遂义 | 8200 | 8190 | 0.9988 | 14700 | 0.1 | 710 | 轧0.1（0.098-0.104）米数控制在14700-14800米不高于14800米 |  | 20100028 | 轧硬 | 0.4*710-SPCC | 30210015 | 光亮卷 | 0.1-SPCC |  | 30 | MO001357 | MO001357-005 | GLJ003 | 光亮卷前处理 模板 | 8200 | 2024-07-08 | 2024-07-08 | 2 | 2024-07-20 16:24:43 | 2024-07-20 16:25:44 | 江苏九天光电科技有限公司 | 227463 | 5809 |  |  | 0.4 | 3755 | 710 | 1 | JG1224070171 |  |  |  | 0
最终冷轧 | 02004 | JG1224070167 | JG1224070167 | JZ4 | 九天750轧机 | 合格 | 合格品 | 甲 | 张帅 | 8260 | 8260 | 1 | 14760 | 0.1 | 710 | 轧0.1（0.098-0.104）米数控制在14700-14800米不高于14800米 |  | 20100028 | 轧硬 | 0.4*710-SPCC | 30210015 | 光亮卷 | 0.1-SPCC |  | 30 | MO001357 | MO001357-003 | GLJ003 | 光亮卷前处理 模板 | 8265 | 2024-07-08 | 2024-07-08 | 2 | 2024-07-20 07:32:56 | 2024-07-20 07:33:29 | 江苏九天光电科技有限公司 | 227461 | 5808 |  |  | 0.4 | 3790 | 710 | 1 | JG1224070167 |  |  |  | 0
最终冷轧 | 02004 | JG1224070159 | JG1224070159 | JZ4 | 九天750轧机 | 合格 | 合格品 | 甲 | 蒋小冬 | 8300 | 8280 | 0.9976 | 14800 | 0.1 | 710 | 轧0.1（0.098-0.103）米数14700-14800米不低于14700米不高于14800米 |  | 20100028 | 轧硬 | 0.4*710-SPCC | 30210015 | 光亮卷 | 0.1-SPCC |  | 30 | MO001317 | MO001317-001 | GLJ003 | 光亮卷前处理 模板 | 8300 | 2024-07-07 | 2024-07-07 | 2 | 2024-07-20 07:12:58 | 2024-07-20 07:13:38 | 江苏九天光电科技有限公司 | 215306 | 5801 |  |  | 0.4 | 3810 | 710 | 1 | JG1224070159 |  |  |  | 0
最终冷轧 | 02004 | JG1224070164 | JG1224070164 | JZ4 | 九天750轧机 | 合格 | 合格品 | 甲 | 张帅 | 8280 | 8260 | 0.9976 | 14860 | 0.1 | 710 | 轧0.1（0.098-0.104）米数控制在14700-14800米不高于14800米 |  | 20100028 | 轧硬 | 0.4*710-SPCC | 30210015 | 光亮卷 | 0.1-SPCC |  | 30 | MO001357 | MO001357-002 | GLJ003 | 光亮卷前处理 模板 | 8285 | 2024-07-08 | 2024-07-08 | 2 | 2024-07-20 02:42:56 | 2024-07-20 02:43:27 | 江苏九天光电科技有限公司 | 227460 | 5808 |  |  | 0.4 | 3790 | 710 | 1 | JG1224070164 |  |  |  | 0
最终冷轧 | 02004 | JG1224070184 | JG1224070184 | JZ4 | 九天750轧机 | 合格 | 合格品 | 甲 | 蒋小冬 | 8270 | 8260 | 0.9988 | 14900 | 0.1 | 710 | 轧0.1（0.098-0.104）米数控制在14700-14800米不高于14800米 |  | 20100028 | 轧硬 | 0.4*710-SPCC | 30210015 | 光亮卷 | 0.1-SPCC |  | 30 | MO001357 | MO001357-012 | GLJ003 | 光亮卷前处理 模板 | 8280 | 2024-07-08 | 2024-07-08 | 2 | 2024-07-20 01:58:18 | 2024-07-20 01:58:58 | 江苏九天光电科技有限公司 | 227470 | 5801 |  |  | 0.4 | 3860 | 710 | 1 | JG1224070184 |  |  |  | 0
最终冷轧 | 02004 | JG1224070163 | JG1224070163 | JZ4 | 九天750轧机 | 合格 | 合格品 | 乙 | 赵遂义 | 8266 | 8260 | 0.9993 | 14820 | 0.1 | 710 | 轧0.1（0.098-0.104）米数控制在14700-14800米不高于14800米 |  | 20100028 | 轧硬 | 0.4*710-SPCC | 30210015 | 光亮卷 | 0.1-SPCC |  | 30 | MO001357 | MO001357-001 | GLJ003 | 光亮卷前处理 模板 | 8270 | 2024-07-08 | 2024-07-08 | 2 | 2024-07-19 17:20:58 | 2024-07-19 17:21:43 | 江苏九天光电科技有限公司 | 227459 | 5809 |  |  | 0.4 | 3780 | 710 | 1 | JG1224070163 |  |  |  | 0
最终冷轧 | 02004 | JG1224070180 | JG1224070180 | JZ4 | 九天750轧机 | 合格 | 合格品 | 乙 | 赵遂义 | 8250 | 8240 | 0.9988 | 14850 | 0.1 | 710 | 轧0.1（0.098-0.104）米数控制在14700-14800米不高于14800米 |  | 20100028 | 轧硬 | 0.4*710-SPCC | 30210015 | 光亮卷 | 0.1-SPCC |  | 30 | MO001357 | MO001357-010 | GLJ003 | 光亮卷前处理 模板 | 8255 | 2024-07-08 | 2024-07-08 | 2 | 2024-07-19 17:19:26 | 2024-07-19 17:20:37 | 江苏九天光电科技有限公司 | 227468 | 5809 |  |  | 0.4 | 3790 | 710 | 1 | JG1224070180 |  |  |  | 0
最终冷轧 | 02004 | JG1224070116 | JG1224070116 | JZ4 | 九天750轧机 | 合格 | 合格品 | 甲 | 蒋小冬 | 8336 | 8320 | 0.9981 | 14900 | 0.1 | 710 | 轧0.1(0.097-0.102)米数控制在14900-15000米不低于14900米 |  | 20100028 | 轧硬 | 0.4*710-SPCC | 30210015 | 光亮卷 | 0.1-SPCC |  | 30 | MO001211 | MO001211-007 | GLJ003 | 光亮卷前处理 模板 | 8340 | 2024-07-05 | 2024-07-05 | 2 | 2024-07-19 05:51:02 | 2024-07-19 05:51:38 | 江苏九天光电科技有限公司 | 206676 | 5801 |  |  | 0.4 | 3820 | 710 | 1 | JG1224070116
最终冷轧 | 02004 | JG1224070175 | JG1224070175 | JZ4 | 九天750轧机 | 合格 | 合格品 | 甲 | 张帅 | 8270 | 8250 | 0.9976 | 14930 | 0.1 | 710 | 轧0.1（0.098-0.104）米数控制在14700-14800米不高于14800米 |  | 20100028 | 轧硬 | 0.4*710-SPCC | 30210015 | 光亮卷 | 0.1-SPCC |  | 30 | MO001357 | MO001357-007 | GLJ003 | 光亮卷前处理 模板 | 8280 | 2024-07-08 | 2024-07-08 | 2 | 2024-07-19 03:15:20 | 2024-07-19 03:16:02 | 江苏九天光电科技有限公司 | 227465 | 5808 |  |  | 0.4 | 3800 | 710 | 1 | JG1224070175 |  |  |  | 0
最终冷轧 | 02004 | JG1224070136 | JG1224070136 | JZ4 | 九天750轧机 | 合格 | 合格品 | 甲 | 蒋小冬 | 8300 | 8280 | 0.9976 | 14900 | 0.1 | 710 | 轧0.1（0.097-0.102）米数14800-14900米 |  | 20100028 | 轧硬 | 0.4*710-SPCC | 30210015 | 光亮卷 | 0.1-SPCC |  | 30 | MO001228 | MO001228-004 | GLJ003 | 光亮卷前处理 模板 | 8300 | 2024-07-05 | 2024-07-05 | 2 | 2024-07-19 00:41:20 | 2024-07-19 00:41:49 | 江苏九天光电科技有限公司 | 206996 | 5801 |  |  | 0.4 | 3790 | 710 | 1 | JG1224070136
最终冷轧 | 02004 | JG1224070115 | JG1224070115 | JZ4 | 九天750轧机 | 合格 | 合格品 | 乙 | 赵遂义 | 8322 | 8310 | 0.9986 | 15000 | 0.1 | 710 | 轧0.1(0.097-0.102)米数控制在14900-15000米不低于14900米 |  | 20100028 | 轧硬 | 0.4*710-SPCC | 30210015 | 光亮卷 | 0.1-SPCC |  | 30 | MO001211 | MO001211-005 | GLJ003 | 光亮卷前处理 模板 | 8325 | 2024-07-05 | 2024-07-05 | 2 | 2024-07-18 17:47:58 | 2024-07-18 17:48:55 | 江苏九天光电科技有限公司 | 206675 | 5809 |  |  | 0.4 | 3820 | 710 | 1 | JG1224070115
最终冷轧 | 02004 | JG1224070135 | JG1224070135 | JZ4 | 九天750轧机 | 合格 | 合格品 | 乙 | 赵遂义 | 8290 | 8280 | 0.9988 | 14900 | 0.1 | 710 | 轧0.1（0.097-0.102）米数14800-14900米 |  | 20100028 | 轧硬 | 0.4*710-SPCC | 30210015 | 光亮卷 | 0.1-SPCC |  | 30 | MO001228 | MO001228-003 | GLJ003 | 光亮卷前处理 模板 | 8290 | 2024-07-05 | 2024-07-05 | 2 | 2024-07-18 15:19:05 | 2024-07-18 15:20:25 | 江苏九天光电科技有限公司 | 206995 | 5809 |  |  | 0.4 | 3790 | 710 | 1 | JG1224070135
最终冷轧 | 02004 | JG12240601192 | JG1224060119 | JZ4 | 九天750轧机 | 合格 | 合格品 | 乙 | 赵遂义 | 6740 | 6730 | 0.9985 | 12200 | 0.1 | 710 | 轧0.1（0.095-0.1）米数控制在12300-12400米不低于12300米 |  | 20100028 | 轧硬 | 0.4*710-SPCC | 30210015 | 光亮卷 | 0.1-SPCC |  | 30 | MO000677 | MO000677-005-02 | GLJ002 | 东方光亮卷前处理（0.4轧0.1mm) | 13555 | 2024-06-07 | 2024-06-07 | 2 | 2024-07-18 12:54:20 | 2024-07-18 12:55:08 | 江苏九天光电科技有限公司 | 177966 | 5809 |  |  | 0.4 | 3115 | 710 | 1 | JG12240601192
最终冷轧 | 02004 | JG1224070181 | JG1224070181 | JZ4 | 九天750轧机 | 合格 | 合格品 | 乙 | 赵遂义 | 5510 | 5500 | 0.9982 | 6630 | 0.145 | 710 | 轧0.145（0.145-0.15）米数控制在6600-6700米不超6700米 |  | 20100028 | 轧硬 | 0.4*710-SPCC | 30210008 | 光亮卷 | 0.145-SPCC |  | 30 | MO001356 | MO001356-011 | GLJ003 | 光亮卷前处理 模板 | 5515 | 2024-07-08 | 2024-07-08 | 2 | 2024-07-16 17:30:19 | 2024-07-18 11:58:29 | 江苏九天光电科技有限公司 | 227454 | 5809 |  |  | 0.4 | 2520 | 710 | 1 | JG1224070181 |  |  |  | 0
最终冷轧 | 02004 | JG1224070144 | JG1224070144 | JZ4 | 九天750轧机 | 合格 | 合格品 | 甲 | 张帅 | 8260 | 8240 | 0.9976 | 14890 | 0.1 | 710 | 轧0.1（0.098-0.103）米数14700-14800米不低于14700米不高于14800米 |  | 20100028 | 轧硬 | 0.4*710-SPCC | 30210015 | 光亮卷 | 0.1-SPCC |  | 30 | MO001317 | MO001317-004 | GLJ003 | 光亮卷前处理 模板 | 8265 | 2024-07-07 | 2024-07-07 | 2 | 2024-07-18 08:16:38 | 2024-07-18 08:17:08 | 江苏九天光电科技有限公司 | 215309 | 5808 |  |  | 0.4 | 3780 | 710 | 1 | JG1224070144 |  |  |  | 0
最终冷轧 | 02004 | JG1224070160 | JG1224070160 | JZ4 | 九天750轧机 | 合格 | 合格品 | 甲 | 蒋小冬 | 8300 | 8290 | 0.9988 | 14900 | 0.1 | 710 | 轧0.1（0.098-0.103）米数14700-14800米不低于14700米不高于14800米 |  | 20100028 | 轧硬 | 0.4*710-SPCC | 30210015 | 光亮卷 | 0.1-SPCC |  | 30 | MO001317 | MO001317-002 | GLJ003 | 光亮卷前处理 模板 | 8310 | 2024-07-07 | 2024-07-07 | 2 | 2024-07-18 06:26:36 | 2024-07-18 06:27:10 | 江苏九天光电科技有限公司 | 215307 | 5801 |  |  | 0.4 | 3810 | 710 | 1 | JG1224070160 |  |  |  | 0
最终冷轧 | 02004 | JG1224070143 | JG1224070143 | JZ4 | 九天750轧机 | 合格 | 合格品 | 甲 | 张帅 | 8252 | 8230 | 0.9973 | 14870 | 0.1 | 710 | 轧0.1（0.098-0.103）米数14700-14800米不低于14700米不高于14800米 |  | 20100028 | 轧硬 | 0.4*710-SPCC | 30210015 | 光亮卷 | 0.1-SPCC |  | 30 | MO001317 | MO001317-003 | GLJ003 | 光亮卷前处理 模板 | 8255 | 2024-07-07 | 2024-07-07 | 2 | 2024-07-18 03:32:43 | 2024-07-18 03:33:20 | 江苏九天光电科技有限公司 | 215308 | 5808 |  |  | 0.4 | 3780 | 710 | 1 | JG1224070143 |  |  |  | 0
最终冷轧 | 02004 | JG1224070172 | JG1224070172 | JZ4 | 九天750轧机 | 合格 | 合格品 | 甲 | 张帅 | 8200 | 8170 | 0.9963 | 14620 | 0.1 | 710 | 轧0.1（0.098-0.104）米数控制在14700-14800米不高于14800米 |  | 20100028 | 轧硬 | 0.4*710-SPCC | 30210015 | 光亮卷 | 0.1-SPCC |  | 30 | MO001357 | MO001357-006 | GLJ003 | 光亮卷前处理 模板 | 8210 | 2024-07-08 | 2024-07-08 | 2 | 2024-07-18 01:32:04 | 2024-07-18 01:32:51 | 江苏九天光电科技有限公司 | 227464 | 5808 |  |  | 0.4 | 3755 | 710 | 1 | JG1224070172 |  |  |  | 0
最终冷轧 | 02004 | JG1224070179 | JG1224070179 | JZ4 | 九天750轧机 | 合格 | 合格品 | 甲 | 蒋小冬 | 8240 | 8220 | 0.9976 | 14700 | 0.1 | 710 | 轧0.1（0.098-0.104）米数控制在14700-14800米不高于14800米 |  | 20100028 | 轧硬 | 0.4*710-SPCC | 30210015 | 光亮卷 | 0.1-SPCC |  | 30 | MO001357 | MO001357-009 | GLJ003 | 光亮卷前处理 模板 | 8240 | 2024-07-08 | 2024-07-08 | 2 | 2024-07-18 01:07:34 | 2024-07-18 01:08:10 | 江苏九天光电科技有限公司 | 227467 | 5801 |  |  | 0.4 | 3790 | 710 | 1 | JG1224070179 |  |  |  | 0