## sheet1
工序名称 | 工序编码 | 新卷号 | 批号 | 机组编码 | 机组名称 | 工序状态 | 检验结果 | 班组 | 参与人 | 来料重量 | 出料重量 | 成品率 | 出料长度 | 出料厚度 | 出料宽度 | 工序要求 | 备注 | 来料编码 | 来料名称 | 来料规格 | 产品编码 | 产品名称 | 产品规格 | 膜名称 | 排序 | 主计划号 | 子计划号 | 工序流程编码 | 工序流程名称 | 工单需求 | 计划开始时间 | 计划结束时间 | 工单状态 | 实际开始时间 | 产出时间 | 组织名称 | 卷号ID | 操作工人 | 报工人 | 检验 | 来料厚度 | 来料长度 | 来料宽度 | 是否分卷 | 原卷号 | 工单要求 | 是否成品 | 不良现象 | 入库审核
铬钝化 | 09001 | JG1224070221 | JG1224070221 | DG1 | 东方铬钝化750 | 合格 | 让步接收 | 甲 | 周建锋 | 6434 | 6441 | 1.0011 | 9290 | 0.15 | 610 | 、 | 来料板面色差，辊印，亮斑点，白斑点，振纹，白条印，8740-9210米横向1-169mm处45个孔洞0.11-0.28平方毫米 | 30210011 | 光亮卷 | 0.15-SPCC | 30110011 | 铬钝化卷 | 0.15-SPCC |  | 10 | MO001856 | MO001856-003 | GDH001 | 铬钝化模板 | 6434 | 2024-07-21 | 2024-07-21 | 3 | 2024-07-22 07:04:16 | 2024-07-22 08:11:03 | 江苏东方九天新能源材料有限公司 | 252330 | 5658 |  |  | 0.15 | 9230 | 610 | 1 | JG1224070221 |  | 1 | 来料板面色差辊印，亮斑点，白斑点，振纹，白条印8740-9210米横向1-169mm处45个孔洞，大小0.11-0.28 | 1
铬钝化 | 09001 | JG1224060333 | JG1224060333 | DG1 | 东方铬钝化750 | 合格 | 让步接收 | 甲 | 周建锋 | 5370 | 5343 | 0.995 | 11530 | 0.1 | 610 | 、 | 来料操边起筋，色差，辊印 | 30210015 | 光亮卷 | 0.1-SPCC | 30110014 | 铬钝化卷 | 0.1-SPCC |  | 10 | MO001857 | MO001857-003 | GDH001 | 铬钝化模板 | 5370 | 2024-07-21 | 2024-07-21 | 3 | 2024-07-22 06:40:56 | 2024-07-22 07:03:59 | 江苏东方九天新能源材料有限公司 | 252333 | 5658 |  |  | 0.1 | 0 | 610 | 1 | JG1224060333 |  | 1 | 来料操边起筋，色差辊印， | 1
铬钝化 | 09001 | JG1224070109 | JG1224070109 | DG2 | 东方铬钝化950 | 合格 | 合格品 | 甲 | 夏亚军 | 5400 | 5391 | 0.9983 | 6640 | 0.145 | 710 | 、 |  | 30210008 | 光亮卷 | 0.145-SPCC | 30110008 | 铬钝化卷 | 0.145-SPCC |  | 10 | MO001839 | MO001839-006 | GDH001 | 铬钝化模板 | 5400 | 2024-07-20 | 2024-07-20 | 3 | 2024-07-22 06:18:06 | 2024-07-22 06:18:44 | 江苏东方九天新能源材料有限公司 | 251140 | 5660 |  |  | 0.145 | 0 | 710 | 1 | JG1224070109 |  | 1 |  | 1
铬钝化 | 09001 | JG1224060279 | JG1224060279 | DG1 | 东方铬钝化750 | 合格 | 让步接收 | 甲 | 周建锋 | 5774 | 5353 | 0.9271 | 11470 | 0.1 | 610 | 、 | 来料板面色差，辊印，亮斑点，白斑点，振纹，中浪，起筋，松花印 | 30210015 | 光亮卷 | 0.1-SPCC | 30110014 | 铬钝化卷 | 0.1-SPCC |  | 10 | MO001857 | MO001857-002 | GDH001 | 铬钝化模板 | 5774 | 2024-07-21 | 2024-07-21 | 3 | 2024-07-22 04:44:03 | 2024-07-22 05:59:14 | 江苏东方九天新能源材料有限公司 | 252332 | 5658 |  |  | 0.1 | 0 | 610 | 1 | JG1224060279 |  | 1 | 来料板面色差辊印，亮斑点，白斑点，振纹，中浪，起筋，松花印， | 1
铬钝化 | 09001 | JG1224070138 | JG1224070138 | DG2 | 东方铬钝化950 | 合格 | 让步接收 | 甲 | 夏亚军 | 5406 | 5407 | 1.0002 | 6600 | 0.145 | 710 | 、 | 色差 尾传动倒15公分板面轻微发黄 | 30210008 | 光亮卷 | 0.145-SPCC | 30110008 | 铬钝化卷 | 0.145-SPCC |  | 10 | MO001839 | MO001839-004 | GDH001 | 铬钝化模板 | 5406 | 2024-07-20 | 2024-07-20 | 3 | 2024-07-22 04:48:57 | 2024-07-22 04:51:35 | 江苏东方九天新能源材料有限公司 | 251136 | 5660 |  |  | 0.145 | 0 | 710 | 1 | JG1224070138 |  | 1 | S色差(色差 尾传动倒15公分板面轻微发黄) | 1
铬钝化 | 09001 | JG12240701242 | JG1224070124 | DG2 | 东方铬钝化950 | 合格 | 让步接收 | 甲 | 夏亚军 | 4025 | 4025 |  | 4720 | 0.15 | 710 | 、 | 尾部顶伤重 | 30210011 | 光亮卷 | 0.15-SPCC | 30110011 | 铬钝化卷 | 0.15-SPCC |  | 10 | MO001840 | MO001840-001-02 | GDH001 | 铬钝化模板 | 8106 | 2024-07-20 | 2024-07-20 | 3 | 2024-07-22 03:56:34 | 2024-07-22 03:58:04 | 江苏东方九天新能源材料有限公司 |  | 5660 |  | 1 | 0.15 | 4720 | 710 | 1 | JG12240701242 |  | 1 | S色差(尾顶伤重) | 1
铬钝化 | 09001 | JG12240701241 | JG1224070124 | DG2 | 东方铬钝化950 | 合格 | 合格品 | 甲 | 夏亚军 | 4073 | 4073 |  | 4780 | 0.15 | 710 | 、 |  | 30210011 | 光亮卷 | 0.15-SPCC | 30110011 | 铬钝化卷 | 0.15-SPCC |  | 10 | MO001840 | MO001840-001-01 | GDH001 | 铬钝化模板 | 8106 | 2024-07-20 | 2024-07-20 | 3 | 2024-07-22 03:56:34 | 2024-07-22 03:58:04 | 江苏东方九天新能源材料有限公司 |  | 5660 |  | 1 | 0.15 | 4780 | 710 | 1 | JG12240701241 |  | 1 |  | 1
铬钝化 | 09001 | JG12240700401 | JG12240700401 | DG1 | 东方铬钝化750 | 合格 | 合格品 | 甲 | 周建锋 | 5654 | 5485 | 0.9701 | 11790 | 0.1 | 610 | 、 |  | 30210015 | 光亮卷 | 0.1-SPCC | 30110014 | 铬钝化卷 | 0.1-SPCC |  | 10 | MO001838 | MO001838-009 | GDH001 | 铬钝化模板 | 5654 | 2024-07-20 | 2024-07-20 | 3 | 2024-07-22 02:06:58 | 2024-07-22 03:24:07 | 江苏东方九天新能源材料有限公司 | 251126 | 5658 |  |  | 0.1 | 12020 | 610 | 1 | JG12240700401 |  | 1 | 色差辊印，白条印，肋浪， | 1
铬钝化 | 09001 | JG12240701552 | JG1224070155 | DG2 | 东方铬钝化950 | 合格 | 合格品 | 甲 | 夏亚军 | 3949 | 3949 |  | 4700 | 0.15 | 710 | 、 | S色差(色差 尾顶伤印) | 30210011 | 光亮卷 | 0.15-SPCC | 30110011 | 铬钝化卷 | 0.15-SPCC |  | 10 | MO001840 | MO001840-002-02 | GDH001 | 铬钝化模板 | 7940 | 2024-07-20 | 2024-07-20 | 3 | 2024-07-22 02:49:09 | 2024-07-22 02:50:44 | 江苏东方九天新能源材料有限公司 |  | 5660 |  | 1 | 0.15 | 4700 | 710 | 1 | JG12240701552 |  | 1 | S色差(色差 尾顶伤印) | 1
铬钝化 | 09001 | JG12240701551 | JG1224070155 | DG2 | 东方铬钝化950 | 合格 | 合格品 | 甲 | 夏亚军 | 3975 | 3975 |  | 4730 | 0.15 | 710 | 、 |  | 30210011 | 光亮卷 | 0.15-SPCC | 30110011 | 铬钝化卷 | 0.15-SPCC |  | 10 | MO001840 | MO001840-002-01 | GDH001 | 铬钝化模板 | 7940 | 2024-07-20 | 2024-07-20 | 3 | 2024-07-22 02:49:09 | 2024-07-22 02:50:44 | 江苏东方九天新能源材料有限公司 |  | 5660 |  | 1 | 0.15 | 4730 | 710 | 1 | JG12240701551 |  | 1 |  | 1
铬钝化 | 09001 | JG1224070292 | JG1224070292 | DG1 | 东方铬钝化750 | 合格 | 合格品 | 甲 | 周建锋 | 6574 | 6577 | 1.0005 | 9490 | 0.15 | 610 | 、 |  | 30210011 | 光亮卷 | 0.15-SPCC | 30110011 | 铬钝化卷 | 0.15-SPCC |  | 10 | MO001838 | MO001838-003 | GDH001 | 铬钝化模板 | 6574 | 2024-07-20 | 2024-07-20 | 3 | 2024-07-22 00:58:32 | 2024-07-22 02:02:50 | 江苏东方九天新能源材料有限公司 | 251124 | 5658 |  |  | 0.15 | 9420 | 610 | 1 | JG1224070292 |  | 1 | 来料板面色差辊印，亮斑点，白斑点，振纹 | 1
铬钝化 | 09001 | JG12240701402 | JG1224070140 | DG2 | 东方铬钝化950 | 合格 | 合格品 | 甲 | 夏亚军 | 4009 | 4009 |  | 4730 | 0.15 | 710 | 、 | S色差(色差 尾頂伤印) | 30210011 | 光亮卷 | 0.15-SPCC | 30110011 | 铬钝化卷 | 0.15-SPCC |  | 10 | MO001840 | MO001840-003-02 | GDH001 | 铬钝化模板 | 8080 | 2024-07-20 | 2024-07-20 | 3 | 2024-07-22 00:35:30 | 2024-07-22 01:39:53 | 江苏东方九天新能源材料有限公司 |  | 5660 |  | 1 | 0.15 | 4730 | 710 | 1 | JG12240701402 |  | 1 | S色差(色差 尾頂伤印) | 1
铬钝化 | 09001 | JG12240701401 | JG1224070140 | DG2 | 东方铬钝化950 | 合格 | 合格品 | 甲 | 夏亚军 | 4065 | 4065 |  | 4800 | 0.15 | 710 | 、 |  | 30210011 | 光亮卷 | 0.15-SPCC | 30110011 | 铬钝化卷 | 0.15-SPCC |  | 10 | MO001840 | MO001840-003-01 | GDH001 | 铬钝化模板 | 8080 | 2024-07-20 | 2024-07-20 | 3 | 2024-07-22 00:35:30 | 2024-07-22 01:39:53 | 江苏东方九天新能源材料有限公司 |  | 5660 |  | 1 | 0.15 | 4800 | 710 | 1 | JG12240701401 |  | 1 |  | 1
铬钝化 | 09001 | JG1224070296 | JG1224070296 | DG1 | 东方铬钝化750 | 合格 | 让步接收 | 甲 | 周建锋 | 6592 | 6587 | 0.9992 | 9480 | 0.15 | 610 | 、 | 8872、8876、9275、9280米横向595、594、587、585mm孔洞（大小0.23、0.11、0.11、0.17mm2） | 30210011 | 光亮卷 | 0.15-SPCC | 30110011 | 铬钝化卷 | 0.15-SPCC |  | 10 | MO001838 | MO001838-002 | GDH001 | 铬钝化模板 | 6592 | 2024-07-20 | 2024-07-20 | 3 | 2024-07-21 23:57:16 | 2024-07-22 00:58:15 | 江苏东方九天新能源材料有限公司 | 251123 | 5658 |  |  | 0.15 | 9410 | 610 | 1 | JG1224070296 |  | 1 | 来料板面色差辊印，亮斑点，白斑点，振纹，操边线辊印，8872/8876/9275/9280米横向595/594/587/585，大小0.23/0.11/0.11/0.17 | 1
铬钝化 | 09001 | JG12240602581 | JG12240602581 | DG2 | 东方铬钝化950 | 合格 | 合格品 | 甲 | 韩康 | 7410 | 7385 | 0.9966 | 12640 | 0.1 | 760 | 、 | 9380米1个孔洞 横向208.8 （大小0.71mm2） | 30210015 | 光亮卷 | 0.1-SPCC | 30110014 | 铬钝化卷 | 0.1-SPCC |  | 10 | MO001862 | MO001862-007 | GDH001 | 铬钝化模板 | 7410 | 2024-07-21 | 2024-07-21 | 3 | 2024-07-22 00:31:42 | 2024-07-22 00:33:52 | 江苏东方九天新能源材料有限公司 | 252373 | 5660 |  |  | 0.1 | 0 | 760 | 1 | JG12240602581 |  | 1 | S色差(色差 凹点 白斑 条印 9380米1个孔洞 横向208.8 大小0.71) | 1
铬钝化 | 09001 | JG1224060299 | JG1224060299 | DG1 | 东方铬钝化750 | 合格 | 让步接收 | 甲 | 周建锋 | 5826 | 5825 | 0.9998 | 12580 | 0.1 | 610 | 、 | 尾400米板面轻微折皱印，内400米操边撞伤印 | 30210015 | 光亮卷 | 0.1-SPCC | 30110014 | 铬钝化卷 | 0.1-SPCC |  | 10 | MO001857 | MO001857-001 | GDH001 | 铬钝化模板 | 5826 | 2024-07-21 | 2024-07-21 | 3 | 2024-07-21 22:09:47 | 2024-07-21 23:56:59 | 江苏东方九天新能源材料有限公司 | 252331 | 5658 |  |  | 0.1 | 0 | 610 | 1 | JG1224060299 |  | 1 | 尾400米来料板面轻微折皱印，内400米来料操边撞伤印，来料板面色差，辊印，白斑，亮斑 | 1
铬钝化 | 09001 | JG122406013923 | JG12240601392 | DG2 | 东方铬钝化950 | 待判定 | 协议品 | 乙 | 李志祥 | 859 | 859 |  | 1500 | 0.1 | 760 | 、 | 尾部200米松花印，短带 | 30210015 | 光亮卷 | 0.1-SPCC | 30110014 | 铬钝化卷 | 0.1-SPCC |  | 10 | MO001841 | MO001841-011-03 | GDH001 | 铬钝化模板 | 5750 | 2024-07-20 | 2024-07-20 | 3 | 2024-07-21 15:22:02 | 2024-07-21 22:57:29 | 江苏东方九天新能源材料有限公司 |  | 5653 |  | 1 | 0.1 | 1500 | 760 | 1 | JG122406013923 |  | 1 | S色差(色差 条印 碱液斑 尾200米松花印) | 1
铬钝化 | 09001 | JG122406013922 | JG12240601392 | DG2 | 东方铬钝化950 | 合格 | 合格品 | 乙 | 李志祥 | 1713 | 1713 |  | 3000 | 0.1 | 760 | 、 |  | 30210015 | 光亮卷 | 0.1-SPCC | 30110014 | 铬钝化卷 | 0.1-SPCC |  | 10 | MO001841 | MO001841-011-02 | GDH001 | 铬钝化模板 | 5750 | 2024-07-20 | 2024-07-20 | 3 | 2024-07-21 15:22:02 | 2024-07-21 22:57:29 | 江苏东方九天新能源材料有限公司 |  | 5653 |  | 1 | 0.1 | 3000 | 760 | 1 | JG122406013922 |  | 1 |  | 1
铬钝化 | 09001 | JG122406013921 | JG12240601392 | DG2 | 东方铬钝化950 | 合格 | 合格品 | 乙 | 李志祥 | 2851 | 2851 |  | 4930 | 0.1 | 760 | 、 |  | 30210015 | 光亮卷 | 0.1-SPCC | 30110014 | 铬钝化卷 | 0.1-SPCC |  | 10 | MO001841 | MO001841-011-01 | GDH001 | 铬钝化模板 | 5750 | 2024-07-20 | 2024-07-20 | 3 | 2024-07-21 15:22:02 | 2024-07-21 22:57:29 | 江苏东方九天新能源材料有限公司 |  | 5653 |  | 1 | 0.1 | 4930 | 760 | 1 | JG122406013921 |  | 1 |  | 1
铬钝化 | 09001 | JG122406024822 | JG12240602482 | DG2 | 东方铬钝化950 | 合格 | 合格品 | 乙 | 李志祥 | 3665 | 3665 |  | 6360 | 0.1 | 760 | 、 |  | 30210015 | 光亮卷 | 0.1-SPCC | 30110014 | 铬钝化卷 | 0.1-SPCC |  | 10 | MO001841 | MO001841-012-02 | GDH001 | 铬钝化模板 | 6095 | 2024-07-20 | 2024-07-20 | 3 | 2024-07-21 14:24:44 | 2024-07-21 15:21:18 | 江苏东方九天新能源材料有限公司 |  | 5653 |  | 1 | 0.1 | 6360 | 760 | 1 | JG122406024822 |  | 1 |  | 1
铬钝化 | 09001 | JG122406024821 | JG12240602482 | DG2 | 东方铬钝化950 | 合格 | 合格品 | 乙 | 李志祥 | 2401 | 2401 |  | 4160 | 0.1 | 760 | 、 |  | 30210015 | 光亮卷 | 0.1-SPCC | 30110014 | 铬钝化卷 | 0.1-SPCC |  | 10 | MO001841 | MO001841-012-01 | GDH001 | 铬钝化模板 | 6095 | 2024-07-20 | 2024-07-20 | 3 | 2024-07-21 14:24:44 | 2024-07-21 15:21:18 | 江苏东方九天新能源材料有限公司 |  | 5653 |  | 1 | 0.1 | 4160 | 760 | 1 | JG122406024821 |  | 1 |  | 1
铬钝化 | 09001 | JG12240601371 | JG12240601371 | DG2 | 东方铬钝化950 | 合格 | 让步接收 | 乙 | 李志祥 | 7220 | 7201 | 0.9974 | 12660 | 0.1 | 760 | 、 | 1386米横564mm孔洞2.12平方毫米，1624米横303mm孔洞0.8平方毫米，3185米横260mm孔洞0.18平方毫米， 乳化斑 | 30210015 | 光亮卷 | 0.1-SPCC | 30110014 | 铬钝化卷 | 0.1-SPCC |  | 10 | MO001841 | MO001841-002 | GDH001 | 铬钝化模板 | 7220 | 2024-07-20 | 2024-07-20 | 3 | 2024-07-21 14:08:27 | 2024-07-21 14:23:39 | 江苏东方九天新能源材料有限公司 | 251289 | 5653 |  |  | 0.1 | 12680 | 760 | 1 | JG12240601371 |  | 1 | 孔洞1386米大小2012横564 1624米大小0.8横303 3185米0.18横260 乳化斑 | 1
铬钝化 | 09001 | JG122406026922 | JG12240602692 | DG2 | 东方铬钝化950 | 合格 | 让步接收 | 乙 | 李志祥 | 1961 | 1961 |  | 3450 | 0.1 | 760 | 、 | 1668米横向260mm孔洞0.18平方毫米，1721米横向419mm孔洞1.06平方毫米 | 30210015 | 光亮卷 | 0.1-SPCC | 30110014 | 铬钝化卷 | 0.1-SPCC |  | 10 | MO001841 | MO001841-010-02 | GDH001 | 铬钝化模板 | 5520 | 2024-07-20 | 2024-07-20 | 3 | 2024-07-21 11:26:43 | 2024-07-21 12:43:01 | 江苏东方九天新能源材料有限公司 |  | 5653 |  | 1 | 0.1 | 3450 | 760 | 1 | JG122406026922 |  | 1 | 孔洞1668米大小0.18横向260 1721米大小1.06横向419 | 1
铬钝化 | 09001 | JG122406026921 | JG12240602692 | DG2 | 东方铬钝化950 | 待判定 | 5 | 乙 | 李志祥 | 3531 | 3531 |  | 6200 | 0.1 | 760 | 、 | 641米横向163mm孔洞10.6平方毫米 | 30210015 | 光亮卷 | 0.1-SPCC | 30110014 | 铬钝化卷 | 0.1-SPCC |  | 10 | MO001841 | MO001841-010-01 | GDH001 | 铬钝化模板 | 5520 | 2024-07-20 | 2024-07-20 | 3 | 2024-07-21 11:26:43 | 2024-07-21 12:43:01 | 江苏东方九天新能源材料有限公司 |  | 5653 |  | 1 | 0.1 | 6200 | 760 | 1 | JG122406026921 |  | 1 | 孔洞 641米大小10.6横向163 | 1
铬钝化 | 09001 | JG122405511921 | JG122405511921 | DG2 | 东方铬钝化950 | 合格 | 让步接收 | 乙 | 李志祥 | 1440 | 1423 | 0.9882 | 2440 | 0.1 | 760 | / | 白斑 辊印 条印 | 30210015 | 光亮卷 | 0.1-SPCC | 30110014 | 铬钝化卷 | 0.1-SPCC |  | 10 | MO001805 | MO001805-005 | GDH001 | 铬钝化模板 | 1440 | 2024-07-19 | 2024-07-19 | 3 | 2024-07-21 11:05:33 | 2024-07-21 11:26:14 | 江苏东方九天新能源材料有限公司 | 249430 | 5653 |  |  | 0.1 | 2470 | 760 | 1 | JG122405511921 |  | 1 | 白斑 辊印 条印 | 1
铬钝化 | 09001 | JG12240601372 | JG12240601372 | DG2 | 东方铬钝化950 | 合格 | 让步接收 | 乙 | 李志祥 | 5270 | 5253 | 0.9968 | 9280 | 0.1 | 760 | 、 | 3544-3558米横向131mm6个孔洞0.71-0.88平方毫米，色差，条印 ，传边20CM处轻黄 | 30210015 | 光亮卷 | 0.1-SPCC | 30110014 | 铬钝化卷 | 0.1-SPCC |  | 10 | MO001841 | MO001841-007 | GDH001 | 铬钝化模板 | 5270 | 2024-07-20 | 2024-07-20 | 3 | 2024-07-21 10:09:47 | 2024-07-21 11:05:19 | 江苏东方九天新能源材料有限公司 | 251298 | 5653 |  |  | 0.1 | 9300 | 760 | 1 | JG12240601372 |  | 1 | 孔洞3544-3558米6个大小0.71-0.88横向131 色差条印 传边20CM处轻黄 | 1
铬钝化 | 09001 | JG12240602642 | JG12240602642 | DG2 | 东方铬钝化950 | 合格 | 让步接收 | 乙 | 李志祥 | 5840 | 5821 | 0.9967 | 10030 | 0.1 | 760 | 、 | 8890米横向544mm孔洞4.42平方毫米，抗拉低296 | 30210015 | 光亮卷 | 0.1-SPCC | 30110014 | 铬钝化卷 | 0.1-SPCC |  | 10 | MO001841 | MO001841-009 | GDH001 | 铬钝化模板 | 5840 | 2024-07-20 | 2024-07-20 | 3 | 2024-07-21 09:05:26 | 2024-07-21 10:01:36 | 江苏东方九天新能源材料有限公司 | 251300 | 5657 |  |  | 0.1 | 10070 | 760 | 1 | JG12240602642 |  | 1 | 孔洞8890米大小4.42横向544 | 1
铬钝化 | 09001 | JG12240550651 | JG12240550651 | DG2 | 东方铬钝化950 | 合格 | 让步接收 | 甲 | 夏亚军 | 5090 | 5069 | 0.9959 | 8960 | 0.1 | 760 | 、 | 色差，条印，碎边，5095米横向121mm孔洞0.53平方毫米，7145米横向104mm孔洞1.77平方毫米 | 30210015 | 光亮卷 | 0.1-SPCC | 30110014 | 铬钝化卷 | 0.1-SPCC |  | 10 | MO001841 | MO001841-005 | GDH001 | 铬钝化模板 | 5090 | 2024-07-20 | 2024-07-20 | 3 | 2024-07-21 07:36:19 | 2024-07-21 09:01:09 | 江苏东方九天新能源材料有限公司 | 251295 | 5660 |  |  | 0.1 | 9000 | 760 | 1 | JG12240550651 |  | 1 | 色差条印碎边 孔洞5095米大小0.53横向121 7145米大小1.77横向104 | 1