## sheet1
工序名称 | 工序编码 | 新卷号 | 批号 | 机组编码 | 机组名称 | 工序状态 | 检验结果 | 班组 | 参与人 | 来料重量 | 出料重量 | 成品率 | 出料长度 | 出料厚度 | 出料宽度 | 工序要求 | 备注 | 来料编码 | 来料名称 | 来料规格 | 产品编码 | 产品名称 | 产品规格 | 膜名称 | 排序 | 主计划号 | 子计划号 | 工序流程编码 | 工序流程名称 | 工单需求 | 计划开始时间 | 计划结束时间 | 工单状态 | 实际开始时间 | 产出时间 | 组织名称 | 卷号ID | 操作工人 | 报工人 | 检验 | 来料厚度 | 来料长度 | 来料宽度 | 是否分卷 | 原卷号 | 工单要求 | 是否成品 | 不良现象 | 入库审核
覆膜 | 07001 | JG12240602323 | JG12240602323 | JF5 | 九天覆膜-9 | 合格 | 让步接收 | 乙 | 黄宏涛,李其华,李忠 | 2339 | 2512 | 1.074 | 4220 | 0.165 | 710 | / | K孔洞(885米传动侧12公分处1个7.07平方毫米孔洞) | 30110014 | 铬钝化卷 | 0.1-SPCC | 30312001 | 双面钢塑复合卷 | 0.165-SPCC | 明绿改性膜-1 | 10 | MO001701 | MO001701-001 | FM001 | 覆膜模板 | 2339 | 2024-07-17 | 2024-07-17 | 3 | 2024-07-22 07:15:51 | 2024-07-22 07:56:53 | 江苏九天光电科技有限公司 | 245635 | 5740 |  |  | 0.1 | 0 | 710 | 1 | JG12240602323 |  | 1 | K孔洞(885米传动侧12公分处1个7.07平方毫米孔洞) | 1
覆膜 | 07001 | JG1224050077-13 | JG1224050077-1 | JF5 | 九天覆膜-9 | 合格 | 让步接收 | 乙 | 黄宏涛,李其华,李忠 | 2374 | 2374 |  | 4090 | 0.165 | 710 | / | K孔洞(卷芯50-80米内操作侧16公分处有12个孔洞，大小0.88-58.9平方毫米)Q缺口(尾部150米内传边有碎边缺口，缺口宽约8毫米) | 30110014 | 铬钝化卷 | 0.1-SPCC | 30312001 | 双面钢塑复合卷 | 0.165-SPCC | 明绿改性膜-1 | 10 | MO001331 | MO001331-003-03 | FM001 | 覆膜模板 | 6595 | 2024-07-07 | 2024-07-07 | 2 | 2024-07-22 05:35:06 | 2024-07-22 07:12:24 | 江苏九天光电科技有限公司 | 226184 | 5740 |  | 1 | 0.165 | 4090 | 710 | 1 | JG1224050077-13 |  | 1 | K孔洞(卷芯50-80米内操作侧16公分处有12个孔洞，大小0.88-58.9平方毫米)Q缺口(尾部150米内传边有碎边缺口，缺口宽约8毫米) | 1
覆膜 | 07001 | JG1224050077-12 | JG1224050077-1 | JF5 | 九天覆膜-9 | 合格 | 让步接收 | 乙 | 黄宏涛,李其华,李忠 | 2342 | 2342 |  | 4020 | 0.165 | 710 | / | K孔洞(卷芯280-310米内操作侧10公分处有连续13个孔洞，大小0.44-1.15平方毫米) | 30110014 | 铬钝化卷 | 0.1-SPCC | 30312001 | 双面钢塑复合卷 | 0.165-SPCC | 明绿改性膜-1 | 10 | MO001331 | MO001331-003-02 | FM001 | 覆膜模板 | 6595 | 2024-07-07 | 2024-07-07 | 2 | 2024-07-22 05:35:06 | 2024-07-22 07:12:24 | 江苏九天光电科技有限公司 | 226184 | 5740 |  | 1 | 0.165 | 4020 | 710 | 1 | JG1224050077-12 |  | 1 | K孔洞(卷芯280-310米内操作侧10公分处有连续13个孔洞，大小0.44-1.15平方毫米) | 1
覆膜 | 07001 | JG1224050077-11 | JG1224050077-1 | JF5 | 九天覆膜-9 | 合格 | 让步接收 | 乙 | 黄宏涛,李其华,李忠 | 2378 | 2378 |  | 4090 | 0.165 | 710 | / | K孔洞(2120米传动侧11公分处有2个孔洞，大小2.03-0.53平方毫米) | 30110014 | 铬钝化卷 | 0.1-SPCC | 30312001 | 双面钢塑复合卷 | 0.165-SPCC | 明绿改性膜-1 | 10 | MO001331 | MO001331-003-01 | FM001 | 覆膜模板 | 6595 | 2024-07-07 | 2024-07-07 | 2 | 2024-07-22 05:35:06 | 2024-07-22 07:12:24 | 江苏九天光电科技有限公司 | 226184 | 5740 |  | 1 | 0.165 | 4090 | 710 | 1 | JG1224050077-11 |  | 1 | K孔洞(2120米传动侧11公分处有2个孔洞，大小2.03-0.53平方毫米) | 1
覆膜 | 07001 | JG12240700263 | JG1224070026 | JF4 | 九天覆膜-8 | 合格 | 让步接收 | 甲 | 徐兴良 | 1862 | 1862 |  | 2380 | 0.25 | 610 | / | 传动侧10公分水锈斑。 | 30110011 | 铬钝化卷 | 0.15-SPCC | 30312017 | 双面钢塑复合卷 | 0.25-SPCC | 明绿改性膜-2 | 10 | MO001843 | MO001843-003-03 | FM001 | 覆膜模板 | 5245 | 2024-07-20 | 2024-07-20 | 3 | 2024-07-22 06:06:33 | 2024-07-22 06:21:16 | 江苏九天光电科技有限公司 | 0 | 5749 |  | 1 | 0.25 | 2380 | 610 | 1 | JG12240700263 |  | 1 | S水锈斑(传动侧10公分水锈斑。) | 1
覆膜 | 07001 | JG12240700262 | JG1224070026 | JF4 | 九天覆膜-8 | 合格 | 合格品 | 甲 | 徐兴良 | 1882 | 1882 |  | 2400 | 0.25 | 610 | / |  | 30110011 | 铬钝化卷 | 0.15-SPCC | 30312017 | 双面钢塑复合卷 | 0.25-SPCC | 明绿改性膜-2 | 10 | MO001843 | MO001843-003-02 | FM001 | 覆膜模板 | 5245 | 2024-07-20 | 2024-07-20 | 3 | 2024-07-22 06:06:33 | 2024-07-22 06:21:16 | 江苏九天光电科技有限公司 | 0 | 5749 |  | 1 | 0.25 | 2400 | 610 | 1 | JG12240700262 |  | 1 |  | 1
覆膜 | 07001 | JG12240700261 | JG1224070026 | JF4 | 九天覆膜-8 | 合格 | 让步接收 | 甲 | 徐兴良 | 1867 | 1867 |  | 2380 | 0.25 | 610 | / | 130米传33cm1个0.11平方毫米孔洞 | 30110011 | 铬钝化卷 | 0.15-SPCC | 30312017 | 双面钢塑复合卷 | 0.25-SPCC | 明绿改性膜-2 | 10 | MO001843 | MO001843-003-01 | FM001 | 覆膜模板 | 5245 | 2024-07-20 | 2024-07-20 | 3 | 2024-07-22 06:06:33 | 2024-07-22 06:21:16 | 江苏九天光电科技有限公司 | 0 | 5749 |  | 1 | 0.25 | 2380 | 610 | 1 | JG12240700261 |  | 1 | K孔洞(130米传33cm1个孔洞约0.11平方毫米。) | 1
覆膜 | 07001 | JG12240700355 | JG1224070035 | JF4 | 九天覆膜-8 | 合格 | 让步接收 | 甲 | 徐兴良 | 626 | 626 |  | 870 | 0.15 | 610 | / | D断带(因上烘箱跳闸造成短带) | 30110011 | 铬钝化卷 | 0.15-SPCC | 30312017 | 双面钢塑复合卷 | 0.25-SPCC | 明绿改性膜-2 | 10 | MO001843 | MO001843-002-05 | FM001 | 覆膜模板 | 7071 | 2024-07-20 | 2024-07-20 | 3 | 2024-07-21 07:52:58 | 2024-07-22 06:03:57 | 江苏九天光电科技有限公司 | 0 | 5749 |  | 1 | 0.15 | 870 | 610 | 1 | JG12240700355 |  | 1 | D断带(因上烘箱跳闸造成铬带 短带) | 1
覆膜 | 07001 | JG12240700354 | JG1224070035 | JF4 | 九天覆膜-8 | 合格 | 合格品 | 甲 | 徐兴良 | 964 | 964 |  | 1300 | 0.25 | 610 | / | D断带(因上烘箱故障造成短带) | 30110011 | 铬钝化卷 | 0.15-SPCC | 30312017 | 双面钢塑复合卷 | 0.25-SPCC | 明绿改性膜-2 | 10 | MO001843 | MO001843-002-04 | FM001 | 覆膜模板 | 7071 | 2024-07-20 | 2024-07-20 | 3 | 2024-07-21 07:52:58 | 2024-07-22 06:03:57 | 江苏九天光电科技有限公司 | 0 | 5749 |  | 1 | 0.25 | 1300 | 610 | 1 | JG12240700354 |  | 1 | D断带(因上烘箱故障造成短带)
覆膜 | 07001 | JG12240700353 | JG1224070035 | JF4 | 九天覆膜-8 | 合格 | 合格品 | 甲 | 徐兴良 | 1824 | 1824 |  | 2300 | 0.25 | 610 | / |  | 30110011 | 铬钝化卷 | 0.15-SPCC | 30312017 | 双面钢塑复合卷 | 0.25-SPCC | 明绿改性膜-2 | 10 | MO001843 | MO001843-002-03 | FM001 | 覆膜模板 | 7071 | 2024-07-20 | 2024-07-20 | 3 | 2024-07-21 07:52:58 | 2024-07-22 06:03:57 | 江苏九天光电科技有限公司 | 0 | 5749 |  | 1 | 0.25 | 2300 | 610 | 1 | JG12240700353 |  | 1 |  | 1
覆膜 | 07001 | JG12240700352 | JG1224070035 | JF4 | 九天覆膜-8 | 合格 | 合格品 | 甲 | 徐兴良 | 1857 | 1857 |  | 2350 | 0.25 | 610 | / |  | 30110011 | 铬钝化卷 | 0.15-SPCC | 30312017 | 双面钢塑复合卷 | 0.25-SPCC | 明绿改性膜-2 | 10 | MO001843 | MO001843-002-02 | FM001 | 覆膜模板 | 7071 | 2024-07-20 | 2024-07-20 | 3 | 2024-07-21 07:52:58 | 2024-07-22 06:03:57 | 江苏九天光电科技有限公司 | 0 | 5749 |  | 1 | 0.25 | 2350 | 610 | 1 | JG12240700352 |  | 1
覆膜 | 07001 | JG12240700351 | JG1224070035 | JF4 | 九天覆膜-8 | 合格 | 合格品 | 甲 | 徐兴良 | 1905 | 1905 |  | 2380 | 0.25 | 610 | / | Z重划伤(200米内操边3公分内划伤重，有手感。) | 30110011 | 铬钝化卷 | 0.15-SPCC | 30312017 | 双面钢塑复合卷 | 0.25-SPCC | 明绿改性膜-2 | 10 | MO001843 | MO001843-002-01 | FM001 | 覆膜模板 | 7071 | 2024-07-20 | 2024-07-20 | 3 | 2024-07-21 07:52:58 | 2024-07-22 06:03:57 | 江苏九天光电科技有限公司 | 0 | 5749 |  | 1 | 0.25 | 2380 | 610 | 1 | JG12240700351 |  | 1 | Z重划伤(200米内操边3公分内划伤重，有手感。)
覆膜 | 07001 | JG1224040094-24 | JG1224040094-2 | JF5 | 九天覆膜-9 | 合格 | 让步接收 | 乙 | 黄宏涛,李其华,李忠 | 2528 | 2528 |  | 4220 | 0.165 | 710 | / | 传动侧起筋,1030-1170米内传边2公分内连续孔洞缺口，粘钢缺口最宽2公分) | 30110014 | 铬钝化卷 | 0.1-SPCC | 30312001 | 双面钢塑复合卷 | 0.165-SPCC | 明绿改性膜-1 | 10 | MO001336 | MO001336-008-04 | FM001 | 覆膜模板 | 7491 | 2024-07-07 | 2024-07-07 | 2 | 2024-07-22 02:13:28 | 2024-07-22 05:02:38 | 江苏九天光电科技有限公司 | 226437 | 5740 |  | 1 | 0.165 | 4220 | 710 | 1 | JG1224040094-24 |  | 1 | Q缺口(Q起筋(传动侧起筋),Q缺口(1030-1170米内传边2公分内连续孔洞缺口，粘钢缺口最宽2公分)) | 1
覆膜 | 07001 | JG1224040094-23 | JG1224040094-2 | JF5 | 九天覆膜-9 | 合格 | 让步接收 | 乙 | 黄宏涛,李其华,李忠 | 1972 | 1972 |  | 3240 | 0.19 | 710 | / | 尾部有缩芯折印 | 30110014 | 铬钝化卷 | 0.1-SPCC | 30312002 | 双面钢塑复合卷 | 0.19-SPCC | 明绿改性膜-1 | 10 | MO001336 | MO001336-008-03 | FM001 | 覆膜模板 | 7491 | 2024-07-07 | 2024-07-07 | 2 | 2024-07-22 02:13:28 | 2024-07-22 05:02:38 | 江苏九天光电科技有限公司 | 226443 | 5740 |  | 1 | 0.19 | 3240 | 710 | 1 | JG1224040094-23 |  | 1 | 缩芯折印(尾部有缩芯折印) | 1
覆膜 | 07001 | JG1224040094-22 | JG1224040094-2 | JF5 | 九天覆膜-9 | 合格 | 合格品 | 乙 | 黄宏涛,李其华,李忠 | 1828 | 1828 |  | 3000 | 0.19 | 710 | / |  | 30110014 | 铬钝化卷 | 0.1-SPCC | 30312002 | 双面钢塑复合卷 | 0.19-SPCC | 明绿改性膜-1 | 10 | MO001336 | MO001336-008-02 | FM001 | 覆膜模板 | 7491 | 2024-07-07 | 2024-07-07 | 2 | 2024-07-22 02:13:28 | 2024-07-22 05:02:38 | 江苏九天光电科技有限公司 | 226443 | 5740 |  | 1 | 0.19 | 3000 | 710 | 1 | JG1224040094-22 |  | 1 |  | 1
覆膜 | 07001 | JG1224040094-21 | JG1224040094-2 | JF5 | 九天覆膜-9 | 合格 | 合格品 | 乙 | 黄宏涛,李其华,李忠 | 1888 | 1888 |  | 3100 | 0.19 | 710 | / |  | 30110014 | 铬钝化卷 | 0.1-SPCC | 30312002 | 双面钢塑复合卷 | 0.19-SPCC | 明绿改性膜-1 | 10 | MO001336 | MO001336-008-01 | FM001 | 覆膜模板 | 7491 | 2024-07-07 | 2024-07-07 | 2 | 2024-07-22 02:13:28 | 2024-07-22 05:02:38 | 江苏九天光电科技有限公司 | 226443 | 5740 |  | 1 | 0.19 | 3100 | 710 | 1 | JG1224040094-21 |  | 1 |  | 1
覆膜 | 07001 | JG12240700673 | JG1224070067 | JF4 | 九天覆膜-8 | 合格 | 让步接收 | 乙 | 徐兴良,徐刚 | 1853 | 1853 |  | 2370 | 0.25 | 610 | / | 940米传动侧10公分虫斑4CM | 30110011 | 铬钝化卷 | 0.15-SPCC | 30312017 | 双面钢塑复合卷 | 0.25-SPCC | 明绿改性膜-2 | 10 | MO001852 | MO001852-003-03 | FM001 | 覆膜模板 | 7071 | 2024-07-21 | 2024-07-21 | 3 | 2024-07-22 03:18:53 | 2024-07-22 03:30:20 | 江苏九天光电科技有限公司 | 0 | 5730 |  | 1 | 0.25 | 2370 | 610 | 1 | JG12240700673 |  | 1 | S色差(940米传动侧10公分虫斑4CM) | 1
覆膜 | 07001 | JG12240700672 | JG1224070067 | JF4 | 九天覆膜-8 | 合格 | 让步接收 | 乙 | 桑永辉,冯忠平,何志宏 | 3726 | 3726 |  | 4790 | 0.25 | 610 | / | 卷芯高温胶带后操作侧10公分处有一竖状膜起筋 第一卷操作侧10公分-25公分板面欧哟普竖状膜起筋 第一卷第二个高温胶带前一米板面中间虫斑膜破 第二卷1340米1770米传动侧白条印3CM宽 | 30110011 | 铬钝化卷 | 0.15-SPCC | 30312017 | 双面钢塑复合卷 | 0.25-SPCC | 明绿纯EAA膜 | 10 | MO001852 | MO001852-003-02 | FM001 | 覆膜模板 | 7071 | 2024-07-21 | 2024-07-21 | 3 | 2024-07-22 03:18:53 | 2024-07-22 03:30:20 | 江苏九天光电科技有限公司 | 0 | 5730 |  | 1 | 0.25 | 4790 | 610 | 1 | JG12240700672 |  | 1 | Q起筋(卷芯高温胶带后操作侧10公分处有一竖状膜起筋 第一卷操作侧10公分-25公分板面欧哟普竖状膜起筋 第一卷第二个高温胶带前一米板面中间虫斑膜破 第二卷1340米1770米传动侧白条印3CM宽) | 1
覆膜 | 07001 | JG12240700671 | JG1224070067 | JF4 | 九天覆膜-8 | 合格 | 让步接收 | 乙 | 徐刚,徐兴良 | 1777 | 1777 |  | 2320 | 0.25 | 610 | / | 板膜振纹 2250下板面白条印 | 30110011 | 铬钝化卷 | 0.15-SPCC | 30312017 | 双面钢塑复合卷 | 0.25-SPCC | 明绿改性膜-2 | 10 | MO001852 | MO001852-003-01 | FM001 | 覆膜模板 | 7071 | 2024-07-21 | 2024-07-21 | 3 | 2024-07-22 03:18:53 | 2024-07-22 03:30:20 | 江苏九天光电科技有限公司 | 0 | 5730 |  | 1 | 0.25 | 2320 | 610 | 1 | JG12240700671 |  | 1 | Z振纹(板膜振纹 2250下板面白条印) | 1
覆膜 | 07001 | JG12240700482 | JG1224070048 | JF4 | 九天覆膜-8 | 合格 | 让步接收 | 乙 | 冯忠平,何志宏,桑永辉 | 3780 | 3780 |  | 4795 | 0.25 | 610 | / | 整卷操作侧8公分间断性水锈斑，第一卷2035米操作侧20公分大亮斑，操作侧边部小亮斑点 | 30110011 | 铬钝化卷 | 0.15-SPCC | 30312017 | 双面钢塑复合卷 | 0.25-SPCC | 明绿纯EAA膜 | 10 | MO001752 | MO001752-005-02 | FM001 | 覆膜模板 | 7059 | 2024-07-18 | 2024-07-18 | 3 | 2024-07-22 01:00:21 | 2024-07-22 03:16:44 | 江苏九天光电科技有限公司 | 0 | 5730 |  | 1 | 0.25 | 4795 | 610 | 1 | JG12240700482 |  | 1 |  | 1
覆膜 | 07001 | JG12240700481 | JG1224070048 | JF4 | 九天覆膜-8 | 合格 | 让步接收 | 乙 | 冯忠平,何志宏,桑永辉 | 3776 | 3776 |  | 4776 | 0.25 | 610 | / | 第一卷卷芯内40米传动侧往里15公分膜起筋两个 第一卷操作侧12-45公分板膜中间膜间断性竖状起筋 第二卷传动侧尾50米3CM处有小黑斑 第二卷鲜拌面中部膜条状起筋 色差轻白斑辊印 | 30110011 | 铬钝化卷 | 0.15-SPCC | 30312017 | 双面钢塑复合卷 | 0.25-SPCC | 明绿纯EAA膜 | 10 | MO001752 | MO001752-005-01 | FM001 | 覆膜模板 | 7059 | 2024-07-18 | 2024-07-18 | 3 | 2024-07-22 01:00:21 | 2024-07-22 03:16:44 | 江苏九天光电科技有限公司 | 0 | 5730 |  | 1 | 0.25 | 4776 | 610 | 1 | JG12240700481 |  | 1 | Q起筋(第一卷卷芯内40米传动侧往里15公分膜起筋两个 第一卷操作侧12-45公分板膜中间膜间断性竖状起筋 第二卷传动侧尾50米3CM处有小黑斑 第二卷鲜拌面中部膜条状起筋 色差轻白斑辊印 ) | 1
覆膜 | 07001 | JG1224050044212 | JG122405004421 | JF5 | 九天覆膜-9 | 合格 | 让步接收 | 乙 | 黄宏涛,李其华,李忠 | 2052 | 2052 |  | 3380 | 0.19 | 710 | / | 缩芯折印(尾部有缩芯折印) | 30110014 | 铬钝化卷 | 0.1-SPCC | 30312002 | 双面钢塑复合卷 | 0.19-SPCC | 明绿改性膜-1 | 10 | MO001335 | MO001335-015-02 | FM001 | 覆膜模板 | 3710 | 2024-07-07 | 2024-07-07 | 2 | 2024-07-22 00:53:52 | 2024-07-22 01:44:37 | 江苏九天光电科技有限公司 | 0 | 5740 |  | 1 | 0.19 | 3380 | 710 | 1 | JG1224050044212 |  | 1 | 缩芯折印(尾部有缩芯折印) | 1
覆膜 | 07001 | JG1224050044211 | JG122405004421 | JF5 | 九天覆膜-9 | 合格 | 合格品 | 乙 | 黄宏涛,李其华,李忠 | 2018 | 2018 |  | 3290 | 0.19 | 710 | / | Z撞伤(卷芯传边轻微按时) | 30110014 | 铬钝化卷 | 0.1-SPCC | 30312002 | 双面钢塑复合卷 | 0.19-SPCC | 明绿改性膜-1 | 10 | MO001335 | MO001335-015-01 | FM001 | 覆膜模板 | 3710 | 2024-07-07 | 2024-07-07 | 2 | 2024-07-22 00:53:52 | 2024-07-22 01:44:37 | 江苏九天光电科技有限公司 | 0 | 5740 |  | 1 | 0.19 | 3290 | 710 | 1 | JG1224050044211 |  | 1 | Z撞伤(卷芯传边轻微按时)
覆膜 | 07001 | JG1224050005-122 | JG1224050005-12 | JF5 | 九天覆膜-9 | 合格 | 让步接收 | 乙 | 黄宏涛,李其华,李忠 | 1774 | 1774 |  | 3000 | 0.19 | 710 | / | B白斑(尾部板面白斑多)实际米数2980 | 30110014 | 铬钝化卷 | 0.1-SPCC | 30312002 | 双面钢塑复合卷 | 0.19-SPCC | 明绿改性膜-1 | 10 | MO001335 | MO001335-016-02 | FM001 | 覆膜模板 | 3201 | 2024-07-07 | 2024-07-07 | 2 | 2024-07-21 23:19:02 | 2024-07-22 00:03:04 | 江苏九天光电科技有限公司 | 0 | 5740 |  | 1 | 0.19 | 3000 | 710 | 1 | JG1224050005-122 |  | 1 | B白斑(尾部板面白斑多) | 1
覆膜 | 07001 | JG1224050005-121 | JG1224050005-12 | JF5 | 九天覆膜-9 | 合格 | 让步接收 | 乙 | 黄宏涛,李其华,李忠 | 1768 | 1768 |  | 3000 | 0.19 | 710 | / | D顶伤(卷芯传边轻微顶伤凹印) | 30110014 | 铬钝化卷 | 0.1-SPCC | 30312002 | 双面钢塑复合卷 | 0.19-SPCC | 明绿改性膜-1 | 10 | MO001335 | MO001335-016-01 | FM001 | 覆膜模板 | 3201 | 2024-07-07 | 2024-07-07 | 2 | 2024-07-21 23:19:02 | 2024-07-22 00:03:03 | 江苏九天光电科技有限公司 | 0 | 5740 |  | 1 | 0.19 | 3000 | 710 | 1 | JG1224050005-121 |  | 1 | D顶伤(卷芯传边轻微顶伤凹印) | 1
覆膜 | 07001 | JG122405505411 | JG122405505411 | JF5 | 九天覆膜-9 | 合格 | 让步接收 | 乙 | 黄宏涛,李其华,李忠 | 2631 | 2850 | 1.0832 | 4470 | 0.165 | 760 | / | 尾部60米来料操边撞伤宽7毫米,3000米操作侧28公分处1个0.71平方毫米孔洞；3380-3390米夹纸内操作侧约25公分处连续8个孔洞，大小1.7-1.3平方毫米 | 30110014 | 铬钝化卷 | 0.1-SPCC | 30312001 | 双面钢塑复合卷 | 0.165-SPCC | 明绿改性膜-1 | 10 | MO001854 | MO001854-001 | FM001 | 覆膜模板 | 2631 | 2024-07-21 | 2024-07-21 | 3 | 2024-07-21 22:56:58 | 2024-07-21 23:03:04 | 江苏九天光电科技有限公司 | 252273 | 5740 |  |  | 0.1 | 0 | 760 | 1 | JG122405505411 |  | 1 | Z撞伤(尾部60米来料操边撞伤宽7毫米),K孔洞(3000米操作侧28公分处1个0.71平方毫米孔洞；3380-3390米夹纸内操作侧约25公分处连续8个孔洞，大小1.7-1.3平方毫米) | 1
覆膜 | 07001 | JG122405501124 | JG12240550112 | JF5 | 九天覆膜-9 | 合格 | 合格品 | 乙 | 黄宏涛,李其华,李忠 | 1730 | 1730 |  | 2920 | 0.19 | 710 | / | Q起筋(2500米后操边来料顶伤起筋),Z撞伤(2800米后操边2公分宽和14公分处有来料撞伤重皱印；卷芯90米处来料顶伤重皱印剪掉重54公斤。) | 30110014 | 铬钝化卷 | 0.1-SPCC | 30312002 | 双面钢塑复合卷 | 0.19-SPCC | 明绿改性膜-1 | 10 | MO001256 | MO001256-033-04 | FM001 | 覆膜模板 | 6429 | 2024-07-05 | 2024-07-05 | 2 | 2024-07-21 19:20:34 | 2024-07-21 22:53:21 | 江苏九天光电科技有限公司 | 0 | 5754 |  | 1 | 0.19 | 2920 | 710 | 1 | JG122405501124 |  | 1 | Q起筋(2500米后操边来料顶伤起筋),Z撞伤(2800米后操边2公分宽和14公分处有来料撞伤重皱印；卷芯90米处来料顶伤重皱印剪掉重54公斤。)
覆膜 | 07001 | JG122405501123 | JG12240550112 | JF5 | 九天覆膜-9 | 合格 | 让步接收 | 乙 | 黄宏涛,李其华,李忠 | 1772 | 1772 |  | 3000 | 0.19 | 710 | / | D顶伤(580-620米内传动侧约25公分处有连续尖点凹印)内圈剥离低5.95/5.89 | 30110014 | 铬钝化卷 | 0.1-SPCC | 30312002 | 双面钢塑复合卷 | 0.19-SPCC | 明绿改性膜-1 | 10 | MO001256 | MO001256-033-03 | FM001 | 覆膜模板 | 6429 | 2024-07-05 | 2024-07-05 | 2 | 2024-07-21 19:20:34 | 2024-07-21 22:53:21 | 江苏九天光电科技有限公司 | 0 | 5754 |  | 1 | 0.19 | 3000 | 710 | 1 | JG122405501123 |  | 1 | D顶伤(580-620米内传动侧约25公分处有连续尖点凹印) | 1
覆膜 | 07001 | JG122405501122 | JG12240550112 | JF5 | 九天覆膜-9 | 合格 | 合格品 | 甲 | 顾志明,倪志宏,张文兵 | 1790 | 1790 |  | 3020 | 0.19 | 710 | / |  | 30110014 | 铬钝化卷 | 0.1-SPCC | 30312002 | 双面钢塑复合卷 | 0.19-SPCC | 明绿改性膜-1 | 10 | MO001256 | MO001256-033-02 | FM001 | 覆膜模板 | 6429 | 2024-07-05 | 2024-07-05 | 2 | 2024-07-21 19:20:34 | 2024-07-21 22:53:21 | 江苏九天光电科技有限公司 | 0 | 5754 |  | 1 | 0.19 | 3020 | 710 | 1 | JG122405501122 |  | 1 |  | 1
覆膜 | 07001 | JG122405501121 | JG12240550112 | JF5 | 九天覆膜-9 | 合格 | 合格品 | 甲 | 顾志明,倪志宏,张文兵 | 1776 | 1776 |  | 3000 | 0.19 | 710 | / |  | 30110014 | 铬钝化卷 | 0.1-SPCC | 30312002 | 双面钢塑复合卷 | 0.19-SPCC | 明绿改性膜-1 | 10 | MO001256 | MO001256-033-01 | FM001 | 覆膜模板 | 6429 | 2024-07-05 | 2024-07-05 | 2 | 2024-07-21 19:20:34 | 2024-07-21 22:53:21 | 江苏九天光电科技有限公司 | 0 | 5754 |  | 1 | 0.19 | 3000 | 710 | 1 | JG122405501121 |  | 1 |  | 1
覆膜 | 07001 | JG12240700703 | JG1224070070 | JF3 | 九天覆膜-5 | 合格 | 让步接收 | 甲 | 成防萍,徐新圣 | 1852 | 1852 |  | 2350 | 0.25 | 610 | / | 内圈有松花印 | 30110011 | 铬钝化卷 | 0.15-SPCC | 30312017 | 双面钢塑复合卷 | 0.25-SPCC | 明绿改性膜-2 | 10 | MO001758 | MO001758-004-03 | FM001 | 覆膜模板 | 5235 | 2024-07-18 | 2024-07-18 | 3 | 2024-07-21 19:08:53 | 2024-07-21 21:55:24 | 江苏九天光电科技有限公司 | 0 | 5751 |  | 1 | 0.25 | 2350 | 610 | 1 | JG12240700703 |  | 1 |  | 1
覆膜 | 07001 | JG12240700702 | JG1224070070 | JF3 | 九天覆膜-5 | 合格 | 让步接收 | 甲 | 成防萍,徐新圣 | 1866 | 1866 |  | 2370 | 0.25 | 610 | / | H花辊印(白条印，轻锈斑点) | 30110011 | 铬钝化卷 | 0.15-SPCC | 30312017 | 双面钢塑复合卷 | 0.25-SPCC | 明绿改性膜-2 | 10 | MO001758 | MO001758-004-02 | FM001 | 覆膜模板 | 5235 | 2024-07-18 | 2024-07-18 | 3 | 2024-07-21 19:08:53 | 2024-07-21 21:55:24 | 江苏九天光电科技有限公司 | 0 | 5751 |  | 1 | 0.25 | 2370 | 610 | 1 | JG12240700702 |  | 1 | H花辊印(白条印，轻锈斑点) | 1
覆膜 | 07001 | JG12240700701 | JG1224070070 | JF3 | 九天覆膜-5 | 合格 | 让步接收 | 甲 | 成防萍,徐新圣 | 1870 | 1870 |  | 2370 | 0.25 | 610 | / | H花辊印(白条印，轻锈斑点) | 30110011 | 铬钝化卷 | 0.15-SPCC | 30312017 | 双面钢塑复合卷 | 0.25-SPCC | 明绿改性膜-2 | 10 | MO001758 | MO001758-004-01 | FM001 | 覆膜模板 | 5235 | 2024-07-18 | 2024-07-18 | 3 | 2024-07-21 19:08:53 | 2024-07-21 21:55:24 | 江苏九天光电科技有限公司 | 0 | 5751 |  | 1 | 0.25 | 2370 | 610 | 1 | JG12240700701 |  | 1 | H花辊印(白条印，轻锈斑点) | 1
覆膜 | 07001 | JG12240603063 | JG1224060306 | JF3 | 九天覆膜-5 | 合格 | 合格品 | 甲 | 成防萍,徐新圣 | 1884 | 1884 |  | 2370 | 0.25 | 610 | / |  | 30110011 | 铬钝化卷 | 0.15-SPCC | 30312017 | 双面钢塑复合卷 | 0.25-SPCC | 明绿改性膜-2 | 10 | MO001758 | MO001758-006-03 | FM001 | 覆膜模板 | 5323 | 2024-07-18 | 2024-07-18 | 3 | 2024-07-21 18:31:46 | 2024-07-21 19:08:07 | 江苏九天光电科技有限公司 | 0 | 5751 |  | 1 | 0.25 | 2370 | 610 | 1 | JG12240603063 |  | 1 |  | 1
覆膜 | 07001 | JG12240603062 | JG1224060306 | JF3 | 九天覆膜-5 | 合格 | 合格品 | 甲 | 成防萍,徐新圣 | 1902 | 1902 |  | 2390 | 0.25 | 610 | / |  | 30110011 | 铬钝化卷 | 0.15-SPCC | 30312017 | 双面钢塑复合卷 | 0.25-SPCC | 明绿改性膜-2 | 10 | MO001758 | MO001758-006-02 | FM001 | 覆膜模板 | 5323 | 2024-07-18 | 2024-07-18 | 3 | 2024-07-21 18:31:46 | 2024-07-21 19:08:07 | 江苏九天光电科技有限公司 | 0 | 5751 |  | 1 | 0.25 | 2390 | 610 | 1 | JG12240603062 |  | 1 |  | 1
覆膜 | 07001 | JG12240603061 | JG1224060306 | JF3 | 九天覆膜-5 | 合格 | 合格品 | 甲 | 成防萍,徐新圣 | 1896 | 1896 |  | 2390 | 0.25 | 610 | / |  | 30110011 | 铬钝化卷 | 0.15-SPCC | 30312017 | 双面钢塑复合卷 | 0.25-SPCC | 明绿改性膜-2 | 10 | MO001758 | MO001758-006-01 | FM001 | 覆膜模板 | 5323 | 2024-07-18 | 2024-07-18 | 3 | 2024-07-21 18:31:46 | 2024-07-21 19:08:07 | 江苏九天光电科技有限公司 | 0 | 5751 |  | 1 | 0.25 | 2390 | 610 | 1 | JG12240603061 |  | 1 |  | 1
覆膜 | 07001 | JG1224050040-113 | JG1224050040-11 | JF5 | 九天覆膜-9 | 合格 | 合格品 | 甲 | 张文兵,倪志宏,顾志明 | 2016 | 2016 |  | 3400 | 0.19 | 710 | / | K孔洞(1730米传动侧30公分处1个 大小1.06平方毫米 3200米操作侧30公分处1个 大小1.59平方毫米) | 30110014 | 铬钝化卷 | 0.1-SPCC | 30312002 | 双面钢塑复合卷 | 0.19-SPCC | 明绿改性膜-1 | 10 | MO001256 | MO001256-022-03 | FM001 | 覆膜模板 | 5487 | 2024-07-05 | 2024-07-05 | 2 | 2024-07-21 18:21:15 | 2024-07-21 18:43:10 | 江苏九天光电科技有限公司 | 0 | 5754 |  | 1 | 0.19 | 3400 | 710 | 1 | JG1224050040-113 |  | 1 | K孔洞(1730米传动侧30公分处1个 大小1.06平方毫米 3200米操作侧30公分处1个 大小1.59平方毫米)
覆膜 | 07001 | JG1224050040-112 | JG1224050040-11 | JF5 | 九天覆膜-9 | 合格 | 合格品 | 甲 | 张文兵,倪志宏,顾志明 | 2024 | 2024 |  | 3400 | 0.19 | 710 | / |  | 30110014 | 铬钝化卷 | 0.1-SPCC | 30312002 | 双面钢塑复合卷 | 0.19-SPCC | 明绿改性膜-1 | 10 | MO001256 | MO001256-022-02 | FM001 | 覆膜模板 | 5487 | 2024-07-05 | 2024-07-05 | 2 | 2024-07-21 18:21:15 | 2024-07-21 18:43:10 | 江苏九天光电科技有限公司 | 0 | 5754 |  | 1 | 0.19 | 3400 | 710 | 1 | JG1224050040-112 |  | 1
覆膜 | 07001 | JG1224050040-111 | JG1224050040-11 | JF5 | 九天覆膜-9 | 合格 | 合格品 | 甲 | 张文兵,倪志宏,顾志明 | 2016 | 2016 |  | 3400 | 0.19 | 710 | / |  | 30110014 | 铬钝化卷 | 0.1-SPCC | 30312002 | 双面钢塑复合卷 | 0.19-SPCC | 明绿改性膜-1 | 10 | MO001256 | MO001256-022-01 | FM001 | 覆膜模板 | 5487 | 2024-07-05 | 2024-07-05 | 2 | 2024-07-21 18:21:15 | 2024-07-21 18:43:10 | 江苏九天光电科技有限公司 | 0 | 5754 |  | 1 | 0.19 | 3400 | 710 | 1 | JG1224050040-111 |  | 1 |  | 1
覆膜 | 07001 | JG12240601912 | JG12240601912 | JF5 | 九天覆膜-9 | 合格 | 合格品 | 甲 | 徐刚,徐兴良 | 2591 | 2764 | 1.0668 | 3180 | 0.25 | 710 | / |  | 30110011 | 铬钝化卷 | 0.15-SPCC | 30312017 | 双面钢塑复合卷 | 0.25-SPCC | 明绿改性膜-2 | 10 | MO001158 | MO001158-001 | FM001 | 覆膜模板 | 2591 | 2024-07-03 | 2024-07-03 | 2 | 2024-07-21 18:25:59 | 2024-07-21 18:27:07 | 江苏九天光电科技有限公司 | 203008 | 5749 |  |  | 0.15 | 0 | 710 | 1 | JG12240601912 |  | 1 |  | 1
覆膜 | 07001 | JG12240700301 | JG12240700301 | JF3 | 九天覆膜-5 | 合格 | 合格品 | 甲 | 徐刚,徐兴良 | 2291 | 2437 | 1.0637 | 3050 | 0.25 | 610 | / |  | 30110011 | 铬钝化卷 | 0.15-SPCC | 30312017 | 双面钢塑复合卷 | 0.25-SPCC | 明绿改性膜-1 | 10 | MO001817 | MO001817-001 | FM001 | 覆膜模板 | 2291 | 2024-07-19 | 2024-07-19 | 3 | 2024-07-21 18:11:57 | 2024-07-21 18:13:00 | 江苏九天光电科技有限公司 | 249754 | 5749 |  |  | 0.15 | 0 | 610 | 1 | JG12240700301 |  | 1 |  | 1
覆膜 | 07001 | JL0024040031-13 | JL0024040031-1 | JF4 | 九天覆膜-8 | 合格 | 让步接收 | 甲 | 徐刚,徐兴良 | 1546 | 1546 |  | 3030 | 0.165 | 610 | / | 传边部撞伤约8mm，尾缩芯折印，有小气泡 | 30110014 | 铬钝化卷 | 0.1-SPCC | 30312001 | 双面钢塑复合卷 | 0.165-SPCC | 明绿改性膜-1 | 10 | MO001468 | MO001468-002-03 | FM001 | 覆膜模板 | 4803 | 2024-07-10 | 2024-07-10 | 3 | 2024-07-21 18:05:55 | 2024-07-21 18:09:07 | 江苏九天光电科技有限公司 | 0 | 5749 |  | 1 | 0.165 | 3030 | 610 | 1 | JL0024040031-13 |  | 1 | 传边部撞伤约8mm，尾缩芯折印，有小气泡 | 1
覆膜 | 07001 | JL0024040031-12 | JL0024040031-1 | JF4 | 九天覆膜-8 | 合格 | 合格品 | 甲 | 徐刚,徐兴良 | 1734 | 1734 |  | 3400 | 0.165 | 610 | / |  | 30110014 | 铬钝化卷 | 0.1-SPCC | 30312001 | 双面钢塑复合卷 | 0.165-SPCC | 明绿改性膜-1 | 10 | MO001468 | MO001468-002-02 | FM001 | 覆膜模板 | 4803 | 2024-07-10 | 2024-07-10 | 3 | 2024-07-21 18:05:55 | 2024-07-21 18:09:07 | 江苏九天光电科技有限公司 | 0 | 5749 |  | 1 | 0.165 | 3400 | 610 | 1 | JL0024040031-12 |  | 1 |  | 1
覆膜 | 07001 | JL0024040031-11 | JL0024040031-1 | JF4 | 九天覆膜-8 | 合格 | 合格品 | 甲 | 徐刚,徐兴良 | 1918 | 1918 |  | 3800 | 0.165 | 610 | / |  | 30110014 | 铬钝化卷 | 0.1-SPCC | 30312001 | 双面钢塑复合卷 | 0.165-SPCC | 明绿改性膜-1 | 10 | MO001468 | MO001468-002-01 | FM001 | 覆膜模板 | 4803 | 2024-07-10 | 2024-07-10 | 3 | 2024-07-21 18:05:55 | 2024-07-21 18:09:07 | 江苏九天光电科技有限公司 | 0 | 5749 |  | 1 | 0.165 | 3800 | 610 | 1 | JL0024040031-11 |  | 1 |  | 1
覆膜 | 07001 | JG1224040592-21 | JG1224040592-21 | JF4 | 九天覆膜-8 | 合格 | 让步接收 | 甲 | 徐刚 | 1461 | 1574 | 1.0773 | 3120 | 0.165 | 610 | / | K孔洞(80-100米传动侧22-116mm处16个孔洞，0.11-0.28mm2 2730米传65mm处孔洞0.45mm2),缩芯折印(尾部缩芯折印),X锈斑(板面锈斑点重) | 30110014 | 铬钝化卷 | 0.1-SPCC | 30312001 | 双面钢塑复合卷 | 0.165-SPCC | 明绿改性膜-1 | 10 | MO001865 | MO001865-001 | FM001 | 覆膜模板 | 1461 | 2024-07-21 | 2024-07-21 | 3 | 2024-07-21 17:57:52 | 2024-07-21 18:03:28 | 江苏九天光电科技有限公司 | 252466 | 5749 |  |  | 0.1 | 0 | 610 | 1 | JG1224040592-21 |  | 1 | K孔洞(80-100米传动侧22-116mm处16个孔洞，0.11-0.28mm2 2730米传65mm处孔洞0.45mm2),缩芯折印(尾部缩芯折印),X锈斑(板面锈斑点重) | 1
覆膜 | 07001 | JG12240603644 | JG1224060364 | JF3 | 九天覆膜-5 | 合格 | 合格品 | 甲 | 成防萍,徐新圣 | 1864 | 1864 |  | 2380 | 0.25 | 610 | / |  | 30110011 | 铬钝化卷 | 0.15-SPCC | 30312017 | 双面钢塑复合卷 | 0.25-SPCC | 明绿CJB膜-1 | 10 | MO001732 | MO001732-001-04 | FM001 | 覆膜模板 | 7011 | 2024-07-18 | 2024-07-18 | 3 | 2024-07-21 15:21:06 | 2024-07-21 17:52:51 | 江苏九天光电科技有限公司 | 0 | 5751 |  | 1 | 0.25 | 2380 | 610 | 1 | JG12240603644 |  | 1 |  | 1
覆膜 | 07001 | JG12240603643 | JG1224060364 | JF3 | 九天覆膜-5 | 合格 | 合格品 | 甲 | 成防萍,徐新圣 | 1884 | 1884 |  | 2400 | 0.25 | 610 | / |  | 30110011 | 铬钝化卷 | 0.15-SPCC | 30312017 | 双面钢塑复合卷 | 0.25-SPCC | 明绿CJB膜-1 | 10 | MO001732 | MO001732-001-03 | FM001 | 覆膜模板 | 7011 | 2024-07-18 | 2024-07-18 | 3 | 2024-07-21 15:21:06 | 2024-07-21 17:52:51 | 江苏九天光电科技有限公司 | 0 | 5751 |  | 1 | 0.25 | 2400 | 610 | 1 | JG12240603643 |  | 1 |  | 1
覆膜 | 07001 | JG12240603642 | JG1224060364 | JF3 | 九天覆膜-5 | 合格 | 合格品 | 甲 | 成防萍,徐新圣 | 1880 | 1880 |  | 2400 | 0.25 | 610 | / | 一边分3层 | 30110011 | 铬钝化卷 | 0.15-SPCC | 30312017 | 双面钢塑复合卷 | 0.25-SPCC | 明绿CJB膜-1 | 10 | MO001732 | MO001732-001-02 | FM001 | 覆膜模板 | 7011 | 2024-07-18 | 2024-07-18 | 3 | 2024-07-21 15:21:06 | 2024-07-21 17:52:51 | 江苏九天光电科技有限公司 | 0 | 5751 |  | 1 | 0.25 | 2400 | 610 | 1 | JG12240603642 |  | 1 |  | 1
覆膜 | 07001 | JG12240603641 | JG1224060364 | JF3 | 九天覆膜-5 | 合格 | 合格品 | 甲 | 成防萍,徐新圣 | 1884 | 1884 |  | 2400 | 0.25 | 610 | / | 一边分3层 | 30110011 | 铬钝化卷 | 0.15-SPCC | 30312017 | 双面钢塑复合卷 | 0.25-SPCC | 明绿CJB膜-1 | 10 | MO001732 | MO001732-001-01 | FM001 | 覆膜模板 | 7011 | 2024-07-18 | 2024-07-18 | 3 | 2024-07-21 15:21:06 | 2024-07-21 17:52:51 | 江苏九天光电科技有限公司 | 0 | 5751 |  | 1 | 0.25 | 2400 | 610 | 1 | JG12240603641 |  | 1 |  | 1
覆膜 | 07001 | JG1224040083-12 | JG1224040083-12 | JF5 | 九天覆膜-9 | 合格 | 让步接收 | 甲 | 倪志宏,顾志明,张文兵 | 1815 | 1988 | 1.0953 | 3280 | 0.19 | 710 | / | L露白(2700米下膜操作侧露白3公分宽，导致收卷不齐 膜纠编导致),L肋浪(操作侧浪边) | 30110014 | 铬钝化卷 | 0.1-SPCC | 30312002 | 双面钢塑复合卷 | 0.19-SPCC | 明绿改性膜-1 | 10 | MO001406 | MO001406-007 | FM001 | 覆膜模板 | 1815 | 2024-07-09 | 2024-07-09 | 2 | 2024-07-21 16:43:31 | 2024-07-21 16:45:41 | 江苏九天光电科技有限公司 | 232054 | 5754 |  |  | 0.1 | 0 | 710 | 1 | JG1224040083-12 |  | 1 | L露白(2700米下膜操作侧露白3公分宽，导致收卷不齐 膜纠编导致),L肋浪(操作侧浪边) | 1
覆膜 | 07001 | JG12240701122 | JG12240701122 | JF4 | 九天覆膜-8 | 合格 | 合格品 | 甲 | 顾志明,倪志宏,张文兵 | 4001 | 4300 | 1.0747 | 4700 | 0.25 | 710 | / |  | 30110011 | 铬钝化卷 | 0.15-SPCC | 30312017 | 双面钢塑复合卷 | 0.25-SPCC | 明绿CJB膜-1 | 10 | MO001833 | MO001833-003 | FM001 | 覆膜模板 | 4001 | 2024-07-20 | 2024-07-20 | 3 | 2024-07-21 14:49:19 | 2024-07-21 14:50:10 | 江苏九天光电科技有限公司 | 249584 | 5742 |  |  | 0.15 | 4730 | 710 | 1 | JG12240701122 |  | 1 |  | 1
覆膜 | 07001 | JG12240701561 | JG12240701561 | JF4 | 九天覆膜-8 | 合格 | 让步接收 | 甲 | 顾志明,倪志宏,张文兵 | 3975 | 4256 | 1.0707 | 4680 | 0.25 | 710 | / | K孔洞(4570米操作侧13MM处1个 大小0.27平方毫米),G辊印(1)一边分3层 | 30110011 | 铬钝化卷 | 0.15-SPCC | 30312017 | 双面钢塑复合卷 | 0.25-SPCC | 明绿CJB膜-1 | 10 | MO001759 | MO001759-001 | FM001 | 覆膜模板 | 3975 | 2024-07-18 | 2024-07-18 | 3 | 2024-07-21 13:21:27 | 2024-07-21 13:23:07 | 江苏九天光电科技有限公司 | 248111 | 5742 |  |  | 0.15 | 0 | 710 | 1 | JG12240701561 |  | 1 | K孔洞(4570米操作侧13MM处1个 大小0.27平方毫米),G辊印(1) | 1
覆膜 | 07001 | JG12240602274 | JG1224060227 | JF5 | 九天覆膜-9 | 合格 | 合格品 | 甲 | 倪志宏,徐兴良,张文兵 | 2084 | 2084 |  | 3400 | 0.19 | 710 | / |  | 30110014 | 铬钝化卷 | 0.1-SPCC | 30312002 | 双面钢塑复合卷 | 0.19-SPCC | 明绿改性膜-1 | 10 | MO001352 | MO001352-003-04 | FM001 | 覆膜模板 | 7553 | 2024-07-08 | 2024-07-08 | 2 | 2024-07-10 16:18:15 | 2024-07-21 12:18:13 | 江苏九天光电科技有限公司 | 0 | 5742 |  | 1 | 0.19 | 3400 | 710 | 1 | JG12240602274 |  | 1
覆膜 | 07001 | JG12240602273 | JG1224060227 | JF5 | 九天覆膜-9 | 合格 | 合格品 | 甲 | 倪志宏,徐兴良,张文兵 | 1906 | 1906 |  | 3100 | 0.19 | 710 | / |  | 30110014 | 铬钝化卷 | 0.1-SPCC | 30312002 | 双面钢塑复合卷 | 0.19-SPCC | 明绿改性膜-1 | 10 | MO001352 | MO001352-003-03 | FM001 | 覆膜模板 | 7553 | 2024-07-08 | 2024-07-08 | 2 | 2024-07-10 16:18:15 | 2024-07-21 12:18:13 | 江苏九天光电科技有限公司 | 0 | 5742 |  | 1 | 0.19 | 3100 | 710 | 1 | JG12240602273 |  | 1
覆膜 | 07001 | JG12240602272 | JG1224060227 | JF5 | 九天覆膜-9 | 合格 | 合格品 | 甲 | 倪志宏,徐兴良,张文兵 | 1904 | 1904 |  | 3100 | 0.19 | 710 | / |  | 30110014 | 铬钝化卷 | 0.1-SPCC | 30312002 | 双面钢塑复合卷 | 0.19-SPCC | 明绿改性膜-1 | 10 | MO001352 | MO001352-003-02 | FM001 | 覆膜模板 | 7553 | 2024-07-08 | 2024-07-08 | 2 | 2024-07-10 16:18:15 | 2024-07-21 12:18:13 | 江苏九天光电科技有限公司 | 0 | 5742 |  | 1 | 0.19 | 3100 | 710 | 1 | JG12240602272 |  | 1
覆膜 | 07001 | JG12240602271 | JG1224060227 | JF5 | 九天覆膜-9 | 合格 | 让步接收 | 甲 | 倪志宏,徐兴良,张文兵 | 2394 | 2394 |  | 4000 | 0.165 | 710 | / | K孔洞(1620米传动侧14公分处1个 大小3.7平方毫米),S色差(2750米传动侧上膜20公分处较大塑粒子) | 30110014 | 铬钝化卷 | 0.1-SPCC | 30312001 | 双面钢塑复合卷 | 0.165-SPCC | 明绿改性膜-1 | 10 | MO001352 | MO001352-003-01 | FM001 | 覆膜模板 | 7553 | 2024-07-08 | 2024-07-08 | 2 | 2024-07-10 16:18:15 | 2024-07-21 12:18:13 | 江苏九天光电科技有限公司 | 0 | 5742 |  | 1 | 0.165 | 4000 | 710 | 1 | JG12240602271 |  | 1 | K孔洞(1620米传动侧14公分处1个 大小3.7平方毫米),S色差(2750米传动侧上膜20公分处较大塑粒子) | 1
覆膜 | 07001 | JG1224040119-213 | JG1224040119-21 | JF5 | 九天覆膜-9 | 合格 | 合格品 | 甲 | 顾志明,倪志宏,张文兵 | 1782 | 1782 |  | 3000 | 0.19 | 710 | / |  | 30110014 | 铬钝化卷 | 0.1-SPCC | 30312002 | 双面钢塑复合卷 | 0.19-SPCC | 明绿改性膜-1 | 10 | MO001256 | MO001256-003-03 | FM001 | 覆膜模板 | 4815 | 2024-07-05 | 2024-07-05 | 2 | 2024-07-21 10:42:00 | 2024-07-21 12:03:19 | 江苏九天光电科技有限公司 | 0 | 5754 |  | 1 | 0.19 | 3000 | 710 | 1 | JG1224040119-213 |  | 1 |  | 1
覆膜 | 07001 | JG1224040119-212 | JG1224040119-21 | JF5 | 九天覆膜-9 | 合格 | 合格品 | 甲 | 顾志明,倪志宏,张文兵 | 1776 | 1776 |  | 3000 | 0.19 | 710 | / |  | 30110014 | 铬钝化卷 | 0.1-SPCC | 30312002 | 双面钢塑复合卷 | 0.19-SPCC | 明绿改性膜-1 | 10 | MO001256 | MO001256-003-02 | FM001 | 覆膜模板 | 4815 | 2024-07-05 | 2024-07-05 | 2 | 2024-07-21 10:42:00 | 2024-07-21 12:03:19 | 江苏九天光电科技有限公司 | 0 | 5754 |  | 1 | 0.19 | 3000 | 710 | 1 | JG1224040119-212 |  | 1 |  | 1
覆膜 | 07001 | JG1224040119-211 | JG1224040119-21 | JF5 | 九天覆膜-9 | 合格 | 让步接收 | 甲 | 顾志明,倪志宏,张文兵 | 1772 | 1772 |  | 3000 | 0.19 | 710 | / | K孔洞(90米处传动侧30公分处3个 大小0.27-0.35平方毫米)Z撞伤折印(1000米内传动侧边部偶有轻微撞伤印) | 30110014 | 铬钝化卷 | 0.1-SPCC | 30312002 | 双面钢塑复合卷 | 0.19-SPCC | 明绿改性膜-1 | 10 | MO001256 | MO001256-003-01 | FM001 | 覆膜模板 | 4815 | 2024-07-05 | 2024-07-05 | 2 | 2024-07-21 10:42:00 | 2024-07-21 12:03:19 | 江苏九天光电科技有限公司 | 0 | 5754 |  | 1 | 0.19 | 3000 | 710 | 1 | JG1224040119-211 |  | 1 | K孔洞(90米处传动侧30公分处3个 大小0.27-0.35平方毫米)Z撞伤折印(1000米内传动侧边部偶有轻微撞伤印) | 1
覆膜 | 07001 | JG1224040256-24 | JG1224040256-2 | JF5 | 九天覆膜-9 | 合格 | 让步接收 | 甲 | 顾志明,倪志宏,张文兵 | 1802 | 1802 |  | 3000 | 0.19 | 710 | / | K孔洞(1830米操作侧9公分处2个 大小0.18平方毫米，2800米操作侧19公分处2个 大小0.18平方毫米，2880米操作侧16公分处1个 大小0.18平方毫米) | 30110014 | 铬钝化卷 | 0.1-SPCC | 30312002 | 双面钢塑复合卷 | 0.19-SPCC | 明绿改性膜-1 | 10 | MO001256 | MO001256-018-04 | FM001 | 覆膜模板 | 6555 | 2024-07-05 | 2024-07-05 | 2 | 2024-07-21 07:53:20 | 2024-07-21 10:08:23 | 江苏九天光电科技有限公司 | 0 | 5740 |  | 1 | 0.19 | 3000 | 710 | 1 | JG1224040256-24 |  | 1 | K孔洞(1830米操作侧9公分处2个 大小0.18平方毫米，2800米操作侧19公分处2个 大小0.18平方毫米，2880米操作侧16公分处1个 大小0.18平方毫米) | 1
覆膜 | 07001 | JG1224040256-23 | JG1224040256-2 | JF5 | 九天覆膜-9 | 合格 | 合格品 | 甲 | 顾志明,倪志宏,张文兵 | 1822 | 1822 |  | 3000 | 0.19 | 710 | / |  | 30110014 | 铬钝化卷 | 0.1-SPCC | 30312002 | 双面钢塑复合卷 | 0.19-SPCC | 明绿改性膜-1 | 10 | MO001256 | MO001256-018-03 | FM001 | 覆膜模板 | 6555 | 2024-07-05 | 2024-07-05 | 2 | 2024-07-21 07:53:20 | 2024-07-21 10:08:23 | 江苏九天光电科技有限公司 | 0 | 5740 |  | 1 | 0.19 | 3000 | 710 | 1 | JG1224040256-23 |  | 1 |  | 1
覆膜 | 07001 | JG1224040256-22 | JG1224040256-2 | JF5 | 九天覆膜-9 | 合格 | 合格品 | 甲 | 顾志明,倪志宏,张文兵 | 1820 | 1820 |  | 3010 | 0.19 | 710 | / |  | 30110014 | 铬钝化卷 | 0.1-SPCC | 30312002 | 双面钢塑复合卷 | 0.19-SPCC | 明绿改性膜-1 | 10 | MO001256 | MO001256-018-02 | FM001 | 覆膜模板 | 6555 | 2024-07-05 | 2024-07-05 | 2 | 2024-07-21 07:53:20 | 2024-07-21 10:08:23 | 江苏九天光电科技有限公司 | 0 | 5740 |  | 1 | 0.19 | 3010 | 710 | 1 | JG1224040256-22 |  | 1 |  | 1
覆膜 | 07001 | JG1224040256-21 | JG1224040256-2 | JF5 | 九天覆膜-9 | 合格 | 合格品 | 乙 | 黄宏涛,李忠,李其华 | 1816 | 1816 |  | 3000 | 0.19 | 710 | / |  | 30110014 | 铬钝化卷 | 0.1-SPCC | 30312002 | 双面钢塑复合卷 | 0.19-SPCC | 明绿改性膜-1 | 10 | MO001256 | MO001256-018-01 | FM001 | 覆膜模板 | 6555 | 2024-07-05 | 2024-07-05 | 2 | 2024-07-21 07:53:20 | 2024-07-21 10:08:23 | 江苏九天光电科技有限公司 | 0 | 5740 |  | 1 | 0.19 | 3000 | 710 | 1 | JG1224040256-21 |  | 1 |  | 1