## sheet1
工序名称 | 工序编码 | 新卷号 | 批号 | 机组编码 | 机组名称 | 工序状态 | 检验结果 | 班组 | 参与人 | 来料重量 | 出料重量 | 成品率 | 出料长度 | 出料厚度 | 出料宽度 | 工序要求 | 备注 | 来料编码 | 来料名称 | 来料规格 | 产品编码 | 产品名称 | 产品规格 | 膜名称 | 排序 | 主计划号 | 子计划号 | 工序流程编码 | 工序流程名称 | 工单需求 | 计划开始时间 | 计划结束时间 | 工单状态 | 实际开始时间 | 产出时间 | 组织名称 | 卷号ID | 操作工人 | 报工人 | 检验 | 来料厚度 | 来料长度 | 来料宽度 | 是否分卷 | 原卷号 | 工单要求 | 是否成品 | 不良现象 | 入库审核
纵剪 | 00001 | DL1224070070 | SB124612800800 | JJ1 | 九天纵剪机 | 合格 | 合格品 | 甲 | 杨久明,沈严松 | 4455 | 4455 |  | 1805 | 0.6 | 533 | 按+2MM工艺生产 |  | 11010022 | 原钢卷 | 0.6*1610-SPCC | 20100067 | 轧硬 | 0.6*533-SPCC |  | 10 | MO001824 | MO001824-002-06 | ZJ001 | 纵剪模板 | 26890 | 2024-07-19 | 2024-07-19 | 3 | 2024-07-21 00:10:55 | 2024-07-21 22:49:19 | 江苏九天光电科技有限公司 | 249896 | 5833 |  | 1 | 0.6 | 1805 | 533 | 1 | DL1224070070 |  | 1 |  | 1
纵剪 | 00001 | DL1224070069 | SB124612800800 | JJ1 | 九天纵剪机 | 合格 | 合格品 | 甲 | 杨久明,沈严松 | 4490 | 4490 |  | 1805 | 0.6 | 533 | 按+2MM工艺生产 |  | 11010022 | 原钢卷 | 0.6*1610-SPCC | 20100067 | 轧硬 | 0.6*533-SPCC |  | 10 | MO001824 | MO001824-002-05 | ZJ001 | 纵剪模板 | 26890 | 2024-07-19 | 2024-07-19 | 3 | 2024-07-21 00:10:55 | 2024-07-21 22:49:19 | 江苏九天光电科技有限公司 | 249896 | 5833 |  | 1 | 0.6 | 1805 | 533 | 1 | DL1224070069 |  | 1 |  | 1
纵剪 | 00001 | DL1224070068 | SB124612800800 | JJ1 | 九天纵剪机 | 合格 | 合格品 | 甲 | 杨久明,沈严松 | 4440 | 4440 |  | 1805 | 0.6 | 533 | 按+2MM工艺生产 |  | 11010022 | 原钢卷 | 0.6*1610-SPCC | 20100067 | 轧硬 | 0.6*533-SPCC |  | 10 | MO001824 | MO001824-002-04 | ZJ001 | 纵剪模板 | 26890 | 2024-07-19 | 2024-07-19 | 3 | 2024-07-21 00:10:55 | 2024-07-21 22:49:19 | 江苏九天光电科技有限公司 | 249896 | 5833 |  | 1 | 0.6 | 1805 | 533 | 1 | DL1224070068 |  | 1 |  | 1
纵剪 | 00001 | DL1224070067 | SB124612800800 | JJ1 | 九天纵剪机 | 合格 | 合格品 | 甲 | 杨久明,沈严松 | 4440 | 4440 |  | 1800 | 0.6 | 533 | 按+2MM工艺生产 |  | 11010022 | 原钢卷 | 0.6*1610-SPCC | 20100067 | 轧硬 | 0.6*533-SPCC |  | 10 | MO001824 | MO001824-002-03 | ZJ001 | 纵剪模板 | 26890 | 2024-07-19 | 2024-07-19 | 3 | 2024-07-21 00:10:55 | 2024-07-21 22:49:19 | 江苏九天光电科技有限公司 | 249896 | 5833 |  | 1 | 0.6 | 1800 | 533 | 1 | DL1224070067 |  | 1 |  | 1
纵剪 | 00001 | DL1224070066 | SB124612800800 | JJ1 | 九天纵剪机 | 合格 | 合格品 | 甲 | 杨久明,沈严松 | 4480 | 4480 |  | 1800 | 0.6 | 533 | 按+2MM工艺生产 |  | 11010022 | 原钢卷 | 0.6*1610-SPCC | 20100067 | 轧硬 | 0.6*533-SPCC |  | 10 | MO001824 | MO001824-002-02 | ZJ001 | 纵剪模板 | 26890 | 2024-07-19 | 2024-07-19 | 3 | 2024-07-21 00:10:55 | 2024-07-21 22:49:19 | 江苏九天光电科技有限公司 | 249896 | 5833 |  | 1 | 0.6 | 1800 | 533 | 1 | DL1224070066 |  | 1 |  | 1
纵剪 | 00001 | DL1224070065 | SB124612800800 | JJ1 | 九天纵剪机 | 合格 | 合格品 | 甲 | 杨久明,沈严松 | 4430 | 4430 |  | 1800 | 0.6 | 533 | 按+2MM工艺生产 |  | 11010022 | 原钢卷 | 0.6*1610-SPCC | 20100067 | 轧硬 | 0.6*533-SPCC |  | 10 | MO001824 | MO001824-002-01 | ZJ001 | 纵剪模板 | 26890 | 2024-07-19 | 2024-07-19 | 3 | 2024-07-21 00:10:55 | 2024-07-21 22:49:19 | 江苏九天光电科技有限公司 | 249896 | 5833 |  | 1 | 0.6 | 1800 | 533 | 1 | DL1224070065 |  | 1 |  | 1
纵剪 | 00001 | DL1224070078 | SB124710308300 | JJ1 | 九天纵剪机 | 合格 | 合格品 | 甲 | 沈严松,杨久明 | 5830 | 5830 |  | 1110 | 1.2 | 565 | 按+2MM工艺生产，做此批料测量同板差，同板差控制在0.01MM以内 |  | 11010026 | 原钢卷 | 1.2*1230-SPCC | 20100125 | 轧硬 | 1.2*565-SPCC |  | 10 | MO001851 | MO001851-002-04 | ZJ001 | 纵剪模板 | 25150 | 2024-07-21 | 2024-07-21 | 3 | 2024-07-21 16:52:06 | 2024-07-21 16:58:46 | 江苏九天光电科技有限公司 | 0 | 5833 |  | 1 | 1.2 | 1110 | 565 | 1 | DL1224070078 |  | 1 |  | 1
纵剪 | 00001 | DL1224070077 | SB124710308300 | JJ1 | 九天纵剪机 | 合格 | 合格品 | 甲 | 沈严松,杨久明 | 5840 | 5840 |  | 1110 | 1.2 | 565 | 按+2MM工艺生产，做此批料测量同板差，同板差控制在0.01MM以内 |  | 11010026 | 原钢卷 | 1.2*1230-SPCC | 20100125 | 轧硬 | 1.2*565-SPCC |  | 10 | MO001851 | MO001851-002-03 | ZJ001 | 纵剪模板 | 25150 | 2024-07-21 | 2024-07-21 | 3 | 2024-07-21 16:52:06 | 2024-07-21 16:58:46 | 江苏九天光电科技有限公司 | 0 | 5833 |  | 1 | 1.2 | 1110 | 565 | 1 | DL1224070077 |  | 1 |  | 1
纵剪 | 00001 | DL1224070076 | SB124710308300 | JJ1 | 九天纵剪机 | 合格 | 合格品 | 甲 | 沈严松,杨久明 | 5755 | 5755 |  | 1100 | 1.2 | 565 | 按+2MM工艺生产，做此批料测量同板差，同板差控制在0.01MM以内 |  | 11010026 | 原钢卷 | 1.2*1230-SPCC | 20100125 | 轧硬 | 1.2*565-SPCC |  | 10 | MO001851 | MO001851-002-02 | ZJ001 | 纵剪模板 | 25150 | 2024-07-21 | 2024-07-21 | 3 | 2024-07-21 16:52:06 | 2024-07-21 16:58:46 | 江苏九天光电科技有限公司 | 0 | 5833 |  | 1 | 1.2 | 1100 | 565 | 1 | DL1224070076 |  | 1 |  | 1
纵剪 | 00001 | DL1224070075 | SB124710308300 | JJ1 | 九天纵剪机 | 合格 | 合格品 | 甲 | 沈严松,杨久明 | 5765 | 5765 |  | 1100 | 1.2 | 565 | 按+2MM工艺生产，做此批料测量同板差，同板差控制在0.01MM以内 |  | 11010026 | 原钢卷 | 1.2*1230-SPCC | 20100125 | 轧硬 | 1.2*565-SPCC |  | 10 | MO001851 | MO001851-002-01 | ZJ001 | 纵剪模板 | 25150 | 2024-07-21 | 2024-07-21 | 3 | 2024-07-21 16:52:06 | 2024-07-21 16:58:46 | 江苏九天光电科技有限公司 | 0 | 5833 |  | 1 | 1.2 | 1100 | 565 | 1 | DL1224070075 |  | 1 |  | 1
纵剪 | 00001 | DL1224070074 | SB124710308500 | JJ1 | 九天纵剪机 | 合格 | 合格品 | 甲 | 沈严松,杨久明 | 5890 | 5890 |  | 1120 | 1.2 | 565 | 按+2MM工艺生产，做此批料测量同板差，同板差控制在0.01MM以内 |  | 11010026 | 原钢卷 | 1.2*1230-SPCC | 20100125 | 轧硬 | 1.2*565-SPCC |  | 10 | MO001851 | MO001851-001-04 | ZJ001 | 纵剪模板 | 25790 | 2024-07-21 | 2024-07-21 | 3 | 2024-07-21 16:45:57 | 2024-07-21 16:48:54 | 江苏九天光电科技有限公司 | 0 | 5833 |  | 1 | 1.2 | 1120 | 565 | 1 | DL1224070074 |  | 1 |  | 1
纵剪 | 00001 | DL1224070073 | SB124710308500 | JJ1 | 九天纵剪机 | 合格 | 合格品 | 甲 | 沈严松,杨久明 | 5900 | 5900 |  | 1120 | 1.2 | 565 | 按+2MM工艺生产，做此批料测量同板差，同板差控制在0.01MM以内 |  | 11010026 | 原钢卷 | 1.2*1230-SPCC | 20100125 | 轧硬 | 1.2*565-SPCC |  | 10 | MO001851 | MO001851-001-03 | ZJ001 | 纵剪模板 | 25790 | 2024-07-21 | 2024-07-21 | 3 | 2024-07-21 16:45:57 | 2024-07-21 16:48:54 | 江苏九天光电科技有限公司 | 0 | 5833 |  | 1 | 1.2 | 1120 | 565 | 1 | DL1224070073 |  | 1 |  | 1
纵剪 | 00001 | DL1224070072 | SB124710308500 | JJ1 | 九天纵剪机 | 合格 | 合格品 | 甲 | 沈严松,杨久明 | 5995 | 5995 |  | 1130 | 1.2 | 565 | 按+2MM工艺生产，做此批料测量同板差，同板差控制在0.01MM以内 |  | 11010026 | 原钢卷 | 1.2*1230-SPCC | 20100125 | 轧硬 | 1.2*565-SPCC |  | 10 | MO001851 | MO001851-001-02 | ZJ001 | 纵剪模板 | 25790 | 2024-07-21 | 2024-07-21 | 3 | 2024-07-21 16:45:57 | 2024-07-21 16:48:54 | 江苏九天光电科技有限公司 | 0 | 5833 |  | 1 | 1.2 | 1130 | 565 | 1 | DL1224070072 |  | 1 |  | 1
纵剪 | 00001 | DL1224070071 | SB124710308500 | JJ1 | 九天纵剪机 | 合格 | 合格品 | 甲 | 沈严松,杨久明 | 5995 | 5995 |  | 1130 | 1.2 | 565 | 按+2MM工艺生产，做此批料测量同板差，同板差控制在0.01MM以内 |  | 11010026 | 原钢卷 | 1.2*1230-SPCC | 20100125 | 轧硬 | 1.2*565-SPCC |  | 10 | MO001851 | MO001851-001-01 | ZJ001 | 纵剪模板 | 25790 | 2024-07-21 | 2024-07-21 | 3 | 2024-07-21 16:45:57 | 2024-07-21 16:48:54 | 江苏九天光电科技有限公司 | 0 | 5833 |  | 1 | 1.2 | 1130 | 565 | 1 | DL1224070071 |  | 1 |  | 1