## sheet1
工序名称 | 工序编码 | 新卷号 | 批号 | 机组编码 | 机组名称 | 工序状态 | 检验结果 | 班组 | 参与人 | 来料重量 | 出料重量 | 成品率 | 出料长度 | 出料厚度 | 出料宽度 | 工序要求 | 备注 | 来料编码 | 来料名称 | 来料规格 | 产品编码 | 产品名称 | 产品规格 | 膜名称 | 排序 | 主计划号 | 子计划号 | 工序流程编码 | 工序流程名称 | 工单需求 | 计划开始时间 | 计划结束时间 | 工单状态 | 实际开始时间 | 产出时间 | 组织名称 | 卷号ID | 操作工人 | 报工人 | 检验 | 来料厚度 | 来料长度 | 来料宽度 | 是否分卷 | 原卷号 | 工单要求 | 是否成品 | 不良现象 | 入库审核
纵剪 | 00001 | DL1224070080 | SB124710412700 | JJ1 | 九天纵剪机 | 合格 | 合格品 | 乙 | 钱康,叶伟 | 12060 | 12060 |  | 2110 | 1.2 | 610 | 按+2MM工艺生产 |  | 11010026 | 原钢卷 | 1.2*1230-SPCC | 20100130 | 轧硬 | 1.2*610-SPCC |  | 10 | MO001891 | MO001891-002-02 | ZJ001 | 纵剪模板 | 24210 | 2024-07-22 | 2024-07-22 | 3 | 2024-07-22 23:01:01 | 2024-07-23 01:18:59 | 江苏九天光电科技有限公司 | 0 | 5835 |  | 1 | 1.2 | 2110 | 610 | 1 | DL1224070080 |  | 1 |  | 1
纵剪 | 00001 | DL1224070079 | SB124710412700 | JJ1 | 九天纵剪机 | 合格 | 合格品 | 乙 | 钱康,叶伟 | 12045 | 12045 |  | 2110 | 1.2 | 610 | 按+2MM工艺生产 |  | 11010026 | 原钢卷 | 1.2*1230-SPCC | 20100130 | 轧硬 | 1.2*610-SPCC |  | 10 | MO001891 | MO001891-002-01 | ZJ001 | 纵剪模板 | 24210 | 2024-07-22 | 2024-07-22 | 3 | 2024-07-22 23:01:01 | 2024-07-23 01:18:59 | 江苏九天光电科技有限公司 | 0 | 5835 |  | 1 | 1.2 | 2110 | 610 | 1 | DL1224070079 |  | 1 |  | 1
纵剪 | 00001 | JG9124070038 | 2406209500B100 | JJ1 | 九天纵剪机 | 合格 | 合格品 | 甲 | 沈严松,杨久明 | 10330 | 10330 |  | 5510 | 0.4 | 610 | 按+2MM工艺生产 |  | 11010004 | 原钢卷 | 0.4*1250-SPCC | 20100023 | 轧硬 | 0.4*610-SPCC |  | 10 | MO001890 | MO001890-013-02 | ZJ001 | 纵剪模板 | 21140 | 2024-07-22 | 2024-07-22 | 3 | 2024-07-22 17:20:00 | 2024-07-22 17:21:20 | 江苏九天光电科技有限公司 | 0 | 5833 |  | 1 | 0.4 | 5510 | 610 | 1 | JG9124070038 |  | 1 |  | 1
纵剪 | 00001 | JG9124070037 | 2406209500B100 | JJ1 | 九天纵剪机 | 合格 | 合格品 | 甲 | 沈严松,杨久明 | 10690 | 10690 |  | 5510 | 0.4 | 630 | 按+2MM工艺生产 |  | 11010004 | 原钢卷 | 0.4*1250-SPCC | 20100025 | 轧硬 | 0.4*630-SPCC |  | 10 | MO001890 | MO001890-013-01 | ZJ001 | 纵剪模板 | 21140 | 2024-07-22 | 2024-07-22 | 3 | 2024-07-22 17:20:00 | 2024-07-22 17:21:20 | 江苏九天光电科技有限公司 | 0 | 5833 |  | 1 | 0.4 | 5510 | 630 | 1 | JG9124070037 |  | 1 |  | 1
纵剪 | 00001 | JG9124070036 | 2406213800B100 | JJ1 | 九天纵剪机 | 合格 | 合格品 | 甲 | 沈严松,杨久明 | 10405 | 10405 |  | 5530 | 0.4 | 610 | 按+2MM工艺生产 |  | 11010004 | 原钢卷 | 0.4*1250-SPCC | 20100023 | 轧硬 | 0.4*610-SPCC |  | 10 | MO001890 | MO001890-011-02 | ZJ001 | 纵剪模板 | 21220 | 2024-07-22 | 2024-07-22 | 3 | 2024-07-22 16:23:09 | 2024-07-22 16:35:45 | 江苏九天光电科技有限公司 | 0 | 5833 |  | 1 | 0.4 | 5530 | 610 | 1 | JG9124070036 |  | 1 |  | 1
纵剪 | 00001 | JG9124070035 | 2406213800B100 | JJ1 | 九天纵剪机 | 合格 | 合格品 | 甲 | 沈严松,杨久明 | 10705 | 10705 |  | 5530 | 0.4 | 630 | 按+2MM工艺生产 |  | 11010004 | 原钢卷 | 0.4*1250-SPCC | 20100025 | 轧硬 | 0.4*630-SPCC |  | 10 | MO001890 | MO001890-011-01 | ZJ001 | 纵剪模板 | 21220 | 2024-07-22 | 2024-07-22 | 3 | 2024-07-22 16:23:09 | 2024-07-22 16:35:45 | 江苏九天光电科技有限公司 | 0 | 5833 |  | 1 | 0.4 | 5530 | 630 | 1 | JG9124070035 |  | 1 |  | 1
纵剪 | 00001 | JG9124070034 | 2406213700B100 | JJ1 | 九天纵剪机 | 合格 | 合格品 | 甲 | 沈严松,杨久明 | 10350 | 10350 |  | 5490 | 0.4 | 610 | 按+2MM工艺生产 |  | 11010004 | 原钢卷 | 0.4*1250-SPCC | 20100023 | 轧硬 | 0.4*610-SPCC |  | 10 | MO001890 | MO001890-009-02 | ZJ001 | 纵剪模板 | 21120 | 2024-07-22 | 2024-07-22 | 3 | 2024-07-22 16:20:39 | 2024-07-22 16:23:00 | 江苏九天光电科技有限公司 | 0 | 5833 |  | 1 | 0.4 | 5490 | 610 | 1 | JG9124070034 |  | 1 |  | 1
纵剪 | 00001 | JG9124070033 | 2406213700B100 | JJ1 | 九天纵剪机 | 合格 | 合格品 | 甲 | 沈严松,杨久明 | 10660 | 10660 |  | 5490 | 0.4 | 630 | 按+2MM工艺生产 |  | 11010004 | 原钢卷 | 0.4*1250-SPCC | 20100025 | 轧硬 | 0.4*630-SPCC |  | 10 | MO001890 | MO001890-009-01 | ZJ001 | 纵剪模板 | 21120 | 2024-07-22 | 2024-07-22 | 3 | 2024-07-22 16:20:39 | 2024-07-22 16:23:00 | 江苏九天光电科技有限公司 | 0 | 5833 |  | 1 | 0.4 | 5490 | 630 | 1 | JG9124070033 |  | 1 |  | 1
纵剪 | 00001 | JG9124070032 | 2406214000B100 | JJ1 | 九天纵剪机 | 合格 | 合格品 | 甲 | 杨久明,沈严松 | 10430 | 10430 |  | 5540 | 0.4 | 610 | 按+2MM工艺生产 |  | 11010004 | 原钢卷 | 0.4*1250-SPCC | 20100023 | 轧硬 | 0.4*610-SPCC |  | 10 | MO001890 | MO001890-007-02 | ZJ001 | 纵剪模板 | 21280 | 2024-07-22 | 2024-07-22 | 3 | 2024-07-22 16:17:18 | 2024-07-22 16:18:56 | 江苏九天光电科技有限公司 | 0 | 5833 |  | 1 | 0.4 | 5540 | 610 | 1 | JG9124070032 |  | 1 |  | 1
纵剪 | 00001 | JG9124070031 | 2406214000B100 | JJ1 | 九天纵剪机 | 合格 | 合格品 | 甲 | 杨久明,沈严松 | 10740 | 10740 |  | 5540 | 0.4 | 630 | 按+2MM工艺生产 |  | 11010004 | 原钢卷 | 0.4*1250-SPCC | 20100025 | 轧硬 | 0.4*630-SPCC |  | 10 | MO001890 | MO001890-007-01 | ZJ001 | 纵剪模板 | 21280 | 2024-07-22 | 2024-07-22 | 3 | 2024-07-22 16:17:18 | 2024-07-22 16:18:56 | 江苏九天光电科技有限公司 | 0 | 5833 |  | 1 | 0.4 | 5540 | 630 | 1 | JG9124070031 |  | 1 |  | 1
纵剪 | 00001 | JG9124070030 | 2406215200B100 | JJ1 | 九天纵剪机 | 合格 | 合格品 | 甲 | 沈严松,杨久明 | 10305 | 10305 |  | 5480 | 0.4 | 610 | 按+2MM工艺生产 |  | 11010004 | 原钢卷 | 0.4*1250-SPCC | 20100023 | 轧硬 | 0.4*610-SPCC |  | 10 | MO001890 | MO001890-005-02 | ZJ001 | 纵剪模板 | 21000 | 2024-07-22 | 2024-07-22 | 3 | 2024-07-22 16:14:47 | 2024-07-22 16:16:50 | 江苏九天光电科技有限公司 | 0 | 5833 |  | 1 | 0.4 | 5480 | 610 | 1 | JG9124070030 |  | 1 |  | 1
纵剪 | 00001 | JG9124070029 | 2406215200B100 | JJ1 | 九天纵剪机 | 合格 | 合格品 | 甲 | 沈严松,杨久明 | 10610 | 10610 |  | 5480 | 0.4 | 630 | 按+2MM工艺生产 |  | 11010004 | 原钢卷 | 0.4*1250-SPCC | 20100025 | 轧硬 | 0.4*630-SPCC |  | 10 | MO001890 | MO001890-005-01 | ZJ001 | 纵剪模板 | 21000 | 2024-07-22 | 2024-07-22 | 3 | 2024-07-22 16:14:47 | 2024-07-22 16:16:50 | 江苏九天光电科技有限公司 | 0 | 5833 |  | 1 | 0.4 | 5480 | 630 | 1 | JG9124070029 |  | 1 |  | 1
纵剪 | 00001 | JG9124070028 | 2406234400B100 | JJ1 | 九天纵剪机 | 合格 | 合格品 | 甲 | 沈严松,杨久明 | 10440 | 10440 |  | 5570 | 0.4 | 610 | 按+2MM工艺生产 |  | 11010004 | 原钢卷 | 0.4*1250-SPCC | 20100023 | 轧硬 | 0.4*610-SPCC |  | 10 | MO001890 | MO001890-003-02 | ZJ001 | 纵剪模板 | 21360 | 2024-07-22 | 2024-07-22 | 3 | 2024-07-22 16:11:18 | 2024-07-22 16:14:10 | 江苏九天光电科技有限公司 | 0 | 5833 |  | 1 | 0.4 | 5570 | 610 | 1 | JG9124070028 |  | 1 |  | 1
纵剪 | 00001 | JG9124070027 | 2406234400B100 | JJ1 | 九天纵剪机 | 合格 | 合格品 | 甲 | 沈严松,杨久明 | 10820 | 10820 |  | 5570 | 0.4 | 630 | 按+2MM工艺生产 |  | 11010004 | 原钢卷 | 0.4*1250-SPCC | 20100025 | 轧硬 | 0.4*630-SPCC |  | 10 | MO001890 | MO001890-003-01 | ZJ001 | 纵剪模板 | 21360 | 2024-07-22 | 2024-07-22 | 3 | 2024-07-22 16:11:18 | 2024-07-22 16:14:10 | 江苏九天光电科技有限公司 | 0 | 5833 |  | 1 | 0.4 | 5570 | 630 | 1 | JG9124070027 |  | 1 |  | 1
纵剪 | 00001 | JG9124070026 | 2406215300B100 | JJ1 | 九天纵剪机 | 合格 | 合格品 | 甲 | 沈严松,杨久明 | 10300 | 10300 |  | 5480 | 0.4 | 610 | 按+2MM工艺生产 |  | 11010004 | 原钢卷 | 0.4*1250-SPCC | 20100023 | 轧硬 | 0.4*610-SPCC |  | 10 | MO001890 | MO001890-001-02 | ZJ001 | 纵剪模板 | 21000 | 2024-07-22 | 2024-07-22 | 3 | 2024-07-22 15:45:44 | 2024-07-22 15:47:36 | 江苏九天光电科技有限公司 | 0 | 5833 |  | 1 | 0.4 | 5480 | 610 | 1 | JG9124070026 |  | 1 |  | 1
纵剪 | 00001 | JG9124070025 | 2406215300B100 | JJ1 | 九天纵剪机 | 合格 | 合格品 | 甲 | 沈严松,杨久明 | 10600 | 10600 |  | 5480 | 0.4 | 630 | 按+2MM工艺生产 |  | 11010004 | 原钢卷 | 0.4*1250-SPCC | 20100025 | 轧硬 | 0.4*630-SPCC |  | 10 | MO001890 | MO001890-001-01 | ZJ001 | 纵剪模板 | 21000 | 2024-07-22 | 2024-07-22 | 3 | 2024-07-22 15:45:44 | 2024-07-22 15:47:36 | 江苏九天光电科技有限公司 | 0 | 5833 |  | 1 | 0.4 | 5480 | 630 | 1 | JG9124070025 |  | 1 |  | 1
纵剪 | 00001 | JG9124070024 | 2406234300B100 | JJ1 | 九天纵剪机 | 合格 | 合格品 | 乙 | 叶伟 | 10455 | 10455 |  | 5590 | 0.4 | 610 | 按+2MM工艺生产 |  | 11010004 | 原钢卷 | 0.4*1250-SPCC | 20100023 | 轧硬 | 0.4*610-SPCC |  | 10 | MO001875 | MO001875-001-02 | ZJ001 | 纵剪模板 | 21380 | 2024-07-22 | 2024-07-22 | 3 | 2024-07-22 11:22:04 | 2024-07-22 11:25:05 | 江苏九天光电科技有限公司 | 0 | 5835 |  | 1 | 0.4 | 5590 | 610 | 1 | JG9124070024 |  | 1 |  | 1
纵剪 | 00001 | JG9124070023 | 2406234300B100 | JJ1 | 九天纵剪机 | 合格 | 合格品 | 乙 | 叶伟 | 10810 | 10810 |  | 5590 | 0.4 | 630 | 按+2MM工艺生产 |  | 11010004 | 原钢卷 | 0.4*1250-SPCC | 20100025 | 轧硬 | 0.4*630-SPCC |  | 10 | MO001875 | MO001875-001-01 | ZJ001 | 纵剪模板 | 21380 | 2024-07-22 | 2024-07-22 | 3 | 2024-07-22 11:22:04 | 2024-07-22 11:25:05 | 江苏九天光电科技有限公司 | 0 | 5835 |  | 1 | 0.4 | 5590 | 630 | 1 | JG9124070023 |  | 1 |  | 1
纵剪 | 00001 | JG9124070022 | 2406214400B100 | JJ1 | 九天纵剪机 | 合格 | 合格品 | 乙 | 叶伟,钱康 | 9870 | 9870 |  | 5260 | 0.4 | 610 | 按+2MM工艺生产 |  | 11010004 | 原钢卷 | 0.4*1250-SPCC | 20100023 | 轧硬 | 0.4*610-SPCC |  | 10 | MO001875 | MO001875-003-02 | ZJ001 | 纵剪模板 | 20180 | 2024-07-22 | 2024-07-22 | 3 | 2024-07-22 11:19:51 | 2024-07-22 11:21:22 | 江苏九天光电科技有限公司 | 0 | 5835 |  | 1 | 0.4 | 5260 | 610 | 1 | JG9124070022 |  | 1 |  | 1
纵剪 | 00001 | JG9124070021 | 2406214400B100 | JJ1 | 九天纵剪机 | 合格 | 合格品 | 乙 | 叶伟,钱康 | 10205 | 10205 |  | 5260 | 0.4 | 630 | 按+2MM工艺生产 |  | 11010004 | 原钢卷 | 0.4*1250-SPCC | 20100025 | 轧硬 | 0.4*630-SPCC |  | 10 | MO001875 | MO001875-003-01 | ZJ001 | 纵剪模板 | 20180 | 2024-07-22 | 2024-07-22 | 3 | 2024-07-22 11:19:51 | 2024-07-22 11:21:22 | 江苏九天光电科技有限公司 | 0 | 5835 |  | 1 | 0.4 | 5260 | 630 | 1 | JG9124070021 |  | 1 |  | 1
纵剪 | 00001 | JG9124070020 | 2406222900B100 | JJ1 | 九天纵剪机 | 合格 | 合格品 | 乙 | 叶伟,钱康 | 9850 | 9850 |  | 5245 | 0.4 | 610 | 按+2MM工艺生产 |  | 11010004 | 原钢卷 | 0.4*1250-SPCC | 20100023 | 轧硬 | 0.4*610-SPCC |  | 10 | MO001875 | MO001875-005-02 | ZJ001 | 纵剪模板 | 20140 | 2024-07-22 | 2024-07-22 | 3 | 2024-07-22 11:17:57 | 2024-07-22 11:19:34 | 江苏九天光电科技有限公司 | 0 | 5835 |  | 1 | 0.4 | 5245 | 610 | 1 | JG9124070020 |  | 1 |  | 1
纵剪 | 00001 | JG9124070019 | 2406222900B100 | JJ1 | 九天纵剪机 | 合格 | 合格品 | 乙 | 叶伟,钱康 | 10190 | 10190 |  | 5245 | 0.4 | 630 | 按+2MM工艺生产 |  | 11010004 | 原钢卷 | 0.4*1250-SPCC | 20100025 | 轧硬 | 0.4*630-SPCC |  | 10 | MO001875 | MO001875-005-01 | ZJ001 | 纵剪模板 | 20140 | 2024-07-22 | 2024-07-22 | 3 | 2024-07-22 11:17:57 | 2024-07-22 11:19:34 | 江苏九天光电科技有限公司 | 0 | 5835 |  | 1 | 0.4 | 5245 | 630 | 1 | JG9124070019 |  | 1 |  | 1
纵剪 | 00001 | JG9124070018 | 2406214300B100 | JJ1 | 九天纵剪机 | 合格 | 合格品 | 乙 | 叶伟,钱康 | 10105 | 10105 |  | 5390 | 0.4 | 610 | 按+2MM工艺生产 |  | 11010004 | 原钢卷 | 0.4*1250-SPCC | 20100023 | 轧硬 | 0.4*610-SPCC |  | 10 | MO001875 | MO001875-007-02 | ZJ001 | 纵剪模板 | 20660 | 2024-07-22 | 2024-07-22 | 3 | 2024-07-22 10:37:56 | 2024-07-22 10:39:15 | 江苏九天光电科技有限公司 | 0 | 5835 |  | 1 | 0.4 | 5390 | 610 | 1 | JG9124070018 |  | 1 |  | 1
纵剪 | 00001 | JG9124070017 | 2406214300B100 | JJ1 | 九天纵剪机 | 合格 | 合格品 | 乙 | 叶伟,钱康 | 10450 | 10450 |  | 5390 | 0.4 | 630 | 按+2MM工艺生产 |  | 11010004 | 原钢卷 | 0.4*1250-SPCC | 20100025 | 轧硬 | 0.4*630-SPCC |  | 10 | MO001875 | MO001875-007-01 | ZJ001 | 纵剪模板 | 20660 | 2024-07-22 | 2024-07-22 | 3 | 2024-07-22 10:37:56 | 2024-07-22 10:39:15 | 江苏九天光电科技有限公司 | 0 | 5835 |  | 1 | 0.4 | 5390 | 630 | 1 | JG9124070017 |  | 1 |  | 1
纵剪 | 00001 | JG9124070016 | 2406216000B100 | JJ1 | 九天纵剪机 | 合格 | 合格品 | 乙 | 叶伟,钱康 | 10290 | 10290 |  | 5490 | 0.4 | 610 | 按+2MM工艺生产 |  | 11010004 | 原钢卷 | 0.4*1250-SPCC | 20100023 | 轧硬 | 0.4*610-SPCC |  | 10 | MO001875 | MO001875-009-02 | ZJ001 | 纵剪模板 | 21040 | 2024-07-22 | 2024-07-22 | 3 | 2024-07-22 10:36:04 | 2024-07-22 10:37:15 | 江苏九天光电科技有限公司 | 0 | 5835 |  | 1 | 0.4 | 5490 | 610 | 1 | JG9124070016 |  | 1 |  | 1
纵剪 | 00001 | JG9124070015 | 2406216000B100 | JJ1 | 九天纵剪机 | 合格 | 合格品 | 乙 | 叶伟,钱康 | 10645 | 10645 |  | 5490 | 0.4 | 630 | 按+2MM工艺生产 |  | 11010004 | 原钢卷 | 0.4*1250-SPCC | 20100025 | 轧硬 | 0.4*630-SPCC |  | 10 | MO001875 | MO001875-009-01 | ZJ001 | 纵剪模板 | 21040 | 2024-07-22 | 2024-07-22 | 3 | 2024-07-22 10:36:04 | 2024-07-22 10:37:15 | 江苏九天光电科技有限公司 | 0 | 5835 |  | 1 | 0.4 | 5490 | 630 | 1 | JG9124070015 |  | 1 |  | 1
纵剪 | 00001 | JG9124070014 | 2406225300B100 | JJ1 | 九天纵剪机 | 合格 | 合格品 | 乙 | 叶伟,钱康 | 10290 | 10290 |  | 5490 | 0.4 | 610 | 按+2MM工艺生产 |  | 11010004 | 原钢卷 | 0.4*1250-SPCC | 20100023 | 轧硬 | 0.4*610-SPCC |  | 10 | MO001875 | MO001875-013-02 | ZJ001 | 纵剪模板 | 21040 | 2024-07-22 | 2024-07-22 | 3 | 2024-07-22 10:34:05 | 2024-07-22 10:35:29 | 江苏九天光电科技有限公司 | 0 | 5835 |  | 1 | 0.4 | 5490 | 610 | 1 | JG9124070014 |  | 1 |  | 1
纵剪 | 00001 | JG9124070013 | 2406225300B100 | JJ1 | 九天纵剪机 | 合格 | 合格品 | 乙 | 叶伟,钱康 | 10640 | 10640 |  | 5490 | 0.4 | 630 | 按+2MM工艺生产 |  | 11010004 | 原钢卷 | 0.4*1250-SPCC | 20100025 | 轧硬 | 0.4*630-SPCC |  | 10 | MO001875 | MO001875-013-01 | ZJ001 | 纵剪模板 | 21040 | 2024-07-22 | 2024-07-22 | 3 | 2024-07-22 10:34:05 | 2024-07-22 10:35:29 | 江苏九天光电科技有限公司 | 0 | 5835 |  | 1 | 0.4 | 5490 | 630 | 1 | JG9124070013 |  | 1 |  | 1
纵剪 | 00001 | JG9124070012 | 2406209300B100 | JJ1 | 九天纵剪机 | 合格 | 合格品 | 乙 | 叶伟,钱康 | 10295 | 10295 |  | 5500 | 0.4 | 610 | 按+2MM工艺生产 |  | 11010004 | 原钢卷 | 0.4*1250-SPCC | 20100023 | 轧硬 | 0.4*610-SPCC |  | 10 | MO001875 | MO001875-011-02 | ZJ001 | 纵剪模板 | 21060 | 2024-07-22 | 2024-07-22 | 3 | 2024-07-22 10:32:00 | 2024-07-22 10:33:37 | 江苏九天光电科技有限公司 | 0 | 5835 |  | 1 | 0.4 | 5500 | 610 | 1 | JG9124070012 |  | 1 |  | 1
纵剪 | 00001 | JG9124070011 | 2406209300B100 | JJ1 | 九天纵剪机 | 合格 | 合格品 | 乙 | 叶伟,钱康 | 10660 | 10660 |  | 5500 | 0.4 | 630 | 按+2MM工艺生产 |  | 11010004 | 原钢卷 | 0.4*1250-SPCC | 20100025 | 轧硬 | 0.4*630-SPCC |  | 10 | MO001875 | MO001875-011-01 | ZJ001 | 纵剪模板 | 21060 | 2024-07-22 | 2024-07-22 | 3 | 2024-07-22 10:32:00 | 2024-07-22 10:33:37 | 江苏九天光电科技有限公司 | 0 | 5835 |  | 1 | 0.4 | 5500 | 630 | 1 | JG9124070011 |  | 1 |  | 1
纵剪 | 00001 | JG9124070010 | 2406209200B100 | JJ1 | 九天纵剪机 | 合格 | 合格品 | 甲 | 沈严松,杨久明 | 10290 | 10290 |  | 5490 | 0.4 | 610 | 按+2mm |  | 11010004 | 原钢卷 | 0.4*1250-SPCC | 20100023 | 轧硬 | 0.4*610-SPCC |  | 10 | MO001869 | MO001869-001-02 | ZJ001 | 纵剪模板 | 21040 | 2024-07-21 | 2024-07-21 | 3 | 2024-07-22 08:43:55 | 2024-07-22 08:46:05 | 江苏九天光电科技有限公司 | 0 | 5833 |  | 1 | 0.4 | 5490 | 610 | 1 | JG9124070010 |  | 1 |  | 1
纵剪 | 00001 | JG9124070009 | 2406209200B100 | JJ1 | 九天纵剪机 | 合格 | 合格品 | 甲 | 沈严松,杨久明 | 10635 | 10635 |  | 5490 | 0.4 | 630 | 按+2mm |  | 11010004 | 原钢卷 | 0.4*1250-SPCC | 20100025 | 轧硬 | 0.4*630-SPCC |  | 10 | MO001869 | MO001869-001-01 | ZJ001 | 纵剪模板 | 21040 | 2024-07-21 | 2024-07-21 | 3 | 2024-07-22 08:43:55 | 2024-07-22 08:46:05 | 江苏九天光电科技有限公司 | 0 | 5833 |  | 1 | 0.4 | 5490 | 630 | 1 | JG9124070009 |  | 1 |  | 1